## Обработка исходного
Класс материала |  | Марка стали или сплава |  | Сортамент | Параметр | Температура, К (°С)
[6 empty] | 20 | 50 | 100 | 150 | 200 | 250 | 300 | 350 | 400 | 450 | 500 | 550 | 600
Сталь углеродистая | Сталь углеродистая | Ст3сп5 | Ст3сп5 | Горячекатаная сортовая фасонная и листовая сталь толщиной до 20 мм | Предел прочности, МПа | 373 | 363 | 353 | 353 | 343 | 323 | 284 | - | - | - | - | - | -
[5 empty] | Предел текучести, МПа | 245 | 235 | 235 | 235 | 235 | 206 | 186 | - | - | - | - | - | -
[5 empty] | Относительное удлинение пятикратного образца при растяжении, % | 26 | 24 | 22 | 20 | 20 | 20 | 20 | - | - | - | - | - | -
[5 empty] | Относительное сужение поперечного сечения образца при растяжении, % | 50 | 49 | 49 | 48 | 47 | 47 | 48 | - | - | - | - | - | -
| Сталь углеродистая |  | Ст3сп5 | Горячекатаная сортовая фасонная и листовая сталь толщиной от 20 до 100 мм | Предел прочности, МПа | 373 | 363 | 353 | 353 | 343 | 323 | 284 | - | - | - | - | - | -
[5 empty] | Предел текучести, МПа | 206 | 196 | 196 | 196 | 196 | 177 | 157 | - | - | - | - | - | -
[5 empty] | Относительное удлинение пятикратного образца при растяжении, % | 23 | 21 | 19 | 18 | 18 | 18 | 18 | - | - | - | - | - | -
[5 empty] | Относительное сужение поперечного сечения образца при растяжении, % | 50 | 49 | 49 | 48 | 47 | 47 | 48 | - | - | - | - | - | -
| Сталь углеродистая |  | Ст3сп5 | Горячекатаная сортовая фасонная и листовая сталь толщиной более 100 мм | Предел прочности, МПа | 373 | 363 | 353 | 353 | 343 | 323 | 284 | - | - | - | - | - | -
[5 empty] | Предел текучести, МПа | 206 | 196 | 196 | 196 | 196 | 177 | 157 | - | - | - | - | - | -
[5 empty] | Относительное удлинение пятикратного образца при растяжении, % | 23 | 21 | 19 | 18 | 18 | 18 | 18 | - | - | - | - | - | -
[5 empty] | Относительное сужение поперечного сечения образца при растяжении, % | 50 | 49 | 49 | 48 | 47 | 47 | 48 | - | - | - | - | - | -
| Сталь углеродистая |  | Ст3сп5 | Трубы | Предел прочности, МПа | 373 | 363 | 353 | 343 | 343 | 323 | 324 | - | - | - | - | - | -
[5 empty] | Предел текучести, МПа | 206 | 196 | 196 | 196 | 196 | 177 | 157 | - | - | - | - | - | -
[5 empty] | Относительное удлинение пятикратного образца при растяжении, % | 23 | 21 | 19 | 18 | 18 | 18 | 18 | - | - | - | - | - | -
[5 empty] | Относительное сужение поперечного сечения образца при растяжении, % | 50 | 49 | 49 | 48 | 47 | 47 | 48 | - | - | - | - | - | -
| Сталь углеродистая |  | Ст3сп5 | Поковки диаметром или толщиной до 300 мм, КП175* | Предел прочности, МПа | 355 | 343 | 333 | 333 | 314 | 304 | 275 | - | - | - | - | - | -
[5 empty] | Предел текучести, МПа | 175 | 167 | 167 | 167 | 157 | 147 | 137 | - | - | - | - | - | -
[5 empty] | Относительное удлинение пятикратного образца при растяжении, % | 24 | 22 | 20 | 18 | 17 | 17 | 17 | - | - | - | - | - | -
[5 empty] | Относительное сужение поперечного сечения образца при растяжении, % | 50 | 47 | 44 | 41 | 40 | 40 | 40 | - | - | - | - | - | -
| Сталь углеродистая |  | Ст3сп5 | Поковки диаметром или толщиной до 300 мм, КП195* | Предел прочности, МПа | 390 | 390 | 373 | 373 | 363 | 333 | 304 | - | - | - | - | - | -
[5 empty] | Предел текучести, МПа | 195 | 195 | 195 | 195 | 177 | 167 | 147 | - | - | - | - | - | -
[5 empty] | Относительное удлинение пятикратного образца при растяжении, % | 23 | 21 | 20 | 18 | 18 | 18 | 18 | - | - | - | - | - | -
[5 empty] | Относительное сужение поперечного сечения образца при растяжении, % | 50 | 47 | 44 | 41 | 40 | 40 | 40 | - | - | - | - | - | -
| Сталь углеродистая |  | Ст3сп5 | Поковки диаметром или толщиной до 50 мм, КП215* | Предел прочности, МПа | 420 | 422 | 402 | 402 | 392 | 373 | 333 | - | - | - | - | - | -
[5 empty] | Предел текучести, МПа | 215 | 206 | 206 | 206 | 196 | 196 | 167 | - | - | - | - | - | -
[5 empty] | Относительное удлинение пятикратного образца при растяжении, % | 23 | 21 | 20 | 18 | 18 | 18 | 18 | - | - | - | - | - | -
[5 empty] | Относительное сужение поперечного сечения образца при растяжении, % | 50 | 47 | 44 | 41 | 40 | 40 | 40 | - | - | - | - | - | -
Сталь углеродистая | Сталь углеродистая | 10 | 10 | Трубы холодно- и теплодеформированные бесшовные | Предел прочности, МПа | 343 | 333 | 333 | 333 | 333 | 323 | 314 | 294 | - | - | - | - | -
[5 empty] | Предел текучести, МПа | 206 | 196 | 195 | 181 | 176 | 157 | 137 | 118 | - | - | - | - | -
[5 empty] | Относительное удлинение пятикратного образца при растяжении, % | 24 | 20 | 18 | 18 | 19 | 21 | 23 | 24 | - | - | - | - | -
[5 empty] | Относительное сужение поперечного сечения образца при растяжении, % | 50 | 46 | 40 | 40 | 40 | 42 | 44 | 48 | - | - | - | - | -
| Сталь углеродистая |  | 10 | Сортовая горячекатаная и кованая сталь толщиной или диаметром до 80 мм | Предел прочности, МПа | 333 | 333 | 333 | 333 | 333 | 323 | 314 | 294 | - | - | - | - | -
[5 empty] | Предел текучести, МПа | 186 | 186 | 186 | 177 | 177 | 157 | 137 | 118 | - | - | - | - | -
[5 empty] | Относительное удлинение пятикратного образца при растяжении, % | 31 | 28 | 26 | 22 | 25 | 24.5 | 25.5 | 28 | - | - | - | - | -
[5 empty] | Относительное сужение поперечного сечения образца при растяжении, % | 55 | 50 | 50 | 46 | 44 | 44 | 44 | 46 | - | - | - | - | -
Сталь углеродистая | Сталь углеродистая | 15 | 15 | Сортовая горячекатаная сталь толщиной или диаметром до 80 мм | Предел прочности, МПа | 373 | 373 | 363 | 353 | 343 | 333 | 333 | 333 | - | - | - | - | -
[5 empty] | Предел текучести, МПа | 226 | 216 | 216 | 196 | 196 | 196 | 196 | 196 | - | - | - | - | -
[5 empty] | Относительное удлинение пятикратного образца при растяжении, % | 27 | 26 | 25 | 25 | 24 | 23 | 23 | 23 | - | - | - | - | -
[5 empty] | Относительное сужение поперечного сечения образца при растяжении, % | 55 | 51 | 47 | 43 | 39 | 38 | 38 | 38 | - | - | - | - | -
| Сталь углеродистая |  | 15 | Поковки диаметром до 300 мм, КП175* | Предел прочности, МПа | 355 | 343 | 333 | 324 | 314 | 294 | 294 | 294 | - | - | - | - | -
[5 empty] | Предел текучести, МПа | 175 | 167 | 157 | 147 | 147 | 128 | 118 | 118 | - | - | - | - | -
[5 empty] | Относительное удлинение пятикратного образца при растяжении, % | 20 | 19 | 18 | 16 | 14 | 14 | 14 | 14 | - | - | - | - | -
[5 empty] | Относительное сужение поперечного сечения образца при растяжении, % | 40 | 40 | 40 | 40 | 40 | 40 | 40 | 40 | - | - | - | - | -
| Сталь углеродистая |  | 15 | Поковки диаметром до 100 мм, КП195* | Предел прочности, МПа | 390 | 383 | 373 | 363 | 353 | 343 | 333 | 324 | - | - | - | - | -
[5 empty] | Предел текучести, МПа | 195 | 195 | 177 | 167 | 167 | 147 | 128 | 128 | - | - | - | - | -
[5 empty] | Относительное удлинение пятикратного образца при растяжении, % | 18 | 17 | 16 | 16 | 14 | 14 | 14 | 14 | - | - | - | - | -
[5 empty] | Относительное сужение поперечного сечения образца при растяжении, % | 38 | 38 | 38 | 38 | 36 | 36 | 35 | 35 | - | - | - | - | -
| Сталь углеродистая |  | 15 | Поковки диаметром до 50 мм, КП215* | Предел прочности, МПа | 430 | 422 | 402 | 392 | 383 | 363 | 363 | 363 | - | - | - | - | -
[5 empty] | Предел текучести, МПа | 215 | 206 | 186 | 177 | 177 | 157 | 147 | 147 | - | - | - | - | -
[5 empty] | Относительное удлинение пятикратного образца при растяжении, % | 24 | 21 | 18 | 16 | 14 | 14 | 14 | 14 | - | - | - | - | -
[5 empty] | Относительное сужение поперечного сечения образца при растяжении, % | 53 | 47 | 44 | 42 | 40 | 40 | 40 | 40 | - | - | - | - | -
Сталь углеродистая | Сталь углеродистая | 15Л | 15Л | Отливки с толщиной стенки до 100 мм | Предел прочности, МПа | 392 | 392 | 373 | 363 | 363 | 353 | 343 | 333 | - | - | - | - | -
[5 empty] | Предел текучести, МПа | 196 | 196 | 196 | 177 | 157 | 147 | 138 | 118 | - | - | - | - | -
[5 empty] | Относительное удлинение пятикратного образца при растяжении, % | 24 | 23 | 23 | 23 | 22 | 21 | 21 | 21 | - | - | - | - | -
[5 empty] | Относительное сужение поперечного сечения образца при растяжении, % | 35 | 35 | 35 | 34 | 34 | 33 | 32 | 30 | - | - | - | - | -
Сталь углеродистая | Сталь углеродистая | 20 | 20 | Поковки диаметром до 300 мм, КП175* | Предел прочности, МПа | 355 | 343 | 333 | 323 | 323 | 294 | 294 | 294 | - | - | - | - | -
[5 empty] | Предел текучести, МПа | 175 | 167 | 167 | 167 | 167 | 157 | 147 | 128 | - | - | - | - | -
[5 empty] | Относительное удлинение пятикратного образца при растяжении, % | 20 | 20 | 20 | 18 | 17 | 17 | 17 | 17 | - | - | - | - | -
[5 empty] | Относительное сужение поперечного сечения образца при растяжении, % | 40 | 40 | 40 | 40 | 40 | 40 | 40 | 40 | - | - | - | - | -
| Сталь углеродистая |  | 20 | Поковки диаметром до 300 мм, КП195* | Предел прочности, МПа | 390 | 390 | 373 | 363 | 363 | 343 | 333 | 323 | - | - | - | - | -
[5 empty] | Предел текучести, МПа | 195 | 195 | 195 | 195 | 195 | 177 | 157 | 137 | - | - | - | - | -
[5 empty] | Относительное удлинение пятикратного образца при растяжении, % | 20 | 20 | 20 | 18 | 17 | 17 | 17 | 17 | - | - | - | - | -
[5 empty] | Относительное сужение поперечного сечения образца при растяжении, % | 40 | 40 | 40 | 40 | 40 | 40 | 40 | 40 | - | - | - | - | -
| Сталь углеродистая |  | 20 | Поковки диаметром до 300 мм, КП215* | Предел прочности, МПа | 430 | 422 | 422 | 412 | 402 | 402 | 392 | 373 | - | - | - | - | -
[5 empty] | Предел текучести, МПа | 215 | 206 | 206 | 206 | 196 | 196 | 177 | 157 | - | - | - | - | -
[5 empty] | Относительное удлинение пятикратного образца при растяжении, % | 20 | 19 | 19 | 18 | 17 | 17 | 17 | 17 | - | - | - | - | -
[5 empty] | Относительное сужение поперечного сечения образца при растяжении, % | 40 | 40 | 40 | 40 | 40 | 40 | 40 | 40 | - | - | - | - | -
| Сталь углеродистая |  | 20 | Поковки диаметром от 100 до 300 мм, КП245* | Предел прочности, МПа | 470 | 461 | 461 | 451 | 441 | 441 | 432 | 422 | - | - | - | - | -
[5 empty] | Предел текучести, МПа | 245 | 235 | 235 | 235 | 226 | 226 | 196 | 177 | - | - | - | - | -
[5 empty] | Относительное удлинение пятикратного образца при растяжении, % | 19 | 18 | 18 | 17 | 16 | 16 | 16 | 16 | - | - | - | - | -
[5 empty] | Относительное сужение поперечного сечения образца при растяжении, % | 40 | 40 | 40 | 40 | 40 | 40 | 40 | 40 | - | - | - | - | -
| Сталь углеродистая |  | 20 | Горячекатаная сталь толщиной или диаметром до 80 мм | Предел прочности, МПа | 402 | 392 | 392 | 392 | 373 | 373 | 363 | 353 | - | - | - | - | -
[5 empty] | Предел текучести, МПа | 216 | 206 | 206 | 206 | 196 | 196 | 177 | 157 | - | - | - | - | -
[5 empty] | Относительное удлинение пятикратного образца при растяжении, % | 21 | 20 | 19 | 18 | 17 | 17 | 17 | 17 | - | - | - | - | -
[5 empty] | Относительное сужение поперечного сечения образца при растяжении, % | 40 | 40 | 38 | 38 | 38 | 38 | 40 | 42 | - | - | - | - | -
| Сталь углеродистая |  | 20 | Трубы горячедеформированные наружным диаметром от 10 до 465 мм с толщиной стенки от 2 до 60 мм | Предел прочности, МПа | 402 | 392 | 392 | 392 | 373 | 373 | 363 | 353 | - | - | - | - | -
[5 empty] | Предел текучести, МПа | 216 | 206 | 206 | 206 | 196 | 196 | 177 | 157 | - | - | - | - | -
[5 empty] | Относительное удлинение пятикратного образца при растяжении, % | 21 | 20 | 19 | 18 | 17 | 17 | 17 | 17 | - | - | - | - | -
[5 empty] | Относительное сужение поперечного сечения образца при растяжении, % | 40 | 40 | 38 | 38 | 38 | 38 | 40 | 42 | - | - | - | - | -
| Сталь углеродистая |  | 20 | Отожженные, высокоотпущенные листы толщиной от 4 до 80 мм | Предел прочности, МПа | 373 | 363 | 353 | 343 | 343 | 333 | 333 | 323 | - | - | - | - | -
[5 empty] | Предел текучести, МПа | 216 | 216 | 216 | 206 | 206 | 196 | 176 | 157 | - | - | - | - | -
[5 empty] | Относительное удлинение пятикратного образца при растяжении, % | 28 | 27 | 27 | 25 | 24 | 24 | 24 | 24 | - | - | - | - | -
[5 empty] | Относительное сужение поперечного сечения образца при растяжении, % | 45 | 43 | 43 | 42 | 42 | 42 | 44 | 46 | - | - | - | - | -
| Сталь углеродистая |  | 20 | Листовые заготовки толщиной от 20 до 250 мм | Предел прочности, МПа | 353 | 343 | 334 | 324 | 304 | 294 | 284 | 275 | - | - | - | - | -
[5 empty] | Предел текучести, МПа | 176 | 176 | 176 | 157 | 157 | 147 | 147 | 137 | - | - | - | - | -
[5 empty] | Относительное удлинение пятикратного образца при растяжении, % | 20 | 20 | 20 | 19 | 19 | 19 | 18 | 18 | - | - | - | - | -
[5 empty] | Относительное сужение поперечного сечения образца при растяжении, % | 45 | 45 | 45 | 45 | 45 | 45 | 45 | 45 | - | - | - | - | -
Сталь углеродистая | Сталь углеродистая | 20Л | 20Л | Отливки с толщиной стенки до 100 мм | Предел прочности, МПа | 412 | 412 | 412 | 392 | 370 | 370 | 370 | 360 | - | - | - | - | -
[5 empty] | Предел текучести, МПа | 216 | 216 | 196 | 176 | 170 | 165 | 157 | 137 | - | - | - | - | -
[5 empty] | Относительное удлинение пятикратного образца при растяжении, % | 22 | 21 | 20 | 19 | 18 | 18 | 18 | 18 | - | - | - | - | -
[5 empty] | Относительное сужение поперечного сечения образца при растяжении, % | 35 | 35 | 35 | 35 | 35 | 34 | 33 | 32 | - | - | - | - | -
Сталь углеродистая | Сталь углеродистая | 20К | 20К | Листы толщиной от 4 до 60 мм | Предел прочности, МПа | 402 | 397 | 397 | 392 | 392 | 392 | 373 | 363 | - | - | - | - | -
[5 empty] | Предел текучести, МПа | 216 | 206 | 206 | 206 | 196 | 196 | 177 | 157 | - | - | - | - | -
[5 empty] | Относительное удлинение пятикратного образца при растяжении, % | 23 | 21 | 20 | 20 | 19 | 19 | 19 | 19 | - | - | - | - | -
[5 empty] | Относительное сужение поперечного сечения образца при растяжении, % | 50 | 48 | 47 | 47 | 47 | 47 | 49 | 51 | - | - | - | - | -
Сталь углеродистая | Сталь углеродистая | 22К | 22К | Листы толщиной от 70 до 170 мм, КП215* | Предел прочности, МПа | 430 | 430 | 430 | 430 | 430 | 421 | 412 | 392 | - | - | - | - | -
[5 empty] | Предел текучести, МПа | 215 | 206 | 196 | 186 | 186 | 186 | 186 | 177 | - | - | - | - | -
[5 empty] | Относительное удлинение пятикратного образца при растяжении, % | 18 | 18 | 18 | 17 | 17 | 16 | 17 | 18 | - | - | - | - | -
[5 empty] | Относительное сужение поперечного сечения образца при растяжении, % | 40 | 40 | 39 | 38 | 38 | 38 | 39 | 40 | - | - | - | - | -
| Сталь углеродистая |  | 22К | Поковки диаметром от 300 до 800 мм, КП195* | Предел прочности, МПа | 390 | 390 | 390 | 383 | 373 | 363 | 353 | 353 | - | - | - | - | -
[5 empty] | Предел текучести, МПа | 195 | 186 | 177 | 167 | 167 | 157 | 157 | 137 | - | - | - | - | -
[5 empty] | Относительное удлинение пятикратного образца при растяжении, % | 18 | 15 | 13 | 13 | 13 | 13 | 13 | 13 | - | - | - | - | -
[5 empty] | Относительное сужение поперечного сечения образца при растяжении, % | 38 | 38 | 38 | 36 | 36 | 35 | 34 | 34 | - | - | - | - | -
| Сталь углеродистая |  | 22К | Поковки диаметром от 100 до 800 мм, КП215* | Предел прочности, МПа | 430 | 392 | 392 | 392 | 392 | 392 | 353 | 343 | - | - | - | - | -
[5 empty] | Предел текучести, МПа | 215 | 206 | 196 | 186 | 186 | 186 | 186 | 177 | - | - | - | - | -
[5 empty] | Относительное удлинение пятикратного образца при растяжении, % | 16 | 14 | 11 | 11 | 11 | 11 | 11 | 11 | - | - | - | - | -
[5 empty] | Относительное сужение поперечного сечения образца при растяжении, % | 35 | 35 | 35 | 33 | 33 | 32 | 31 | 31 | - | - | - | - | -
Сталь углеродистая | Сталь углеродистая | 25 | 25 | Поковки диаметром до 500 мм, КП175* | Предел прочности, МПа | 350 | 343 | 333 | 323 | 323 | 304 | 294 | 294 | - | - | - | - | -
[5 empty] | Предел текучести, МПа | 175 | 167 | 157 | 147 | 137 | 128 | 118 | 108 | - | - | - | - | -
[5 empty] | Относительное удлинение пятикратного образца при растяжении, % | 22 | 22 | 22 | 22 | 22 | 22 | 22 | 22 | - | - | - | - | -
[5 empty] | Относительное сужение поперечного сечения образца при растяжении, % | 45 | 45 | 45 | 45 | 45 | 45 | 45 | 45 | - | - | - | - | -
| Сталь углеродистая |  | 25 | Поковки диаметром до 500 мм, КП195* | Предел прочности, МПа | 390 | 390 | 373 | 363 | 363 | 343 | 333 | 323 | - | - | - | - | -
[5 empty] | Предел текучести, МПа | 195 | 195 | 177 | 167 | 157 | 137 | 128 | 118 | - | - | - | - | -
[5 empty] | Относительное удлинение пятикратного образца при растяжении, % | 20 | 20 | 20 | 20 | 20 | 20 | 20 | 20 | - | - | - | - | -
[5 empty] | Относительное сужение поперечного сечения образца при растяжении, % | 45 | 45 | 45 | 45 | 45 | 45 | 45 | 44 | - | - | - | - | -
| Сталь углеродистая |  | 25 | Поковки диаметром до 300 мм, КП215* | Предел прочности, МПа | 430 | 422 | 422 | 412 | 402 | 402 | 402 | 373 | - | - | - | - | -
[5 empty] | Предел текучести, МПа | 215 | 206 | 196 | 177 | 167 | 147 | 137 | 118 | - | - | - | - | -
[5 empty] | Относительное удлинение пятикратного образца при растяжении, % | 20 | 20 | 20 | 19 | 19 | 19 | 19 | 19 | - | - | - | - | -
[5 empty] | Относительное сужение поперечного сечения образца при растяжении, % | 45 | 45 | 45 | 45 | 45 | 45 | 45 | 44 | - | - | - | - | -
| Сталь углеродистая |  | 25 | Поковки диаметром до 100 мм, КП245* | Предел прочности, МПа | 470 | 461 | 461 | 451 | 441 | 441 | 441 | 412 | - | - | - | - | -
[5 empty] | Предел текучести, МПа | 245 | 235 | 226 | 206 | 196 | 167 | 157 | 118 | - | - | - | - | -
[5 empty] | Относительное удлинение пятикратного образца при растяжении, % | 20 | 20 | 20 | 19 | 19 | 19 | 19 | 19 | - | - | - | - | -
[5 empty] | Относительное сужение поперечного сечения образца при растяжении, % | 45 | 45 | 45 | 45 | 45 | 45 | 45 | 44 | - | - | - | - | -
| Сталь углеродистая |  | 25 | Поковки диаметром от 100 до 300 мм, КП275* | Предел прочности, МПа | 530 | 510 | 500 | 481 | 481 | 451 | 441 | 441 | - | - | - | - | -
[5 empty] | Предел текучести, МПа | 275 | 255 | 245 | 226 | 216 | 196 | 186 | 167 | - | - | - | - | -
[5 empty] | Относительное удлинение пятикратного образца при растяжении, % | 17 | 17 | 17 | 17 | 17 | 17 | 17 | 17 | - | - | - | - | -
[5 empty] | Относительное сужение поперечного сечения образца при растяжении, % | 38 | 38 | 38 | 38 | 38 | 38 | 38 | 38 | - | - | - | - | -
Сталь углеродистая | Сталь углеродистая | 25Л | 25Л | Отливки с толщиной стенки до 100 мм | Предел прочности, МПа | 441 | 432 | 432 | 422 | 422 | 400 | 380 | 370 | - | - | - | - | -
[5 empty] | Предел текучести, МПа | 235 | 226 | 216 | 196 | 180 | 175 | 170 | 150 | - | - | - | - | -
[5 empty] | Относительное удлинение пятикратного образца при растяжении, % | 19 | 18 | 17 | 17 | 16 | 16 | 16 | 16 | - | - | - | - | -
[5 empty] | Относительное сужение поперечного сечения образца при растяжении, % | 30 | 30 | 30 | 30 | 30 | 30 | 28 | 26 | - | - | - | - | -
Сталь углеродистая | Сталь углеродистая | 30 | 30 | Поковки диаметром от 300 до 800 мм, КП175* | Предел прочности, МПа | 355 | 355 | 343 | 343 | 343 | 333 | 333 | 333 | - | - | - | - | -
[5 empty] | Предел текучести, МПа | 175 | 175 | 175 | 175 | 167 | 137 | 108 | 98 | - | - | - | - | -
[5 empty] | Относительное удлинение пятикратного образца при растяжении, % | 20 | 20 | 18 | 17 | 16 | 16 | 16 | 16 | - | - | - | - | -
[5 empty] | Относительное сужение поперечного сечения образца при растяжении, % | 40 | 40 | 40 | 40 | 40 | 40 | 40 | 40 | - | - | - | - | -
| Сталь углеродистая |  | 30 | Поковки диаметром от 100 до 800 мм, КП195* | Предел прочности, МПа | 390 | 390 | 390 | 373 | 373 | 373 | 373 | 373 | - | - | - | - | -
[5 empty] | Предел текучести, МПа | 195 | 195 | 195 | 195 | 195 | 147 | 118 | 108 | - | - | - | - | -
[5 empty] | Относительное удлинение пятикратного образца при растяжении, % | 18 | 17 | 16 | 15 | 14 | 14 | 14 | 14 | - | - | - | - | -
[5 empty] | Относительное сужение поперечного сечения образца при растяжении, % | 38 | 38 | 38 | 38 | 38 | 38 | 37 | 37 | - | - | - | - | -
| Сталь углеродистая |  | 30 | Поковки диаметром от 100 до 800 мм, КП215* | Предел прочности, МПа | 430 | 430 | 422 | 412 | 412 | 402 | 402 | 402 | - | - | - | - | -
[5 empty] | Предел текучести, МПа | 215 | 215 | 215 | 215 | 206 | 167 | 128 | 118 | - | - | - | - | -
[5 empty] | Относительное удлинение пятикратного образца при растяжении, % | 16 | 15 | 14 | 14 | 13 | 13 | 13 | 13 | - | - | - | - | -
[5 empty] | Относительное сужение поперечного сечения образца при растяжении, % | 35 | 35 | 35 | 35 | 35 | 35 | 34 | 34 | - | - | - | - | -
| Сталь углеродистая |  | 30 | Поковки диаметром до 500 мм, КП245* | Предел прочности, МПа | 470 | 470 | 461 | 451 | 441 | 441 | 441 | 441 | - | - | - | - | -
[5 empty] | Предел текучести, МПа | 245 | 245 | 245 | 245 | 235 | 196 | 147 | 137 | - | - | - | - | -
[5 empty] | Относительное удлинение пятикратного образца при растяжении, % | 16 | 15 | 14 | 14 | 13 | 13 | 13 | 13 | - | - | - | - | -
[5 empty] | Относительное сужение поперечного сечения образца при растяжении, % | 35 | 35 | 35 | 35 | 35 | 35 | 34 | 34 | - | - | - | - | -
Сталь углеродистая | Сталь углеродистая | 35 | 35 | Сортовая горячекатаная сталь диаметром или толщиной до 80 мм | Предел прочности, МПа | 530 | 530 | 520 | 510 | 510 | 500 | 500 | 500 | - | - | - | - | -
[5 empty] | Предел текучести, МПа | 314 | 304 | 294 | 294 | 294 | 245 | 196 | 177 | - | - | - | - | -
[5 empty] | Относительное удлинение пятикратного образца при растяжении, % | 20 | 17 | 13 | 10 | 7 | 12 | 17 | 18 | - | - | - | - | -
[5 empty] | Относительное сужение поперечного сечения образца при растяжении, % | 45 | 45 | 45 | 45 | 45 | 45 | 45 | 45 | - | - | - | - | -
| Сталь углеродистая |  | 35 | Поковки диаметром от 500 до 800 мм, КП175* | Предел прочности, МПа | 355 | 355 | 343 | 343 | 343 | 333 | 333 | 333 | - | - | - | - | -
[5 empty] | Предел текучести, МПа | 175 | 167 | 167 | 167 | 167 | 137 | 108 | 98 | - | - | - | - | -
[5 empty] | Относительное удлинение пятикратного образца при растяжении, % | 20 | 17 | 13 | 10 | 7 | 12 | 17 | 18 | - | - | - | - | -
[5 empty] | Относительное сужение поперечного сечения образца при растяжении, % | 40 | 40 | 40 | 40 | 40 | 40 | 40 | 40 | - | - | - | - | -
| Сталь углеродистая |  | 35 | Поковки диаметром от 300 до 800 мм, КП195* | Предел прочности, МПа | 390 | 390 | 390 | 373 | 373 | 373 | 373 | 373 | - | - | - | - | -
[5 empty] | Предел текучести, МПа | 195 | 195 | 195 | 195 | 195 | 157 | 128 | 108 | - | - | - | - | -
[5 empty] | Относительное удлинение пятикратного образца при растяжении, % | 17 | 15 | 12 | 9 | 6 | 10 | 14 | 16 | - | - | - | - | -
[5 empty] | Относительное сужение поперечного сечения образца при растяжении, % | 35 | 35 | 35 | 35 | 35 | 35 | 35 | 35 | - | - | - | - | -
| Сталь углеродистая |  | 35 | Поковки диаметром от 100 до 800 мм, КП215* | Предел прочности, МПа | 430 | 430 | 422 | 412 | 412 | 402 | 402 | 402 | - | - | - | - | -
[5 empty] | Предел текучести, МПа | 215 | 206 | 206 | 206 | 206 | 177 | 137 | 128 | - | - | - | - | -
[5 empty] | Относительное удлинение пятикратного образца при растяжении, % | 15 | 12 | 9 | 6 | 5 | 9 | 13 | 14 | - | - | - | - | -
[5 empty] | Относительное сужение поперечного сечения образца при растяжении, % | 32 | 32 | 32 | 32 | 32 | 32 | 32 | 32 | - | - | - | - | -
| Сталь углеродистая |  | 35 | Поковки диаметром до 500 мм, КП245* | Предел прочности, МПа | 470 | 461 | 451 | 441 | 441 | 441 | 441 | 441 | - | - | - | - | -
[5 empty] | Предел текучести, МПа | 245 | 235 | 226 | 226 | 226 | 177 | 157 | 137 | - | - | - | - | -
[5 empty] | Относительное удлинение пятикратного образца при растяжении, % | 17 | 15 | 12 | 9 | 6 | 10 | 14 | 16 | - | - | - | - | -
[5 empty] | Относительное сужение поперечного сечения образца при растяжении, % | 35 | 35 | 35 | 35 | 35 | 35 | 35 | 35 | - | - | - | - | -
| Сталь углеродистая |  | 35 | Поковки диаметром до 300 мм, КП275* | Предел прочности, МПа | 530 | 530 | 530 | 530 | 530 | 519 | 510 | 441 | - | - | - | - | -
[5 empty] | Предел текучести, МПа | 275 | 265 | 265 | 265 | 245 | 225 | 216 | 196 | - | - | - | - | -
[5 empty] | Относительное удлинение пятикратного образца при растяжении, % | 17 | 15 | 12 | 9 | 6 | 10 | 14 | 16 | - | - | - | - | -
[5 empty] | Относительное сужение поперечного сечения образца при растяжении, % | 38 | 38 | 38 | 38 | 38 | 38 | 38 | 38 | - | - | - | - | -
| Сталь углеродистая |  | 35 | Поковки диаметром до 100 мм, КП315* | Предел прочности, МПа | 570 | 570 | 559 | 549 | 540 | 540 | 540 | 540 | - | - | - | - | -
[5 empty] | Предел текучести, МПа | 315 | 304 | 304 | 294 | 274 | 255 | 245 | 225 | - | - | - | - | -
[5 empty] | Относительное удлинение пятикратного образца при растяжении, % | 15 | 13 | 11 | 9 | 6 | 8 | 11 | 12 | - | - | - | - | -
[5 empty] | Относительное сужение поперечного сечения образца при растяжении, % | 35 | 35 | 34 | 34 | 34 | 34 | 35 | 35 | - | - | - | - | -
| Сталь углеродистая |  | 35 | Заготовки крепежных деталей диаметром до 300 мм, КП275* | Предел прочности, МПа | 530 | 530 | 530 | 520 | 510 | 500 | 500 | 500 | - | - | - | - | -
[5 empty] | Предел текучести, МПа | 275 | 255 | 235 | 225 | 225 | 186 | 147 | 127 | - | - | - | - | -
[5 empty] | Относительное удлинение пятикратного образца при растяжении, % | 17 | 14 | 10 | 7 | 5 | 8 | 14 | 15 | - | - | - | - | -
[5 empty] | Относительное сужение поперечного сечения образца при растяжении, % | 38 | 38 | 38 | 38 | 38 | 38 | 38 | 38 | - | - | - | - | -
Сталь углеродистая | Сталь углеродистая | 40 | 40 | Поковки диаметром от 300 до 800 мм, КП215* | Предел прочности, МПа | 430 | 412 | 412 | 402 | 402 | 402 | 392 | 373 | - | - | - | - | -
[5 empty] | Предел текучести, МПа | 215 | 196 | 186 | 177 | 157 | 157 | 157 | 147 | - | - | - | - | -
[5 empty] | Относительное удлинение пятикратного образца при растяжении, % | 16 | 15 | 15 | 13 | 13 | 13 | 13 | 13 | - | - | - | - | -
[5 empty] | Относительное сужение поперечного сечения образца при растяжении, % | 35 | 35 | 35 | 35 | 35 | 34 | 33 | 33 | - | - | - | - | -
| Сталь углеродистая |  | 40 | Поковки диаметром от 100 до 500 мм, КП245* | Предел прочности, МПа | 470 | 451 | 451 | 441 | 422 | 422 | 422 | 412 | - | - | - | - | -
[5 empty] | Предел текучести, МПа | 245 | 226 | 206 | 196 | 196 | 177 | 177 | 167 | - | - | - | - | -
[5 empty] | Относительное удлинение пятикратного образца при растяжении, % | 16 | 15 | 15 | 13 | 13 | 13 | 13 | 13 | - | - | - | - | -
[5 empty] | Относительное сужение поперечного сечения образца при растяжении, % | 35 | 35 | 35 | 35 | 35 | 34 | 33 | 33 | - | - | - | - | -
| Сталь углеродистая |  | 40 | Поковки диаметром до 800 мм, КП275* | Предел прочности, МПа | 530 | 510 | 500 | 491 | 491 | 491 | 471 | 461 | - | - | - | - | -
[5 empty] | Предел текучести, МПа | 275 | 255 | 235 | 216 | 206 | 196 | 196 | 196 | - | - | - | - | -
[5 empty] | Относительное удлинение пятикратного образца при растяжении, % | 13 | 12 | 11 | 11 | 11 | 11 | 11 | 11 | - | - | - | - | -
[5 empty] | Относительное сужение поперечного сечения образца при растяжении, % | 30 | 30 | 30 | 30 | 30 | 29 | 28 | 28 | - | - | - | - | -
| Сталь углеродистая |  | 40 | Поковки диаметром от 100 до 300 мм, КП315* | Предел прочности, МПа | 570 | 549 | 540 | 530 | 510 | 510 | 510 | 491 | - | - | - | - | -
[5 empty] | Предел текучести, МПа | 315 | 294 | 255 | 245 | 235 | 226 | 226 | 216 | - | - | - | - | -
[5 empty] | Относительное удлинение пятикратного образца при растяжении, % | 13 | 12 | 11 | 12 | 12 | 12 | 12 | 12 | - | - | - | - | -
[5 empty] | Относительное сужение поперечного сечения образца при растяжении, % | 30 | 30 | 30 | 30 | 30 | 29 | 28 | 28 | - | - | - | - | -
| Сталь углеродистая |  | 40 | Поковки диаметром до 100 мм, КП345* | Предел прочности, МПа | 590 | 569 | 559 | 549 | 530 | 530 | 530 | 510 | - | - | - | - | -
[5 empty] | Предел текучести, МПа | 345 | 312 | 294 | 275 | 255 | 245 | 245 | 235 | - | - | - | - | -
[5 empty] | Относительное удлинение пятикратного образца при растяжении, % | 18 | 17 | 16 | 15 | 14 | 14 | 14 | 14 | - | - | - | - | -
[5 empty] | Относительное сужение поперечного сечения образца при растяжении, % | 45 | 45 | 45 | 45 | 45 | 45 | 45 | 45 | - | - | - | - | -
| Сталь углеродистая |  | 40 | Заготовки крепежных деталей диаметром до 300 мм, КП295* | Предел прочности, МПа | 549 | 520 | 520 | 510 | 510 | 510 | 500 | 471 | - | - | - | - | -
[5 empty] | Предел текучести, МПа | 295 | 265 | 255 | 235 | 216 | 216 | 216 | 196 | - | - | - | - | -
[5 empty] | Относительное удлинение пятикратного образца при растяжении, % | 16 | 15 | 13 | 13 | 13 | 13 | 14 | 15 | - | - | - | - | -
[5 empty] | Относительное сужение поперечного сечения образца при растяжении, % | 37 | 37 | 35 | 35 | 35 | 35 | 37 | 37 | - | - | - | - | -
Сталь углеродистая | Сталь углеродистая | 45 | 45 | Горячекатаная сортовая сталь толщиной или диаметром до 250 мм | Предел прочности, МПа | 598 | 598 | 598 | 598 | 598 | 579 | 559 | 540 | - | - | - | - | -
[5 empty] | Предел текучести, МПа | 353 | 343 | 343 | 343 | 343 | 294 | 255 | 235 | - | - | - | - | -
[5 empty] | Относительное удлинение пятикратного образца при растяжении, % | 16 | 13 | 10 | 9 | 7 | 10 | 15 | 15 | - | - | - | - | -
[5 empty] | Относительное сужение поперечного сечения образца при растяжении, % | 40 | 37 | 33 | 30 | 30 | 30 | 30 | 30
| Сталь углеродистая |  | 45 | Заготовки крепежных деталей толщиной или диаметром до 300 мм, КП315* | Предел прочности, МПа | 569 | 569 | 569 | 569 | 569 | 549 | 530 | 510 | - | - | - | - | -
[5 empty] | Предел текучести, МПа | 315 | 304 | 304 | 294 | 274 | 255 | 245 | 225 | - | - | - | - | -
[5 empty] | Относительное удлинение пятикратного образца при растяжении, % | 14 | 12 | 12 | 12 | 12 | 12 | 12 | 17 | - | - | - | - | -
[5 empty] | Относительное сужение поперечного сечения образца при растяжении, % | 35 | 33 | 33 | 33 | 33 | 33 | 35 | 35 | - | - | - | - | -
| Сталь углеродистая |  | 45 | Поковки диаметром от 100 до 800 мм, КП245* | Предел прочности, МПа | 470 | 470 | 470 | 470 | 470 | 461 | 441 | 412 | - | - | - | - | -
[5 empty] | Предел текучести, МПа | 245 | 235 | 235 | 235 | 235 | 206 | 177 | 167 | - | - | - | - | -
[5 empty] | Относительное удлинение пятикратного образца при растяжении, % | 14 | 12 | 10 | 8 | 6 | 8 | 13 | 13 | - | - | - | - | -
[5 empty] | Относительное сужение поперечного сечения образца при растяжении, % | 30 | 27 | 23 | 23 | 23 | 23 | 23 | 23 | - | - | - | - | -
| Сталь углеродистая |  | 45 | Поковки диаметром до 800 мм, КП275* | Предел прочности, МПа | 530 | 530 | 530 | 530 | 530 | 510 | 491 | 481 | - | - | - | - | -
[5 empty] | Предел текучести, МПа | 275 | 265 | 265 | 265 | 265 | 226 | 196 | 196 | - | - | - | - | -
[5 empty] | Относительное удлинение пятикратного образца при растяжении, % | 12 | 10 | 8 | 6 | 5 | 8 | 11 | 11 | - | - | - | - | -
[5 empty] | Относительное сужение поперечного сечения образца при растяжении, % | 30 | 27 | 23 | 22 | 22 | 22 | 22 | 22 | - | - | - | - | -
| Сталь углеродистая |  | 45 | Поковки диаметром до 800 мм, КП315* | Предел прочности, МПа | 570 | 570 | 570 | 570 | 570 | 549 | 530 | 510 | - | - | - | - | -
[5 empty] | Предел текучести, МПа | 315 | 304 | 304 | 304 | 304 | 255 | 226 | 206 | - | - | - | - | -
[5 empty] | Относительное удлинение пятикратного образца при растяжении, % | 10 | 8 | 6 | 5 | 4 | 7 | 10 | 10 | - | - | - | - | -
[5 empty] | Относительное сужение поперечного сечения образца при растяжении, % | 30 | 27 | 23 | 22 | 22 | 22 | 22 | 22 | - | - | - | - | -
| Сталь углеродистая |  | 45 | Поковки диаметром до 300 мм, КП345* | Предел прочности, МПа | 590 | 590 | 590 | 590 | 590 | 569 | 549 | 530 | - | - | - | - | -
[5 empty] | Предел текучести, МПа | 345 | 333 | 333 | 333 | 333 | 284 | 245 | 226 | - | - | - | - | -
[5 empty] | Относительное удлинение пятикратного образца при растяжении, % | 10 | 8 | 6 | 5 | 4 | 7 | 10 | 10 | - | - | - | - | -
[5 empty] | Относительное сужение поперечного сечения образца при растяжении, % | 30 | 27 | 23 | 22 | 22 | 22 | 22 | 22 | - | - | - | - | -
| Сталь углеродистая |  | 45 | Поковки диаметром до 100 мм, КП395* | Предел прочности, МПа | 615 | 615 | 615 | 615 | 615 | 598 | 579 | 559 | - | - | - | - | -
[5 empty] | Предел текучести, МПа | 395 | 395 | 395 | 395 | 395 | 333 | 294 | 275 | - | - | - | - | -
[5 empty] | Относительное удлинение пятикратного образца при растяжении, % | 10 | 8 | 6 | 5 | 4 | 7 | 10 | 10 | - | - | - | - | -
[5 empty] | Относительное сужение поперечного сечения образца при растяжении, % | 30 | 27 | 23 | 22 | 22 | 22 | 22 | 22 | - | - | - | - | -
Сталь легированная | Сталь легированная | 20X | 20X | Прутки и полосы диаметром или толщиной до 80 мм | Предел прочности, МПа | 785 | 755 | 755 | 745 | 735 | 715 | 676 | 649 | 578 | 540 | 471 | - | -
[5 empty] | Предел текучести, МПа | 638 | 589 | 589 | 568 | 559 | 529 | 510 | 490 | 461 | 441 | 432 | - | -
[5 empty] | Относительное удлинение пятикратного образца при растяжении, % | 11 | 11 | 10 | 10 | 10 | 10 | 10 | 11 | 11 | 12 | 9 | - | -
[5 empty] | Относительное сужение поперечного сечения образца при растяжении, % | 40 | 38 | 38 | 38 | 38 | 38 | 40 | 40 | 42 | 42 | 46 | - | -
| Сталь легированная |  | 20X | Прутки и полосы диаметром или толщиной от 80 до 150 мм | Предел прочности, МПа | 785 | 755 | 726 | 726 | 726 | 726 | 726 | 687 | 608 | 540 | 471 | - | -
[5 empty] | Предел текучести, МПа | 638 | 589 | 549 | 540 | 530 | 530 | 530 | 520 | 491 | 461 | 432 | - | -
[5 empty] | Относительное удлинение пятикратного образца при растяжении, % | 9 | 9 | 8 | 8 | 8 | 8 | 9 | 10 | 10 | 11 | 12 | - | -
[5 empty] | Относительное сужение поперечного сечения образца при растяжении, % | 35 | 33 | 31 | 31 | 30 | 32 | 35 | 37 | 37 | 40 | 40 | - | -
| Сталь легированная |  | 20X | Прутки и полосы диаметром или толщиной от 150 до 250 мм | Предел прочности, МПа | 785 | 755 | 726 | 726 | 726 | 726 | 726 | 687 | 608 | 540 | 471 | - | -
[5 empty] | Предел текучести, МПа | 638 | 589 | 549 | 540 | 530 | 530 | 530 | 520 | 491 | 461 | 432 | - | -
[5 empty] | Относительное удлинение пятикратного образца при растяжении, % | 8 | 8 | 7 | 7 | 7 | 8 | 8 | 9 | 9 | 10 | 10 | - | -
[5 empty] | Относительное сужение поперечного сечения образца при растяжении, % | 30 | 28 | 27 | 26 | 25 | 28 | 30 | 31 | 31 | 34 | 34 | - | -
| Сталь легированная |  | 20X | Поковки диаметром до 500 мм, КП195* | Предел прочности, МПа | 390 | 373 | 363 | 363 | 363 | 363 | 363 | 333 | 304 | 265 | 235 | - | -
[5 empty] | Предел текучести, МПа | 195 | 177 | 167 | 167 | 167 | 167 | 167 | 157 | 147 | 137 | 128 | - | -
[5 empty] | Относительное удлинение пятикратного образца при растяжении, % | 20 | 19 | 18 | 18 | 18 | 19 | 20 | 20 | 20 | 22 | 24 | - | -
[5 empty] | Относительное сужение поперечного сечения образца при растяжении, % | 45 | 42 | 40 | 40 | 38 | 41 | 45 | 48 | 51 | 51 | 51 | - | -
| Сталь легированная |  | 20X | Поковки диаметром до 300 мм, КП215* | Предел прочности, МПа | 430 | 412 | 402 | 402 | 402 | 402 | 402 | 373 | 333 | 294 | 255 | - | -
[5 empty] | Предел текучести, МПа | 215 | 196 | 196 | 196 | 196 | 196 | 196 | 177 | 167 | 157 | 147 | - | -
[5 empty] | Относительное удлинение пятикратного образца при растяжении, % | 20 | 18 | 16 | 16 | 16 | 18 | 20 | 20 | 20 | 20 | 20 | - | -
[5 empty] | Относительное сужение поперечного сечения образца при растяжении, % | 45 | 42 | 40 | 40 | 38 | 41 | 45 | 48 | 51 | 51 | 51 | - | -
| Сталь легированная |  | 20X | Поковки диаметром до 300 мм, КП245* | Предел прочности, МПа | 470 | 451 | 432 | 432 | 432 | 432 | 412 | 402 | 363 | 323 | 294 | - | -
[5 empty] | Предел текучести, МПа | 245 | 226 | 206 | 206 | 206 | 206 | 206 | 196 | 196 | 177 | 167 | - | -
[5 empty] | Относительное удлинение пятикратного образца при растяжении, % | 19 | 19 | 17 | 17 | 17 | 17 | 17 | 17 | 17 | 17 | 15 | - | -
[5 empty] | Относительное сужение поперечного сечения образца при растяжении, % | 42 | 39 | 37 | 37 | 35 | 39 | 42 | 44 | 48 | 48 | 48 | - | -
| Сталь легированная |  | 20X | Поковки диаметром до 300 мм, КП275* | Предел прочности, МПа | 530 | 500 | 491 | 491 | 491 | 491 | 491 | 461 | 412 | 353 | 323 | - | -
[5 empty] | Предел текучести, МПа | 275 | 245 | 235 | 235 | 235 | 235 | 235 | 216 | 206 | 196 | 177 | - | -
[5 empty] | Относительное удлинение пятикратного образца при растяжении, % | 17 | 16 | 15 | 15 | 15 | 18 | 20 | 20 | 20 | 20 | 20 | - | -
[5 empty] | Относительное сужение поперечного сечения образца при растяжении, % | 38 | 35 | 34 | 34 | 32 | 34 | 38 | 41 | 43 | 43 | 43 | - | -
| Сталь легированная |  | 20X | Поковки диаметром от 100 до 300 мм, КП315* | Предел прочности, МПа | 570 | 540 | 520 | 520 | 520 | 520 | 520 | 491 | 441 | 373 | 343 | - | -
[5 empty] | Предел текучести, МПа | 315 | 275 | 265 | 265 | 265 | 265 | 265 | 245 | 235 | 226 | 196 | - | -
[5 empty] | Относительное удлинение пятикратного образца при растяжении, % | 14 | 13 | 12 | 12 | 12 | 16 | 16 | 16 | 16 | 16 | 16 | - | -
[5 empty] | Относительное сужение поперечного сечения образца при растяжении, % | 35 | 32 | 31 | 31 | 29 | 31 | 35 | 35 | 40 | 40 | 40 | - | -
| Сталь легированная |  | 20X | Поковки диаметром от 100 до 300 мм, КП345* | Предел прочности, МПа | 590 | 559 | 540 | 540 | 540 | 540 | 540 | 500 | 451 | 383 | 353 | - | -
[5 empty] | Предел текучести, МПа | 345 | 294 | 284 | 284 | 284 | 284 | 284 | 265 | 255 | 245 | 216 | - | -
[5 empty] | Относительное удлинение пятикратного образца при растяжении, % | 14 | 13 | 12 | 12 | 12 | 14 | 16 | 16 | 16 | 16 | 16 | - | -
[5 empty] | Относительное сужение поперечного сечения образца при растяжении, % | 35 | 32 | 31 | 31 | 29 | 31 | 35 | 35 | 40 | 40 | 40 | - | -
Сталь легированная | Сталь легированная | 30Х | 30Х | Прутки, полосы диаметром или толщиной до 80 мм | Предел прочности, МПа | 883 | 872 | 862 | 843 | 833 | 813 | 774 | 735 | 657 | 608 | 530 | - | -
[5 empty] | Предел текучести, МПа | 687 | 638 | 627 | 608 | 598 | 578 | 559 | 529 | 490 | 490 | 461 | - | -
[5 empty] | Относительное удлинение пятикратного образца при растяжении, % | 12 | 11 | 11 | 11 | 11 | 11 | 11 | 12 | 12 | 12 | 12 | - | -
[5 empty] | Относительное сужение поперечного сечения образца при растяжении, % | 45 | 43 | 42 | 42 | 42 | 42 | 45 | 45 | 49 | 49 | 51 | - | -
| Сталь легированная |  | 30Х | Прутки, полосы диаметром или толщиной от 80 до 150 мм | Предел прочности, МПа | 883 | 844 | 814 | 814 | 785 | 755 | 726 | 706 | 687 | 608 | 530 | - | -
[5 empty] | Предел текучести, МПа | 687 | 638 | 598 | 589 | 589 | 589 | 578 | 568 | 530 | 491 | 461 | - | -
[5 empty] | Относительное удлинение пятикратного образца при растяжении, % | 10 | 9 | 9 | 9 | 9 | 10 | 12 | 13 | 13 | 13 | 13 | - | -
[5 empty] | Относительное сужение поперечного сечения образца при растяжении, % | 40 | 38 | 36 | 36 | 36 | 37 | 40 | 42 | 44 | 45 | 45 | - | -
| Сталь легированная |  | 30Х | Прутки, полосы диаметром или толщиной от 150 до 250 мм | Предел прочности, МПа | 883 | 844 | 814 | 814 | 785 | 755 | 726 | 706 | 687 | 608 | 530 | - | -
[5 empty] | Предел текучести, МПа | 687 | 638 | 598 | 589 | 589 | 589 | 589 | 569 | 530 | 491 | 461 | - | -
[5 empty] | Относительное удлинение пятикратного образца при растяжении, % | 9 | 8 | 8 | 8 | 8 | 12 | 12 | 12 | 12 | 12 | 12 | - | -
[5 empty] | Относительное сужение поперечного сечения образца при растяжении, % | 36 | 33 | 32 | 31 | 31 | 33И | 35 | 37 | 39 | 40 | 40 | - | -
| Сталь легированная |  | 30Х | Поковки толщиной до 100 мм, КП395* | Предел прочности, МПа | 615 | 589 | 569 | 569 | 549 | 530 | 510 | 491 | 481 | 422 | 373 | - | -
[5 empty] | Предел текучести, МПа | 395 | 363 | 343 | 333 | 333 | 333 | 323 | 323 | 304 | 284 | 265 | - | -
[5 empty] | Относительное удлинение пятикратного образца при растяжении, % | 17 | 16 | 16 | 16 | 16 | 18 | 19 | 20 | 20 | 20 | 20 | - | -
[5 empty] | Относительное сужение поперечного сечения образца при растяжении, % | 45 | 43 | 41 | 40 | 40 | 42 | 45 | 47 | 50 | 51 | 51 | - | -
Сталь легированная | Сталь легированная | 35Х | 35Х | Поковки диаметром до 100 мм, КП275* | Предел прочности, МПа | 530 | 520 | 520 | 510 | 510 | 510 | 510 | 451 | 334 | 334 | 275 | - | -
[5 empty] | Предел текучести, МПа | 275 | 265 | 265 | 255 | 245 | 245 | 226 | 216 | 216 | 177 | 157 | - | -
[5 empty] | Относительное удлинение пятикратного образца при растяжении, % | 20 | 20 | 20 | 21 | 21 | 25 | 25 | 25 | 27 | 27 | 27 | - | -
[5 empty] | Относительное сужение поперечного сечения образца при растяжении, % | 40 | 38 | 36 | 33 | 33 | 35 | 40 | 44 | 50 | 53 | 53 | - | -
| Сталь легированная |  | 35Х | Поковки диаметром от 300 до 800 мм, КП275* | Предел прочности, МПа | 530 | 520 | 520 | 510 | 510 | 510 | 510 | 451 | 334 | 334 | 275 | - | -
[5 empty] | Предел текучести, МПа | 275 | 265 | 265 | 255 | 245 | 245 | 226 | 216 | 216 | 177 | 157 | - | -
[5 empty] | Относительное удлинение пятикратного образца при растяжении, % | 13 | 13 | 13 | 13 | 13 | 15 | 15 | 15 | 16 | 16 | 16 | - | -
[5 empty] | Относительное сужение поперечного сечения образца при растяжении, % | 30 | 28 | 27 | 25 | 25 | 26 | 30 | 33 | 37 | 40 | 40 | - | -
| Сталь легированная |  | 35Х | Поковки диаметром до 100 мм, КП315* | Предел прочности, МПа | 570 | 559 | 559 | 549 | 549 | 549 | 549 | 481 | 353 | 358 | 294 | - | -
[5 empty] | Предел текучести, МПа | 315 | 304 | 304 | 294 | 284 | 284 | 255 | 245 | 245 | 206 | 177 | - | -
[5 empty] | Относительное удлинение пятикратного образца при растяжении, % | 12 | 12 | 12 | 13 | 13 | 15 | 15 | 15 | 16 | 16 | 16 | - | -
[5 empty] | Относительное сужение поперечного сечения образца при растяжении, % | 30 | 28 | 27 | 25 | 25 | 26 | 30 | 33 | 37 | 40 | 40 | - | -
| Сталь легированная |  | 35Х | Поковки диаметром до 300 мм, КП345* | Предел прочности, МПа | 590 | 590 | 590 | 559 | 559 | 559 | 559 | 500 | 373 | 373 | 304 | - | -
[5 empty] | Предел текучести, МПа | 345 | 333 | 333 | 323 | 304 | 294 | 294 | 275 | 265 | 226 | 196 | - | -
[5 empty] | Относительное удлинение пятикратного образца при растяжении, % | 12 | 12 | 12 | 13 | 13 | 15 | 15 | 15 | 16 | 16 | 16 | - | -
[5 empty] | Относительное сужение поперечного сечения образца при растяжении, % | 30 | 28 | 27 | 25 | 25 | 26 | 30 | 33 | 37 | 40 | 40 | - | -
| Сталь легированная |  | 35Х | Поковки диаметром до 300 мм, КП395* | Предел прочности, МПа | 615 | 608 | 608 | 589 | 589 | 589 | 589 | 520 | 392 | 392 | 323 | - | -
[5 empty] | Предел текучести, МПа | 395 | 395 | 373 | 363 | 353 | 343 | 333 | 314 | 304 | 265 | 216 | - | -
[5 empty] | Относительное удлинение пятикратного образца при растяжении, % | 12 | 12 | 12 | 13 | 13 | 15 | 15 | 15 | 16 | 16 | 16 | - | -
[5 empty] | Относительное сужение поперечного сечения образца при растяжении, % | 30 | 28 | 27 | 25 | 25 | 26 | 30 | 33 | 37 | 40 | 40 | - | -
| Сталь легированная |  | 35Х | Поковки диаметром до 100 мм, КП440* | Предел прочности, МПа | 635 | 628 | 628 | 608 | 608 | 608 | 608 | 540 | 402 | 402 | 333 | - | -
[5 empty] | Предел текучести, МПа | 440 | 432 | 422 | 412 | 392 | 392 | 373 | 353 | 343 | 294 | 245 | - | -
[5 empty] | Относительное удлинение пятикратного образца при растяжении, % | 12 | 12 | 12 | 13 | 13 | 15 | 15 | 15 | 16 | 16 | 16 | - | -
[5 empty] | Относительное сужение поперечного сечения образца при растяжении, % | 30 | 28 | 27 | 25 | 25 | 26 | 30 | 33 | 37 | 40 | 40 | - | -
| Сталь легированная |  | 35Х | Поковки диаметром до 50 мм, КП490* | Предел прочности, МПа | 655 | 647 | 647 | 628 | 628 | 628 | 628 | 559 | 412 | 412 | 343 | - | -
[5 empty] | Предел текучести, МПа | 490 | 481 | 471 | 461 | 432 | 432 | 412 | 392 | 383 | 323 | 275 | - | -
[5 empty] | Относительное удлинение пятикратного образца при растяжении, % | 12 | 12 | 12 | 13 | 13 | 15 | 15 | 15 | 16 | 16 | 16 | - | -
[5 empty] | Относительное сужение поперечного сечения образца при растяжении, % | 30 | 28 | 27 | 25 | 25 | 26 | 30 | 33 | 37 | 40 | 40 | - | -
| Сталь легированная |  | 35Х | Поковки диаметром до 50 мм, КП540* | Предел прочности, МПа | 685 | 677 | 677 | 657 | 657 | 657 | 657 | 579 | 510 | 432 | 353 | - | -
[5 empty] | Предел текучести, МПа | 540 | 530 | 520 | 510 | 471 | 471 | 451 | 432 | 422 | 353 | 304 | - | -
[5 empty] | Относительное удлинение пятикратного образца при растяжении, % | 12 | 12 | 12 | 13 | 13 | 15 | 15 | 15 | 16 | 16 | 16 | - | -
[5 empty] | Относительное сужение поперечного сечения образца при растяжении, % | 30 | 28 | 27 | 25 | 25 | 26 | 30 | 33 | 37 | 40 | 40 | - | -
| Сталь легированная |  | 35Х | Заготовки крепежных деталей толщиной до 300 мм, КП590* | Предел прочности, МПа | 736 | 726 | 726 | 706 | 706 | 706 | 706 | 628 | 510 | 510 | 383 | - | -
[5 empty] | Предел текучести, МПа | 590 | 579 | 569 | 549 | 520 | 520 | 491 | 471 | 461 | 392 | 333 | - | -
[5 empty] | Относительное удлинение пятикратного образца при растяжении, % | 13 | 13 | 13 | 14 | 14 | 16 | 16 | 16 | 18 | 18 | 18 | - | -
[5 empty] | Относительное сужение поперечного сечения образца при растяжении, % | 40 | 38 | 36 | 33 | 30 | 35 | 40 | 44 | 50 | 53 | 53 | - | -
Сталь легированная | Сталь легированная | 40X | 40X | Прутки и полосы диаметром или толщиной до 80 мм | Предел прочности, МПа | 981 | 981 | 961 | 942 | 932 | 932 | 932 | 824 | 726 | 628 | 520 | - | -
[5 empty] | Предел текучести, МПа | 785 | 765 | 755 | 726 | 706 | 687 | 687 | 638 | 608 | 540 | 432 | - | -
[5 empty] | Относительное удлинение пятикратного образца при растяжении, % | 10 | 10 | 10 | 11 | 11 | 12 | 13 | 13 | 14 | 14 | 14 | - | -
[5 empty] | Относительное сужение поперечного сечения образца при растяжении, % | 45 | 43 | 41 | 37 | 34 | 40 | 44 | 50 | 55 | 55 | 55 | - | -
| Сталь легированная |  | 40X | Прутки и полосы диаметром или толщиной от 80 до 150 мм | Предел прочности, МПа | 981 | 981 | 961 | 942 | 932 | 932 | 932 | 824 | 726 | 628 | 520 | - | -
[5 empty] | Предел текучести, МПа | 785 | 765 | 755 | 726 | 706 | 687 | 687 | 638 | 608 | 540 | 432 | - | -
[5 empty] | Относительное удлинение пятикратного образца при растяжении, % | 8 | 8 | 8 | 9 | 9 | 10 | 10 | 10 | 11 | 11 | 11 | - | -
[5 empty] | Относительное сужение поперечного сечения образца при растяжении, % | 40 | 38 | 36 | 33 | 30 | 36 | 39 | 44 | 49 | 49 | 49 | - | -
| Сталь легированная |  | 40X | Прутки и полосы диаметром или толщиной от 150 до 250 мм | Предел прочности, МПа | 981 | 981 | 961 | 942 | 932 | 932 | 932 | 824 | 726 | 628 | 520 | - | -
[5 empty] | Предел текучести, МПа | 785 | 765 | 755 | 726 | 706 | 687 | 687 | 638 | 608 | 540 | 432 | - | -
[5 empty] | Относительное удлинение пятикратного образца при растяжении, % | 7 | 7 | 7 | 8 | 8 | 8 | 9 | 9 | 10 | 10 | 10 | - | -
[5 empty] | Относительное сужение поперечного сечения образца при растяжении, % | 35 | 33 | 32 | 29 | 26 | 31 | 34 | 39 | 43 | 43 | 43 | - | -
| Сталь легированная |  | 40X | Заготовки крепежных деталей диаметром до 300 мм, КП590* | Предел прочности, МПа | 736 | 726 | 726 | 706 | 697 | 697 | 697 | 628 | 540 | 461 | 461 | - | -
[5 empty] | Предел текучести, МПа | 590 | 569 | 569 | 549 | 530 | 500 | 500 | 441 | 421 | 392 | 304 | - | -
[5 empty] | Относительное удлинение пятикратного образца при растяжении, % | 13 | 13 | 13 | 14 | 14 | 15 | 16 | 16 | 17 | 17 | 17 | - | -
[5 empty] | Относительное сужение поперечного сечения образца при растяжении, % | 40 | 37 | 36 | 33 | 31 | 35 | 40 | 44 | 49 | 54 | 54 | - | -
| Сталь легированная |  | 40X | Поковки диаметром или толщиной от 500 до 800 мм, КП245* | Предел прочности, МПа | 470 | 461 | 461 | 451 | 441 | 441 | 441 | 392 | 343 | 304 | 304 | - | -
[5 empty] | Предел текучести, МПа | 245 | 235 | 235 | 226 | 226 | 216 | 216 | 196 | 186 | 167 | 137 | - | -
[5 empty] | Относительное удлинение пятикратного образца при растяжении, % | 15 | 15 | 15 | 16 | 16 | 18 | 19 | 19 | 20 | 20 | 20 | - | -
[5 empty] | Относительное сужение поперечного сечения образца при растяжении, % | 30 | 28 | 27 | 25 | 23 | 26 | 30 | 33 | 37 | 41 | 41 | - | -
| Сталь легированная |  | 40X | Поковки диаметром или толщиной от 300 до 800 мм, КП275* | Предел прочности, МПа | 530 | 520 | 520 | 510 | 500 | 500 | 500 | 451 | 392 | 334 | 334 | - | -
[5 empty] | Предел текучести, МПа | 275 | 265 | 265 | 255 | 245 | 235 | 235 | 236 | 216 | 196 | 157 | - | -
[5 empty] | Относительное удлинение пятикратного образца при растяжении, % | 12 | 12 | 12 | 13 | 13 | 14 | 15 | 15 | 16 | 16 | 16 | - | -
[5 empty] | Относительное сужение поперечного сечения образца при растяжении, % | 30 | 28 | 27 | 25 | 23 | 26 | 30 | 33 | 37 | 41 | 41 | - | -
| Сталь легированная |  | 40X | Поковки диаметром или толщиной до 800 мм, КП315* | Предел прочности, МПа | 570 | 559 | 559 | 549 | 540 | 540 | 540 | 481 | 422 | 363 | 363 | - | -
[5 empty] | Предел текучести, МПа | 315 | 304 | 304 | 294 | 284 | 275 | 275 | 255 | 245 | 216 | 177 | - | -
[5 empty] | Относительное удлинение пятикратного образца при растяжении, % | 11 | 11 | 11 | 12 | 12 | 13 | 14 | 14 | 15 | 15 | 15 | - | -
[5 empty] | Относительное сужение поперечного сечения образца при растяжении, % | 30 | 28 | 27 | 25 | 23 | 26 | 30 | 33 | 37 | 41 | 41 | - | -
| Сталь легированная |  | 40X | Поковки диаметром до 500 мм, КП345* | Предел прочности, МПа | 590 | 590 | 590 | 569 | 559 | 559 | 559 | 491 | 432 | 373 | 314 | - | -
[5 empty] | Предел текучести, МПа | 345 | 334 | 333 | 314 | 304 | 304 | 294 | 275 | 265 | 235 | 196 | - | -
[5 empty] | Относительное удлинение пятикратного образца при растяжении, % | 11 | 11 | 11 | 12 | 12 | 13 | 14 | 14 | 15 | 15 | 15 | - | -
[5 empty] | Относительное сужение поперечного сечения образца при растяжении, % | 30 | 28 | 27 | 25 | 23 | 26 | 30 | 33 | 37 | 41 | 41 | - | -
| Сталь легированная |  | 40X | Поковки диаметром до 500 мм, КП395* | Предел прочности, МПа | 615 | 608 | 608 | 589 | 589 | 589 | 589 | 520 | 462 | 343 | 275 | - | -
[5 empty] | Предел текучести, МПа | 395 | 395 | 373 | 363 | 353 | 343 | 333 | 314 | 304 | 265 | 216 | - | -
[5 empty] | Относительное удлинение пятикратного образца при растяжении, % | 11 | 11 | 11 | 12 | 12 | 13 | 14 | 14 | 15 | 15 | 15 | - | -
[5 empty] | Относительное сужение поперечного сечения образца при растяжении, % | 30 | 28 | 27 | 25 | 23 | 26 | 30 | 33 | 37 | 41 | 41 | - | -
| Сталь легированная |  | 40X | Поковки диаметром до 300 мм, КП440* | Предел прочности, МПа | 635 | 628 | 628 | 608 | 608 | 608 | 608 | 540 | 471 | 412 | 334 | - | -
[5 empty] | Предел текучести, МПа | 440 | 432 | 422 | 412 | 392 | 392 | 392 | 363 | 343 | 304 | 245 | - | -
[5 empty] | Относительное удлинение пятикратного образца при растяжении, % | 11 | 11 | 11 | 12 | 12 | 13 | 14 | 14 | 15 | 15 | 15 | - | -
[5 empty] | Относительное сужение поперечного сечения образца при растяжении, % | 30 | 28 | 27 | 25 | 23 | 26 | 30 | 33 | 37 | 41 | 41 | - | -
| Сталь легированная |  | 40X | Поковки диаметром до 300 мм, КП490* | Предел прочности, МПа | 655 | 647 | 647 | 628 | 628 | 628 | 628 | 549 | 491 | 422 | 343 | - | -
[5 empty] | Предел текучести, МПа | 490 | 490 | 471 | 451 | 441 | 432 | 422 | 402 | 392 | 334 | 265 | - | -
[5 empty] | Относительное удлинение пятикратного образца при растяжении, % | 11 | 11 | 11 | 12 | 12 | 13 | 14 | 14 | 15 | 15 | 15 | - | -
[5 empty] | Относительное сужение поперечного сечения образца при растяжении, % | 30 | 28 | 27 | 25 | 23 | 26 | 30 | 33 | 37 | 41 | 41 | - | -
| Сталь легированная |  | 40X | Поковки диаметром до 100 мм, КП540* | Предел прочности, МПа | 685 | 687 | 677 | 657 | 647 | 647 | 647 | 589 | 510 | 441 | 363 | - | -
[5 empty] | Предел текучести, МПа | 540 | 530 | 520 | 500 | 491 | 471 | 461 | 441 | 422 | 373 | 294 | - | -
[5 empty] | Относительное удлинение пятикратного образца при растяжении, % | 11 | 11 | 11 | 12 | 12 | 13 | 14 | 14 | 15 | 15 | 15 | - | -
[5 empty] | Относительное сужение поперечного сечения образца при растяжении, % | 45 | 42 | 40 | 37 | 34 | 39 | 45 | 49 | 55 | 61 | 61 | - | -
Сталь легированная | Сталь легированная | 45Х | 45Х | Поковки диаметром до 100 мм, КП315* | Предел прочности, МПа | 570 | 559 | 559 | 540 | 540 | 540 | 540 | 481 | 363 | 363 | 294 | - | -
[5 empty] | Предел текучести, МПа | 315 | 304 | 294 | 294 | 284 | 275 | 265 | 255 | 245 | 216 | 177 | - | -
[5 empty] | Относительное удлинение пятикратного образца при растяжении, % | 17 | 17 | 17 | 19 | 19 | 20 | 22 | 22 | 23 | 23 | 23 | - | -
[5 empty] | Относительное сужение поперечного сечения образца при растяжении, % | 38 | 34 | 34 | 32 | 28 | 34 | 38 | 42 | 38 | 51 | 55 | - | -
| Сталь легированная |  | 45Х | Поковки диаметром от 300 до 800 мм, КП315* | Предел прочности, МПа | 570 | 559 | 559 | 540 | 540 | 540 | 540 | 481 | 363 | 363 | 294 | - | -
[5 empty] | Предел текучести, МПа | 315 | 304 | 294 | 294 | 284 | 275 | 265 | 256 | 245 | 216 | 177 | - | -
[5 empty] | Относительное удлинение пятикратного образца при растяжении, % | 11 | 11 | 11 | 12 | 12 | 13 | 14 | 14 | 15 | 15 | 15 | - | -
[5 empty] | Относительное сужение поперечного сечения образца при растяжении, % | 30 | 27 | 27 | 25 | 22 | 27 | 30 | 33 | 30 | 40 | 43 | - | -
| Сталь легированная |  | 45Х | Поковки диаметром до 800 мм, КП345* | Предел прочности, МПа | 590 | 579 | 579 | 559 | 559 | 559 | 559 | 491 | 373 | 373 | 304 | - | -
[5 empty] | Предел текучести, МПа | 345 | 334 | 324 | 314 | 304 | 304 | 294 | 275 | 265 | 235 | 186 | - | -
[5 empty] | Относительное удлинение пятикратного образца при растяжении, % | 11 | 11 | 11 | 12 | 12 | 13 | 14 | 14 | 15 | 15 | 15 | - | -
[5 empty] | Относительное сужение поперечного сечения образца при растяжении, % | 30 | 27 | 27 | 25 | 22 | 27 | 30 | 33 | 30 | 40 | 43 | - | -
| Сталь легированная |  | 45Х | Поковки диаметром от 100 до 500 мм, КП395* | Предел прочности, МПа | 615 | 608 | 608 | 589 | 589 | 589 | 589 | 520 | 392 | 392 | 324 | - | -
[5 empty] | Предел текучести, МПа | 395 | 383 | 373 | 363 | 353 | 343 | 333 | 314 | 304 | 265 | 216 | - | -
[5 empty] | Относительное удлинение пятикратного образца при растяжении, % | 11 | 11 | 11 | 12 | 12 | 13 | 14 | 14 | 15 | 15 | 15 | - | -
[5 empty] | Относительное сужение поперечного сечения образца при растяжении, % | 30 | 27 | 27 | 25 | 22 | 27 | 30 | 33 | 30 | 40 | 43 | - | -
| Сталь легированная |  | 45Х | Поковки диаметром от 100 до 500 мм, КП440* | Предел прочности, МПа | 635 | 628 | 628 | 608 | 608 | 608 | 608 | 540 | 402 | 402 | 334 | - | -
[5 empty] | Предел текучести, МПа | 440 | 432 | 422 | 412 | 392 | 392 | 373 | 353 | 343 | 294 | 245 | -
[5 empty] | Относительное удлинение пятикратного образца при растяжении, % | 11 | 11 | 11 | 12 | 12 | 13 | 14 | 14 | 15 | 15 | 15 | - | -
[5 empty] | Относительное сужение поперечного сечения образца при растяжении, % | 30 | 27 | 27 | 25 | 22 | 27 | 30 | 33 | 30 | 40 | 43 | - | -
| Сталь легированная |  | 45Х | Поковки диаметром до 300 мм, КП490* | Предел прочности, МПа | 650 | 647 | 647 | 618 | 618 | 618 | 618 | 559 | 422 | 422 | 343 | - | -
[5 empty] | Предел текучести, МПа | 490 | 471 | 461 | 461 | 441 | 432 | 412 | 402 | 383 | 333 | 275 | - | -
[5 empty] | Относительное удлинение пятикратного образца при растяжении, % | 11 | 11 | 11 | 12 | 12 | 13 | 14 | 14 | 15 | 15 | 15 | - | -
[5 empty] | Относительное сужение поперечного сечения образца при растяжении, % | 30 | 27 | 27 | 25 | 22 | 27 | 30 | 33 | 30 | 40 | 43 | - | -
| Сталь легированная |  | 45Х | Поковки диаметром от 100 до 300 мм, КП540* | Предел прочности, МПа | 685 | 677 | 677 | 647 | 647 | 647 | 647 | 559 | 441 | 441 | 353 | - | -
[5 empty] | Предел текучести, МПа | 540 | 520 | 510 | 510 | 491 | 471 | 451 | 441 | 422 | 373 | 304 | - | -
[5 empty] | Относительное удлинение пятикратного образца при растяжении, % | 11 | 11 | 11 | 12 | 12 | 13 | 14 | 14 | 15 | 15 | 15 | - | -
[5 empty] | Относительное сужение поперечного сечения образца при растяжении, % | 30 | 27 | 27 | 25 | 22 | 27 | 30 | 33 | 30 | 40 | 43 | - | -
| Сталь легированная |  | 45Х | Поковки диаметром до 100 мм, КП590* | Предел прочности, МПа | 735 | 716 | 716 | 697 | 697 | 697 | 697 | 618 | 471 | 471 | 383 | - | -
[5 empty] | Предел текучести, МПа | 590 | 569 | 549 | 549 | 530 | 520 | 500 | 481 | 461 | 402 | 333 | - | -
[5 empty] | Относительное удлинение пятикратного образца при растяжении, % | 11 | 11 | 11 | 12 | 12 | 13 | 14 | 14 | 15 | 15 | 15 | - | -
[5 empty] | Относительное сужение поперечного сечения образца при растяжении, % | 30 | 27 | 27 | 25 | 22 | 27 | 30 | 33 | 30 | 40 | 43 | - | -
| Сталь легированная |  | 45Х | Поковки диаметром до 100 мм, КП640* | Предел прочности, МПа | 785 | 765 | 765 | 746 | 746 | 746 | 746 | 647 | 491 | 491 | 402 | - | -
[5 empty] | Предел текучести, МПа | 640 | 618 | 598 | 579 | 569 | 569 | 549 | 510 | 491 | 441 | 343 | - | -
[5 empty] | Относительное удлинение пятикратного образца при растяжении, % | 11 | 11 | 11 | 12 | 12 | 13 | 14 | 14 | 15 | 15 | 15 | - | -
[5 empty] | Относительное сужение поперечного сечения образца при растяжении, % | 30 | 27 | 27 | 25 | 22 | 27 | 30 | 33 | 30 | 43 | 43 | - | -
| Сталь легированная |  | 45Х | Прутки и полосы диаметром или толщиной до 80 мм | Предел прочности, МПа | 1030 | 1000 | 1000 | 981 | 981 | 981 | 981 | 844 | 638 | 638 | 530 | - | -
[5 empty] | Предел текучести, МПа | 834 | 804 | 785 | 755 | 746 | 746 | 716 | 667 | 638 | 579 | 451 | - | -
[5 empty] | Относительное удлинение пятикратного образца при растяжении, % | 9 | 9 | 9 | 10 | 10 | 11 | 12 | 12 | 12 | 12 | 12 | - | -
[5 empty] | Относительное сужение поперечного сечения образца при растяжении, % | 45 | 40 | 40 | 37 | 33 | 40 | 45 | 49 | 45 | 60 | 64 | - | -
| Сталь легированная |  | 45Х | Прутки и полосы диаметром или толщиной от 80 до 150 мм | Предел прочности, МПа | 1030 | 1000 | 1000 | 981 | 981 | 981 | 981 | 844 | 638 | 638 | 530 | - | -
[5 empty] | Предел текучести, МПа | 834 | 804 | 785 | 755 | 746 | 746 | 716 | 667 | 638 | 579 | 451 | - | -
[5 empty] | Относительное удлинение пятикратного образца при растяжении, % | 7 | 7 | 7 | 8 | 8 | 9 | 9 | 9 | 9 | 9 | 9 | - | -
[5 empty] | Относительное сужение поперечного сечения образца при растяжении, % | 40 | 36 | 36 | 33 | 29 | 36 | 40 | 44 | 40 | 53 | 57 | - | -
| Сталь легированная |  | 45Х | Прутки и полосы диаметром или толщиной от 150 до 250 мм | Предел прочности, МПа | 1030 | 1000 | 1000 | 981 | 981 | 981 | 981 | 844 | 638 | 638 | 530 | - | -
[5 empty] | Предел текучести, МПа | 834 | 804 | 785 | 755 | 746 | 746 | 716 | 667 | 638 | 579 | 451 | - | -
[5 empty] | Относительное удлинение пятикратного образца при растяжении, % | 6 | 6 | 6 | 7 | 7 | 7 | 8 | 8 | 8 | 8 | 8 | - | -
[5 empty] | Относительное сужение поперечного сечения образца при растяжении, % | 35 | 31 | 31 | 29 | 26 | 31 | 35 | 38 | 35 | 47 | 50 | - | -
Сталь легированная | Сталь легированная | 12ХМ | 12ХМ | Листы толщиной от 4 до 6 мм | Предел прочности, МПа | 441 | 432 | 432 | 432 | 432 | 432 | 432 | 402 | 373 | 333 | 294 | - | -
[5 empty] | Предел текучести, МПа | 235 | 235 | 235 | 235 | 226 | 226 | 226 | 206 | 196 | 186 | 177 | - | -
[5 empty] | Относительное удлинение пятикратного образца при растяжении, % | 22 | 21 | 21 | 19 | 18 | 16 | 14 | 14 | 14 | 14 | 14 | - | -
[5 empty] | Относительное сужение поперечного сечения образца при растяжении, % | 50 | 50 | 50 | 50 | 50 | 50 | 50 | 50 | 55 | 55 | 55 | - | -
| Сталь легированная |  | 12ХМ | Листы толщиной от 60 до 130 мм | Предел прочности, МПа | 441 | 432 | 432 | 432 | 432 | 432 | 432 | 402 | 373 | 333 | 294 | - | -
[5 empty] | Предел текучести, МПа | 235 | 235 | 235 | 235 | 226 | 226 | 216 | 206 | 196 | 147 | 177 | - | -
[5 empty] | Относительное удлинение пятикратного образца при растяжении, % | 18 | 17 | 17 | 15 | 15 | 13 | 11 | 11 | 11 | 11 | 11 | - | -
[5 empty] | Относительное сужение поперечного сечения образца при растяжении, % | 32 | 33 | 33 | 31 | 29 | 29 | 28 | 28 | 31 | 31 | 31 | - | -
Сталь легированная | Сталь легированная | 15ХМ | 15ХМ | Трубы бесшовные горячекатаные наружным диаметром от 10 до 465 мм с толщиной стенки от 2 до 32 мм | Предел прочности, МПа | 441 | 441 | 431 | 431 | 421 | 421 | 412 | 392 | 372 | 343 | 294 | - | -
[5 empty] | Предел текучести, МПа | 226 | 226 | 226 | 226 | 226 | 226 | 216 | 206 | 196 | 191 | 186 | - | -
[5 empty] | Относительное удлинение пятикратного образца при растяжении, % | 20 | 20 | 20 | 20 | 20 | 19 | 19 | 18 | 18 | 17 | 16 | - | -
[5 empty] | Относительное сужение поперечного сечения образца при растяжении, % | 45 | 45 | 45 | 45 | 45 | 45 | 45 | 45 | 45 | 50 | 50 | - | -
| Сталь легированная |  | 15ХМ | Поковки толщиной или диаметром от 100 до 300 мм, КП195* | Предел прочности, МПа | 390 | 390 | 390 | 383 | 383 | 373 | 363 | 363 | 363 | 353 | 314 | - | -
[5 empty] | Предел текучести, МПа | 195 | 195 | 195 | 195 | 195 | 195 | 186 | 177 | 167 | 137 | 127 | - | -
[5 empty] | Относительное удлинение пятикратного образца при растяжении, % | 23 | 23 | 23 | 23 | 23 | 22 | 22 | 21 | 21 | 20 | 18 | - | -
[5 empty] | Относительное сужение поперечного сечения образца при растяжении, % | 50 | 50 | 50 | 50 | 50 | 50 | 50 | 50 | 50 | 55 | 55 | - | -
| Сталь легированная |  | 15ХМ | Поковки толщиной или диаметром от 100 до 300 мм, КП215* | Предел прочности, МПа | 430 | 430 | 430 | 422 | 422 | 412 | 402 | 402 | 402 | 392 | 343 | - | -
[5 empty] | Предел текучести, МПа | 215 | 215 | 215 | 215 | 215 | 215 | 206 | 196 | 186 | 147 | 147 | - | -
[5 empty] | Относительное удлинение пятикратного образца при растяжении, % | 20 | 20 | 20 | 20 | 20 | 19 | 19 | 18 | 18 | 17 | 16 | - | -
[5 empty] | Относительное сужение поперечного сечения образца при растяжении, % | 48 | 48 | 48 | 48 | 48 | 48 | 48 | 48 | 48 | 53 | 53 | - | -
| Сталь легированная |  | 15ХМ | Поковки толщиной или диаметром до 300 мм, КП245* | Предел прочности, МПа | 470 | 470 | 470 | 461 | 461 | 451 | 441 | 441 | 441 | 432 | 373 | - | -
[5 empty] | Предел текучести, МПа | 245 | 245 | 245 | 245 | 245 | 245 | 235 | 226 | 216 | 167 | 167 | - | -
[5 empty] | Относительное удлинение пятикратного образца при растяжении, % | 19 | 19 | 19 | 19 | 19 | 18 | 18 | 17 | 17 | 16 | 15 | - | -
[5 empty] | Относительное сужение поперечного сечения образца при растяжении, % | 42 | 42 | 42 | 42 | 42 | 42 | 42 | 42 | 42 | 46 | 46 | - | -
| Сталь легированная |  | 15ХМ | Поковки толщиной или диаметром до 500 мм, КП275* | Предел прочности, МПа | 530 | 530 | 530 | 520 | 520 | 510 | 500 | 500 | 500 | 491 | 422 | - | -
[5 empty] | Предел текучести, МПа | 275 | 275 | 275 | 275 | 275 | 275 | 265 | 255 | 235 | 196 | 196 | - | -
[5 empty] | Относительное удлинение пятикратного образца при растяжении, % | 15 | 15 | 15 | 15 | 15 | 14 | 14 | 13 | 13 | 13 | 12 | - | -
[5 empty] | Относительное сужение поперечного сечения образца при растяжении, % | 32 | 32 | 32 | 32 | 32 | 32 | 32 | 32 | 32 | 35 | 35 | - | -
| Сталь легированная |  | 15ХМ | Поковки толщиной или диаметром до 100 мм, КП315* | Предел прочности, МПа | 570 | 569 | 569 | 559 | 559 | 540 | 530 | 530 | 530 | 510 | 451 | - | -
[5 empty] | Предел текучести, МПа | 315 | 314 | 314 | 314 | 314 | 314 | 304 | 284 | 275 | 216 | 216 | - | -
[5 empty] | Относительное удлинение пятикратного образца при растяжении, % | 15 | 15 | 15 | 15 | 15 | 14 | 14 | 13 | 13 | 13 | 12 | - | -
[5 empty] | Относительное сужение поперечного сечения образца при растяжении, % | 32 | 32 | 32 | 32 | 32 | 32 | 32 | 32 | 32 | 35 | 35 | - | -
| Сталь легированная |  | 15ХМ | Поковки толщиной или диаметром до 300 мм, КП345* | Предел прочности, МПа | 590 | 589 | 589 | 579 | 579 | 559 | 549 | 549 | 549 | 530 | 461 | - | -
[5 empty] | Предел текучести, МПа | 345 | 343 | 343 | 343 | 343 | 343 | 323 | 314 | 294 | 235 | 235 | - | -
[5 empty] | Относительное удлинение пятикратного образца при растяжении, % | 15 | 15 | 15 | 15 | 15 | 14 | 14 | 13 | 13 | 13 | 12 | - | -
[5 empty] | Относительное сужение поперечного сечения образца при растяжении, % | 32 | 32 | 32 | 32 | 32 | 32 | 32 | 32 | 32 | 35 | 35 | - | -
| Сталь легированная |  | 15ХМ | Поковки толщиной или диаметром до 100 мм, КП395* | Предел прочности, МПа | 615 | 615 | 615 | 608 | 608 | 589 | 579 | 579 | 579 | 559 | 481 | - | -
[5 empty] | Предел текучести, МПа | 395 | 395 | 395 | 395 | 395 | 395 | 373 | 353 | 343 | 275 | 275 | - | -
[5 empty] | Относительное удлинение пятикратного образца при растяжении, % | 15 | 15 | 15 | 15 | 15 | 14 | 14 | 13 | 13 | 13 | 12 | - | -
[5 empty] | Относительное сужение поперечного сечения образца при растяжении, % | 32 | 32 | 32 | 32 | 32 | 32 | 32 | 32 | 32 | 35 | 35 | - | -
| Сталь легированная |  | 15ХМ | Поковки толщиной или диаметром до 100 мм, КП440* | Предел прочности, МПа | 635 | 635 | 635 | 628 | 628 | 608 | 598 | 598 | 598 | 579 | 491 | - | -
[5 empty] | Предел текучести, МПа | 440 | 440 | 440 | 440 | 440 | 440 | 422 | 402 | 383 | 304 | 304 | - | -
[5 empty] | Относительное удлинение пятикратного образца при растяжении, % | 15 | 15 | 15 | 15 | 15 | 14 | 14 | 13 | 13 | 13 | 12 | - | -
[5 empty] | Относительное сужение поперечного сечения образца при растяжении, % | 32 | 32 | 32 | 32 | 32 | 32 | 32 | 32 | 32 | 35 | 35 | - | -
| Сталь легированная |  | 15ХМ | Поковки толщиной или диаметром до 100 мм, КП490* | Предел прочности, МПа | 655 | 655 | 655 | 647 | 647 | 628 | 618 | 618 | 618 | 598 | 491 | - | -
[5 empty] | Предел текучести, МПа | 490 | 490 | 490 | 490 | 490 | 490 | 471 | 451 | 422 | 343 | 343 | - | -
[5 empty] | Относительное удлинение пятикратного образца при растяжении, % | 15 | 15 | 15 | 15 | 15 | 14 | 14 | 13 | 13 | 13 | 12 | - | -
[5 empty] | Относительное сужение поперечного сечения образца при растяжении, % | 32 | 32 | 32 | 32 | 32 | 32 | 32 | 32 | 32 | 35 | 35 | - | -
Сталь легированная | Сталь легированная | 20ХМ | 20ХМ | Поковки толщиной до 100 мм, КП345* | Предел прочности, МПа | 590 | 579 | 579 | 569 | 569 | 559 | 559 | 559 | 559 | 500 | 461 | 451 | -
[5 empty] | Предел текучести, МПа | 345 | 345 | 345 | 345 | 333 | 333 | 333 | 333 | 333 | 304 | 284 | 265 | -
[5 empty] | Относительное удлинение пятикратного образца при растяжении, % | 18 | 17 | 16 | 15 | 14 | 14 | 14 | 14 | 14 | 14 | 14 | 14 | -
[5 empty] | Относительное сужение поперечного сечения образца при растяжении, % | 45 | 44 | 43 | 42 | 41 | 40 | 40 | 40 | 40 | 40 | 40 | 40 | -
| Сталь легированная |  | 20ХМ | Поковки толщиной до 50 мм, КП395* | Предел прочности, МПа | 615 | 608 | 608 | 598 | 598 | 589 | 589 | 589 | 589 | 481 | 471 | - | -
[5 empty] | Предел текучести, МПа | 395 | 395 | 395 | 395 | 383 | 383 | 383 | 383 | 343 | 323 | 304 | - | -
[5 empty] | Относительное удлинение пятикратного образца при растяжении, % | 17 | 16 | 15 | 14 | 13 | 13 | 13 | 13 | 13 | 13 | 13 | - | -
[5 empty] | Относительное сужение поперечного сечения образца при растяжении, % | 45 | 44 | 43 | 42 | 41 | 40 | 40 | 40 | 40 | 45 | 45 | - | -
Сталь легированная | Сталь легированная | 20ХМА | 20ХМА | Поковки и листы толщиной от 150 до 300 мм, КП345* | Предел прочности, МПа | 590 | 576 | 544 | 520 | 484 | 452 | 440 | 392 | 356 | 323 | 288 | - | -
[5 empty] | Предел текучести, МПа | 345 | 345 | 339 | 333 | 323 | 316 | 304 | 294 | 294 | 268 | 248 | - | -
[5 empty] | Относительное удлинение пятикратного образца при растяжении, % | 16 | 15 | 14 | 13 | 12 | 12 | 12 | 12 | 12 | 12 | 12 | - | -
[5 empty] | Относительное сужение поперечного сечения образца при растяжении, % | 40 | 39 | 38 | 37 | 36 | 36 | 36 | 36 | 36 | 36 | 40 | - | -
| Сталь легированная |  | 20ХМА | Поковки и листы толщиной до 150 мм, КП440* | Предел прочности, МПа | 635 | 628 | 628 | 618 | 588 | 540 | 516 | 490 | 460 | 420 | 380 | - | -
[5 empty] | Предел текучести, МПа | 440 | 440 | 440 | 435 | 428 | 420 | 402 | 392 | 372 | 348 | 323 | - | -
[5 empty] | Относительное удлинение пятикратного образца при растяжении, % | 14 | 13 | 12 | 11 | 10 | 10 | 10 | 10 | 10 | 10 | 10 | - | -
[5 empty] | Относительное сужение поперечного сечения образца при растяжении, % | 40 | 39 | 38 | 37 | 36 | 36 | 36 | 36 | 36 | 36 | 40 | - | -
Сталь легированная | Сталь легированная | 20ХМЛ | 20ХМЛ | Отливки | Предел прочности, МПа | 500 | 490 | 480 | 475 | 470 | 460 | 450 | 440 | 430 | 425 | 410 | - | -
[5 empty] | Предел текучести, МПа | 400 | 395 | 390 | 385 | 380 | 370 | 360 | 350 | 340 | 323 | 323 | - | -
[5 empty] | Относительное удлинение пятикратного образца при растяжении, % | 15 | 15 | 15 | 15 | 15 | 15 | 15 | 15 | 15 | 15 | 15 | - | -
[5 empty] | Относительное сужение поперечного сечения образца при растяжении, % | 27 | 28 | 30 | 32 | 35 | 40 | 52 | 55 | 55 | 55 | 55 | - | -
Сталь легированная | Сталь легированная | 20ХМФЛ | 20ХМФЛ | Отливки | Предел прочности, МПа | 491 | 491 | 491 | 491 | 491 | 485 | 480 | 480 | 461 | 452 | 400 | - | -
[5 empty] | Предел текучести, МПа | 314 | 314 | 314 | 314 | 290 | 280 | 270 | 270 | 270 | 270 | 270 | - | -
[5 empty] | Относительное удлинение пятикратного образца при растяжении, % | 15 | 18 | 17 | 16 | 16 | 16 | 16 | 16 | 16 | 16 | 16 | - | -
[5 empty] | Относительное сужение поперечного сечения образца при растяжении, % | 30 | 30 | 28 | 28 | 32 | 33 | 34 | 34 | 34 | 34 | 34 | - | -
| Сталь легированная |  | 20ХМФЛ | Прутки и полосы толщиной или диаметром до 80 мм | Предел прочности, МПа | 932 | 903 | 893 | 863 | 853 | 824 | 814 | 736 | 736 | 736 | 638 | - | -
[5 empty] | Предел текучести, МПа | 736 | 736 | 706 | 687 | 677 | 657 | 647 | 628 | 598 | 559 | 510 | - | -
[5 empty] | Относительное удлинение пятикратного образца при растяжении, % | 11 | 11 | 11 | 11 | 12 | 12 | 12 | 12 | 12 | 12 | 12 | - | -
[5 empty] | Относительное сужение поперечного сечения образца при растяжении, % | 45 | 44 | 44 | 44 | 44 | 44 | 44 | 44 | 44 | 44 | 44 | - | -
| Сталь легированная |  | 20ХМФЛ | Прутки и полосы толщиной или диаметром от 80 до 150 мм | Предел прочности, МПа | 932 | 903 | 893 | 863 | 853 | 824 | 814 | 736 | 736 | 736 | 638 | - | -
[5 empty] | Предел текучести, МПа | 736 | 736 | 706 | 687 | 677 | 657 | 647 | 628 | 598 | 559 | 510 | - | -
[5 empty] | Относительное удлинение пятикратного образца при растяжении, % | 9 | 9 | 9 | 9 | 10 | 10 | 10 | 10 | 10 | 10 | 10 | - | -
[5 empty] | Относительное сужение поперечного сечения образца при растяжении, % | 40 | 39 | 39 | 39 | 39 | 39 | 39 | 39 | 39 | 39 | 39 | - | -
| Сталь легированная |  | 20ХМФЛ | Прутки и полосы толщиной или диаметром от 150 до 250 мм | Предел прочности, МПа | 932 | 903 | 893 | 863 | 853 | 824 | 814 | 736 | 736 | 736 | 638 | - | -
[5 empty] | Предел текучести, МПа | 736 | 736 | 706 | 687 | 677 | 651 | 647 | 628 | 598 | 559 | 510 | - | -
[5 empty] | Относительное удлинение пятикратного образца при растяжении, % | 8 | 8 | 8 | 8 | 9 | 9 | 9 | 9 | 9 | 9 | 9 | - | -
[5 empty] | Относительное сужение поперечного сечения образца при растяжении, % | 35 | 34 | 34 | 34 | 34 | 34 | 34 | 34 | 34 | 34 | 34 | - | -
Сталь легированная | Сталь легированная | 30ХМА | 30ХМА | Трубы наружным диаметром от 25 до 710 мм с толщиной стенки от 2,5 до 50 мм | Предел прочности, МПа | 589 | 569 | 559 | 540 | 530 | 530 | 530 | 520 | 510 | 432 | 402 | - | -
[5 empty] | Предел текучести, МПа | 392 | 392 | 373 | 343 | 324 | 324 | 324 | 314 | 314 | 294 | 294 | - | -
[5 empty] | Относительное удлинение пятикратного образца при растяжении, % | 13 | 13 | 13 | 13 | 13 | 13 | 15 | 15 | 15 | 15 | 15 | - | -
[5 empty] | Относительное сужение поперечного сечения образца при растяжении, % | - | - | - | - | - | - | - | - | - | - | - | - | -
| Сталь легированная |  | 30ХМА | Заготовки крепежных деталей толщиной или диаметром до 100 мм, КП395* | Предел прочности, МПа | 618 | 608 | 598 | 589 | 559 | 549 | 540 | 540 | 530 | 471 | 422 | - | -
[5 empty] | Предел текучести, МПа | 395 | 395 | 373 | 353 | 323 | 323 | 323 | 314 | 314 | 294 | 275 | - | -
[5 empty] | Относительное удлинение пятикратного образца при растяжении, % | 15 | 15 | 15 | 15 | 16 | 16 | 16 | 16 | 16 | 16 | 16 | - | -
[5 empty] | Относительное сужение поперечного сечения образца при растяжении, % | 40 | 40 | 40 | 40 | 40 | 40 | 40 | 40 | 40 | 40 | 40 | - | -
| Сталь легированная |  | 30ХМА | Заготовки крепежных деталей толщиной или диаметром до 300 мм, КП440* | Предел прочности, МПа | 491 | 482 | 474 | 467 | 443 | 435 | 428 | 428 | 429 | 374 | 333 | - | -
[5 empty] | Предел текучести, МПа | 440 | 425 | 415 | 390 | 365 | 345 | 323 | 294 | 275 | 265 | 255 | - | -
[5 empty] | Относительное удлинение пятикратного образца при растяжении, % | 15 | 15 | 15 | 15 | 16 | 16 | 16 | 16 | 16 | 16 | 16 | - | -
[5 empty] | Относительное сужение поперечного сечения образца при растяжении, % | 40 | 40 | 40 | 40 | 40 | 40 | 40 | 40 | 40 | 40 | 40 | - | -
| Сталь легированная |  | 30ХМА | Заготовки крепежных деталей толщиной или диаметром от 100 до 200 мм, КП490* | Предел прочности, МПа | 588 | 578 | 568 | 559 | 539 | 529 | 529 | 519 | 500 | 461 | 412 | - | -
[5 empty] | Предел текучести, МПа | 490 | 490 | 461 | 441 | 402 | 382 | 367 | 343 | 323 | 304 | 294 | - | -
[5 empty] | Относительное удлинение пятикратного образца при растяжении, % | 15 | 13 | 13 | 13 | 14 | 14 | 14 | 14 | 14 | 14 | 14 | - | -
[5 empty] | Относительное сужение поперечного сечения образца при растяжении, % | 40 | 40 | 40 | 40 | 40 | 40 | 40 | 40 | 40 | 40 | 40 | - | -
| Сталь легированная |  | 30ХМА | Заготовки крепежных деталей толщиной или диаметром до 100 мм КП590* | Предел прочности, МПа | 736 | 716 | 716 | 687 | 676 | 667 | 657 | 647 | 638 | 559 | 500 | - | -
[5 empty] | Предел текучести, МПа | 590 | 569 | 559 | 510 | 461 | 481 | 412 | 392 | 392 | 353 | 343 | - | -
[5 empty] | Относительное удлинение пятикратного образца при растяжении, % | 14 | 14 | 14 | 14 | 15 | 15 | 15 | 15 | 15 | 15 | 15 | - | -
[5 empty] | Относительное сужение поперечного сечения образца при растяжении, % | 38 | 37 | 37 | 37 | 37 | 37 | 37 | 37 | 37 | 37 | 37 | - | -
| Сталь легированная |  | 30ХМА | Заготовки крепежных деталей толщиной или диаметром до 300 мм, КП640* | Предел прочности, МПа | 785 | 775 | 755 | 746 | 706 | 697 | 687 | 687 | 669 | 598 | 530 | - | -
[5 empty] | Предел текучести, МПа | 640 | 617 | 608 | 568 | 529 | 480 | 461 | 441 | 441 | 412 | 382 | - | -
[5 empty] | Относительное удлинение пятикратного образца при растяжении, % | 13 | 12 | 12 | 12 | 13 | 13 | 13 | 13 | 13 | 13 | 13 | - | -
[5 empty] | Относительное сужение поперечного сечения образца при растяжении, % | 42 | 38 | 38 | 38 | 38 | 38 | 38 | 38 | 38 | 38 | 38 | - | -
| Сталь легированная |  | 30ХМА | Прутки и полосы толщиной или диаметром до 80 мм | Предел прочности, МПа | 932 | 912 | 903 | 873 | 844 | 844 | 824 | 824 | 804 | 706 | 638 | - | -
[5 empty] | Предел текучести, МПа | 736 | 716 | 697 | 657 | 608 | 608 | 598 | 598 | 598 | 559 | 520 | - | -
[5 empty] | Относительное удлинение пятикратного образца при растяжении, % | 12 | 12 | 12 | 12 | 13 | 13 | 13 | 13 | 13 | 13 | 13 | - | -
[5 empty] | Относительное сужение поперечного сечения образца при растяжении, % | 50 | 49 | 49 | 49 | 49 | 49 | 49 | 49 | 49 | 49 | 49 | - | -
| Сталь легированная |  | 30ХМА | Прутки и полосы толщиной или диаметром от 80 мм до 150 мм | Предел прочности, МПа | 932 | 912 | 903 | 873 | 844 | 844 | 824 | 824 | 804 | 706 | 638 | - | -
[5 empty] | Предел текучести, МПа | 736 | 716 | 697 | 657 | 608 | 608 | 598 | 598 | 598 | 559 | 520 | - | -
[5 empty] | Относительное удлинение пятикратного образца при растяжении, % | 10 | 10 | 11 | 11 | 11 | 11 | 11 | 11 | 11 | 11 | 11 | - | -
[5 empty] | Относительное сужение поперечного сечения образца при растяжении, % | 45 | 44 | 44 | 44 | 44 | 44 | 44 | 44 | 44 | 44 | 44 | - | -
| Сталь легированная |  | 30ХМА | Прутки и полосы толщиной или диаметром от 150 до 250 мм | Предел прочности, МПа | 932 | 912 | 903 | 873 | 844 | 844 | 824 | 824 | 804 | 706 | 638 | - | -
[5 empty] | Предел текучести, МПа | 736 | 716 | 697 | 657 | 608 | 608 | 598 | 598 | 598 | 559 | 520 | - | -
[5 empty] | Относительное удлинение пятикратного образца при растяжении, % | 9 | 9 | 10 | 10 | 10 | 10 | 10 | 10 | 10 | 10 | 10 | - | -
[5 empty] | Относительное сужение поперечного сечения образца при растяжении, % | 40 | 39 | 39 | 39 | 39 | 39 | 39 | 39 | 39 | 39 | 39 | - | -
Сталь легированная | Сталь легированная | 35ХМ | 35ХМ | Поковки толщиной или диаметром от 300 до 800 мм, КП245* | Предел прочности, МПа | 470 | 461 | 451 | 441 | 441 | 432 | 422 | 412 | 392 | 353 | 304 | - | -
[5 empty] | Предел текучести, МПа | 245 | 235 | 226 | 226 | 226 | 216 | 206 | 196 | 186 | 177 | 157 | - | -
[5 empty] | Относительное удлинение пятикратного образца при растяжении, % | 15 | 15 | 15 | 15 | 15 | 15 | 15 | 15 | 15 | 15 | 15 | - | -
[5 empty] | Относительное сужение поперечного сечения образца при растяжении, % | 30 | 31 | 31 | 31 | 31 | 31 | 32 | 32 | 32 | 32 | 32 | - | -
| Сталь легированная |  | 35ХМ | Поковки толщиной или диаметром от 300 до 800 мм, КП275* | Предел прочности, МПа | 530 | 520 | 510 | 500 | 491 | 491 | 491 | 471 | 441 | 402 | 333 | - | -
[5 empty] | Предел текучести, МПа | 275 | 265 | 265 | 255 | 245 | 245 | 235 | 226 | 206 | 196 | 177 | - | -
[5 empty] | Относительное удлинение пятикратного образца при растяжении, % | 12 | 12 | 12 | 12 | 12 | 12 | 12 | 12 | 12 | 12 | 12 | - | -
[5 empty] | Относительное сужение поперечного сечения образца при растяжении, % | 30 | 30 | 31 | 31 | 31 | 32 | 32 | 32 | 32 | 32 | 32 | - | -
| Сталь легированная |  | 35ХМ | Поковки толщиной или диаметром до 800 мм, КП315* | Предел прочности, МПа | 570 | 559 | 549 | 540 | 530 | 520 | 510 | 500 | 471 | 432 | 363 | - | -
[5 empty] | Предел текучести, МПа | 315 | 304 | 294 | 294 | 284 | 275 | 265 | 245 | 235 | 226 | 196 | - | -
[5 empty] | Относительное удлинение пятикратного образца при растяжении, % | 10 | 10 | 10 | 10 | 10 | 10 | 10 | 10 | 10 | 10 | 10 | - | -
[5 empty] | Относительное сужение поперечного сечения образца при растяжении, % | 30 | 31 | 31 | 31 | 31 | 31 | 32 | 32 | 32 | 32 | 32 | - | -
| Сталь легированная |  | 35ХМ | Поковки толщиной или диаметром до 800 мм, КП345* | Предел прочности, МПа | 590 | 590 | 569 | 559 | 549 | 540 | 530 | 520 | 491 | 451 | 373 | - | -
[5 empty] | Предел текучести, МПа | 345 | 333 | 323 | 314 | 314 | 294 | 294 | 294 | 245 | 245 | 216 | - | -
[5 empty] | Относительное удлинение пятикратного образца при растяжении, % | 10 | 10 | 10 | 10 | 10 | 10 | 10 | 10 | 10 | 10 | 10 | - | -
[5 empty] | Относительное сужение поперечного сечения образца при растяжении, % | 30 | 31 | 31 | 31 | 31 | 31 | 32 | 32 | 32 | 32 | 32 | - | -
| Сталь легированная |  | 35ХМ | Поковки толщиной или диаметром от 50 до 800 мм, КП395* | Предел прочности, МПа | 615 | 608 | 596 | 589 | 589 | 569 | 559 | 549 | 510 | 471 | 392 | - | -
[5 empty] | Предел текучести, МПа | 395 | 395 | 373 | 363 | 353 | 343 | 333 | 323 | 294 | 294 | 245 | - | -
[5 empty] | Относительное удлинение пятикратного образца при растяжении, % | 10 | 10 | 10 | 10 | 10 | 10 | 10 | 10 | 10 | 10 | 10 | - | -
[5 empty] | Относительное сужение поперечного сечения образца при растяжении, % | 30 | 31 | 31 | 31 | 31 | 31 | 32 | 32 | 32 | 32 | 32 | - | -
| Сталь легированная |  | 35ХМ | Поковки толщиной или диаметром от 50 до 500 мм, КП440* | Предел прочности, МПа | 635 | 628 | 618 | 598 | 598 | 589 | 589 | 559 | 530 | 491 | 392 | - | -
[5 empty] | Предел текучести, МПа | 440 | 432 | 422 | 412 | 402 | 392 | 392 | 363 | 323 | 314 | 294 | - | -
[5 empty] | Относительное удлинение пятикратного образца при растяжении, % | 10 | 10 | 10 | 10 | 10 | 10 | 10 | 10 | 10 | 10 | 10 | - | -
[5 empty] | Относительное сужение поперечного сечения образца при растяжении, % | 30 | 31 | 31 | 31 | 31 | 31 | 32 | 32 | 32 | 32 | 32 | - | -
| Сталь легированная |  | 35ХМ | Поковки толщиной или диаметром до 300 мм, КП490* | Предел прочности, МПа | 657 | 647 | 638 | 628 | 608 | 598 | 589 | 579 | 540 | 500 | 422 | - | -
[5 empty] | Предел текучести, МПа | 490 | 471 | 461 | 461 | 441 | 432 | 412 | 402 | 363 | 353 | 304 | - | -
[5 empty] | Относительное удлинение пятикратного образца при растяжении, % | 10 | 10 | 10 | 10 | 10 | 10 | 10 | 10 | 10 | 10 | 10 | - | -
[5 empty] | Относительное сужение поперечного сечения образца при растяжении, % | 30 | 31 | 31 | 31 | 31 | 31 | 32 | 32 | 32 | 32 | 32 | - | -
| Сталь легированная |  | 35ХМ | Поковки толщиной или диаметром до 50 мм, КП540* | Предел прочности, МПа | 685 | 685 | 667 | 647 | 638 | 628 | 618 | 608 | 569 | 530 | 432 | - | -
[5 empty] | Предел текучести, МПа | 540 | 520 | 510 | 500 | 491 | 471 | 461 | 441 | 392 | 392 | 343 | - | -
[5 empty] | Относительное удлинение пятикратного образца при растяжении, % | 10 | 10 | 10 | 10 | 10 | 10 | 10 | 10 | 10 | 10 | 10 | - | -
[5 empty] | Относительное сужение поперечного сечения образца при растяжении, % | 30 | 31 | 31 | 31 | 31 | 31 | 32 | 32 | 32 | 32 | 32 | - | -
| Сталь легированная |  | 35ХМ | Поковки толщиной или диаметром до 100 мм, КП590* | Предел прочности, МПа | 735 | 726 | 716 | 697 | 687 | 687 | 667 | 647 | 608 | 569 | 461 | - | -
[5 empty] | Предел текучести, МПа | 590 | 569 | 559 | 549 | 530 | 520 | 491 | 491 | 432 | 422 | 373 | - | -
[5 empty] | Относительное удлинение пятикратного образца при растяжении, % | 10 | 10 | 10 | 10 | 10 | 10 | 10 | 10 | 10 | 10 | 10 | - | -
[5 empty] | Относительное сужение поперечного сечения образца при растяжении, % | 30 | 31 | 31 | 31 | 31 | 31 | 32 | 32 | 32 | 32 | 32 | - | -
| Сталь легированная |  | 35ХМ | Прутки и полосы толщиной или диаметром до 80 мм | Предел прочности, МПа | 932 | 912 | 903 | 883 | 883 | 853 | 844 | 824 | 785 | 716 | 589 | - | -
[5 empty] | Предел текучести, МПа | 834 | 814 | 795 | 785 | 755 | 736 | 716 | 687 | 618 | 598 | 530 | - | -
[5 empty] | Относительное удлинение пятикратного образца при растяжении, % | 12 | 12 | 12 | 12 | 12 | 12 | 12 | 12 | 12 | 12 | 12 | - | -
[5 empty] | Относительное сужение поперечного сечения образца при растяжении, % | 45 | 46 | 46 | 46 | 47 | 47 | 48 | 48 | 48 | 48 | 48 | - | -
| Сталь легированная |  | 35ХМ | Прутки и полосы толщиной или диаметром от 80 до 150 мм | Предел прочности, МПа | 932 | 912 | 903 | 883 | 883 | 853 | 844 | 824 | 785 | 716 | 589 | - | -
[5 empty] | Предел текучести, МПа | 834 | 814 | 795 | 785 | 755 | 736 | 716 | 687 | 618 | 598 | 530 | - | -
[5 empty] | Относительное удлинение пятикратного образца при растяжении, % | 10 | 10 | 10 | 10 | 10 | 10 | 10 | 10 | 10 | 10 | 10 | - | -
[5 empty] | Относительное сужение поперечного сечения образца при растяжении, % | 40 | 41 | 41 | 41 | 42 | 42 | 42 | 42 | 42 | 42 | 42 | - | -
| Сталь легированная |  | 35ХМ | Прутки и полосы толщиной или диаметром от 150 до 250 мм | Предел прочности, МПа | 932 | 912 | 903 | 883 | 883 | 853 | 844 | 824 | 785 | 716 | 589 | - | -
[5 empty] | Предел текучести, МПа | 834 | 814 | 795 | 785 | 755 | 736 | 716 | 687 | 618 | 698 | 530 | - | -
[5 empty] | Относительное удлинение пятикратного образца при растяжении, % | 9 | 9 | 9 | 9 | 9 | 9 | 9 | 9 | 9 | 9 | 9 | - | -
[5 empty] | Относительное сужение поперечного сечения образца при растяжении, % | 35 | 36 | 36 | 36 | 37 | 37 | 37 | 37 | 37 | 37 | 37 | - | -
| Сталь легированная |  | 35ХМ | Заготовки крепежных деталей толщиной или диаметром до 300 мм, КП440* | Предел прочности, МПа | 491 | 479 | 469 | 459 | 459 | 449 | 439 | 428 | 408 | 367 | 316 | - | -
[5 empty] | Предел текучести, МПа | 440 | 423 | 407 | 407 | 407 | 389 | 371 | 353 | 333 | 319 | 283 | - | -
[5 empty] | Относительное удлинение пятикратного образца при растяжении, % | 15 | 15 | 15 | 15 | 15 | 15 | 15 | 15 | 15 | 15 | 15 | - | -
[5 empty] | Относительное сужение поперечного сечения образца при растяжении, % | 40 | 41 | 41 | 41 | 41 | 41 | 43 | 43 | 43 | 43 | 43 | - | -
| Сталь легированная |  | 35ХМ | Заготовки крепежных деталей толщиной или диаметром до 300 мм, КП640* | Предел прочности, МПа | 784 | 765 | 749 | 732 | 732 | 717 | 701 | 701 | 651 | 586 | 505 | - | -
[5 empty] | Предел текучести, МПа | 640 | 611 | 588 | 588 | 588 | 562 | 536 | 500 | 484 | 460 | 408 | - | -
[5 empty] | Относительное удлинение пятикратного образца при растяжении, % | 12 | 12 | 12 | 12 | 12 | 12 | 12 | 12 | 12 | 12 | 12 | - | -
[5 empty] | Относительное сужение поперечного сечения образца при растяжении, % | 38 | 38 | 39 | 39 | 39 | 41 | 41 | 41 | 41 | 41 | 41 | - | -
Сталь легированная | Сталь легированная | 35ХМА | 35ХМА | Поковки толщиной от 100 до 300 мм, КП440* | Предел прочности, МПа | 635 | 618 | 608 | 598 | 598 | 579 | 569 | 559 | 530 | 489 | 412 | - | -
[5 empty] | Предел текучести, МПа | 440 | 422 | 402 | 402 | 402 | 392 | 373 | 353 | 333 | 314 | 284 | - | -
[5 empty] | Относительное удлинение пятикратного образца при растяжении, % | 16 | 16 | 16 | 16 | 16 | 16 | 16 | 16 | 16 | 16 | 16 | - | -
[5 empty] | Относительное сужение поперечного сечения образца при растяжении, % | 45 | 46 | 46 | 46 | 46 | 46 | 48 | 48 | 48 | 48 | 48 | - | -
| Сталь легированная |  | 35ХМА | Заготовки крепежных деталей толщиной или диаметром от 100 до 300 мм, КП395* | Предел прочности, МПа | 618 | 598 | 589 | 579 | 579 | 559 | 549 | 540 | 510 | 461 | 402 | - | -
[5 empty] | Предел текучести, МПа | 395 | 373 | 353 | 353 | 353 | 353 | 333 | 314 | 294 | 275 | 255 | - | -
[5 empty] | Относительное удлинение пятикратного образца при растяжении, % | 15 | 15 | 15 | 15 | 15 | 15 | 15 | 15 | 15 | 15 | 15 | - | -
[5 empty] | Относительное сужение поперечного сечения образца при растяжении, % | 40 | 41 | 41 | 41 | 41 | 41 | 43 | 43 | 43 | 43 | 43 | - | -
| Сталь легированная |  | 35ХМА | Заготовки крепежных деталей толщиной или диаметром от 100 до 200 мм, КП490* | Предел прочности, МПа | 638 | 618 | 608 | 598 | 598 | 579 | 569 | 559 | 530 | 481 | 412 | - | -
[5 empty] | Предел текучести, МПа | 490 | 471 | 441 | 441 | 441 | 432 | 412 | 392 | 373 | 343 | 314 | - | -
[5 empty] | Относительное удлинение пятикратного образца при растяжении, % | 13 | 13 | 13 | 13 | 13 | 13 | 13 | 13 | 13 | 13 | 13 | - | -
[5 empty] | Относительное сужение поперечного сечения образца при растяжении, % | 40 | 41 | 41 | 41 | 41 | 41 | 43 | 43 | 43 | 43 | 43 | - | -
| Сталь легированная |  | 35ХМА | Заготовки крепежных деталей толщиной или диаметром до 100 мм, КП590* | Предел прочности, МПа | 736 | 706 | 697 | 687 | 687 | 667 | 657 | 647 | 608 | 549 | 471 | - | -
[5 empty] | Предел текучести, МПа | 590 | 559 | 530 | 530 | 530 | 520 | 491 | 471 | 441 | 422 | 383 | - | -
[5 empty] | Относительное удлинение пятикратного образца при растяжении, % | 14 | 14 | 14 | 14 | 14 | 14 | 14 | 14 | 14 | 14 | 14 | - | -
[5 empty] | Относительное сужение поперечного сечения образца при растяжении, % | 38 | 39 | 39 | 39 | 39 | 39 | 40 | 40 | 40 | 40 | 40 | - | -
| Сталь легированная |  | 35ХМА | Заготовки крепежных деталей толщиной или диаметром до 300 мм, КП640* | Предел прочности, МПа | 785 | 765 | 755 | 736 | 726 | 726 | 726 | 697 | 651 | 598 | 491 | - | -
[5 empty] | Предел текучести, МПа | 640 | 618 | 618 | 589 | 569 | 569 | 549 | 520 | 481 | 451 | 412 | - | -
[5 empty] | Относительное удлинение пятикратного образца при растяжении, % | 12 | 12 | 12 | 12 | 12 | 12 | 12 | 12 | 12 | 12 | 12 | - | -
[5 empty] | Относительное сужение поперечного сечения образца при растяжении, % | 38 | 38 | 39 | 39 | 40 | 40 | 40 | 40 | 40 | 40 | 40 | - | -
Сталь легированная | Сталь легированная | 10Х2М | 10Х2М | Листы толщиной от 6 до 50 мм | Предел прочности, МПа | 392 | 373 | 363 | 353 | 343 | 333 | 323 | 314 | 304 | 294 | 255 | - | -
[5 empty] | Предел текучести, МПа | 294 | 294 | 275 | 265 | 255 | 245 | 245 | 245 | 245 | 245 | 216 | - | -
[5 empty] | Относительное удлинение пятикратного образца при растяжении, % | 20 | 20 | 18 | 17 | 15 | 15 | 15 | 15 | 15 | 15 | 15 | - | -
[5 empty] | Относительное сужение поперечного сечения образца при растяжении, % | 62 | 61 | 61 | 61 | 61 | 61 | 60 | 60 | 60 | 60 | 60 | - | -
| Сталь легированная |  | 10Х2М | Листы толщиной от 50 до 150 мм | Предел прочности, МПа | 343 | 333 | 333 | 323 | 323 | 314 | 314 | 304 | 294 | 294 | 255 | - | -
[5 empty] | Предел текучести, МПа | 196 | 196 | 196 | 196 | 196 | 177 | 177 | 167 | 167 | 167 | 142 | - | -
[5 empty] | Относительное удлинение пятикратного образца при растяжении, % | 20 | 20 | 18 | 17 | 16 | 15 | 15 | 15 | 15 | 15 | 15 | - | -
[5 empty] | Относительное сужение поперечного сечения образца при растяжении, % | 55 | 55 | 55 | 55 | 55 | 55 | 55 | 52 | 52 | 50 | 55 | - | -
| Сталь легированная |  | 10Х2М | Бесшовные холоднокатаные трубы диаметром от 12 до 60 мм | Предел прочности, МПа | 392 | 392 | 363 | 353 | 343 | 333 | 323 | 314 | 304 | 294 | 255 | - | -
[5 empty] | Предел текучести, МПа | 245 | 235 | 226 | 216 | 216 | 216 | 216 | 216 | 206 | 176 | 142 | - | -
[5 empty] | Относительное удлинение пятикратного образца при растяжении, % | 20 | 20 | 18 | 17 | 16 | 16 | 16 | 16 | 16 | 16 | 16 | - | -
[5 empty] | Относительное сужение поперечного сечения образца при растяжении, % | 62 | 61 | 61 | 61 | 61 | 61 | 60 | 60 | 60 | 60 | 60 | - | -
| Сталь легированная |  | 10Х2М | Поковки толщиной до 400 мм | Предел прочности, МПа | 343 | 343 | 343 | 323 | 323 | 314 | 314 | 304 | 304 | 294 | 255 | - | -
[5 empty] | Предел текучести, МПа | 196 | 186 | 186 | 177 | 177 | 177 | 177 | 177 | 177 | 177 | 142 | - | -
[5 empty] | Относительное удлинение пятикратного образца при растяжении, % | 20 | 19 | 18 | 17 | 17 | 17 | 17 | 15 | 15 | 15 | 15 | - | -
[5 empty] | Относительное сужение поперечного сечения образца при растяжении, % | 55 | 55 | 55 | 55 | 55 | 55 | 55 | 55 | 55 | 50 | 50 | - | -
Сталь легированная | Сталь легированная | 12X2M | 12X2M | Поковки толщиной до 400 мм | Предел прочности, МПа | 343 | 343 | 343 | 323 | 323 | 314 | 314 | 304 | 304 | 294 | 255 | - | -
[5 empty] | Предел текучести, МПа | 196 | 186 | 186 | 177 | 177 | 177 | 177 | 177 | 177 | 177 | 142 | - | -
[5 empty] | Относительное удлинение пятикратного образца при растяжении, % | 20 | 19 | 18 | 17 | 17 | 17 | 17 | 15 | 15 | 15 | 15 | - | -
[5 empty] | Относительное сужение поперечного сечения образца при растяжении, % | 55 | 55 | 55 | 55 | 55 | 55 | 55 | 55 | 55 | 50 | 50 | - | -
Сталь легированная | Сталь легированная | 12MX | 12MX | Поковки толщиной от 20 до 130 мм | Предел прочности, МПа | 441 | 432 | 432 | 432 | 432 | 432 | 432 | 402 | 373 | 333 | 294 | - | -
[5 empty] | Предел текучести, МПа | 235 | 235 | 235 | 235 | 235 | 235 | 235 | 216 | 206 | 206 | 196 | - | -
[5 empty] | Относительное удлинение пятикратного образца при растяжении, % | 18 | 18 | 18 | 18 | 18 | 18 | 18 | 16 | 16 | 16 | 15 | - | -
[5 empty] | Относительное сужение поперечного сечения образца при растяжении, % | 32 | 33 | 33 | 31 | 29 | 29 | 28 | 28 | 31 | 31 | 31 | - | -
| Сталь легированная |  | 12MX | Поковки толщиной до 25 мм | Предел прочности, МПа | 412 | 412 | 402 | 402 | 392 | 383 | 383 | 373 | 353 | 314 | 275 | - | -
[5 empty] | Предел текучести, МПа | 235 | 235 | 235 | 235 | 235 | 235 | 235 | 216 | 206 | 206 | 196 | - | -
[5 empty] | Относительное удлинение пятикратного образца при растяжении, % | 21 | 20 | 20 | 18 | 17 | 15 | 15 | 15 | 15 | 15 | 15 | - | -
[5 empty] | Относительное сужение поперечного сечения образца при растяжении, % | 45 | 44 | 43 | 42 | 41 | 40 | 40 | 40 | 40 | 40 | 40 | - | -
| Сталь легированная |  | 12MX | Прутки, полосы толщиной или диаметром до 90 мм | Предел прочности, МПа | 412 | 412 | 402 | 402 | 392 | 383 | 383 | 373 | 353 | 314 | 275 | - | -
[5 empty] | Предел текучести, МПа | 235 | 235 | 235 | 235 | 235 | 235 | 235 | 216 | 206 | 206 | 196 | - | -
[5 empty] | Относительное удлинение пятикратного образца при растяжении, % | 21 | 20 | 20 | 18 | 17 | 15 | 15 | 15 | 15 | 15 | 15 | - | -
[5 empty] | Относительное сужение поперечного сечения образца при растяжении, % | 45 | 44 | 43 | 42 | 41 | 40 | 40 | 40 | 40 | 40 | 40 | - | -
| Сталь легированная |  | 12MX | Прутки, полосы толщиной или диаметром от 90 до 150 мм | Предел прочности, МПа | 412 | 412 | 402 | 402 | 392 | 383 | 383 | 373 | 353 | 314 | 275 | - | -
[5 empty] | Предел текучести, МПа | 235 | 235 | 235 | 235 | 226 | 226 | 216 | 206 | 196 | 186 | 177 | - | -
[5 empty] | Относительное удлинение пятикратного образца при растяжении, % | 19 | 18 | 18 | 16 | 15 | 14 | 14 | 14 | 14 | 14 | 14 | - | -
[5 empty] | Относительное сужение поперечного сечения образца при растяжении, % | 40 | 39 | 38 | 37 | 36 | 35 | 35 | 35 | 35 | 35 | 35 | - | -
| Сталь легированная |  | 12MX | Прутки, полосы толщиной или диаметром от 150 до 200 мм | Предел прочности, МПа | 412 | 412 | 402 | 402 | 392 | 383 | 383 | 373 | 353 | 314 | 275 | - | -
[5 empty] | Предел текучести, МПа | 235 | 235 | 235 | 235 | 226 | 226 | 216 | 206 | 196 | 186 | 177 | - | -
[5 empty] | Относительное удлинение пятикратного образца при растяжении, % | 18 | 17 | 17 | 15 | 14 | 13 | 13 | 13 | 13 | 13 | 13 | - | -
[5 empty] | Относительное сужение поперечного сечения образца при растяжении, % | 35 | 34 | 33 | 33 | 32 | 31 | 31 | 31 | 31 | 31 | 31 | - | -
Сталь легированная | Сталь легированная | 12МХ | 12МХ | Листы толщиной от 4 до 6 мм | Предел прочности, МПа | 441 | 432 | 432 | 432 | 432 | 432 | 432 | 402 | 373 | 333 | 294 | - | -
[5 empty] | Предел текучести, МПа | 235 | 235 | 235 | 235 | 226 | 226 | 216 | 206 | 196 | 186 | 177 | - | -
[5 empty] | Относительное удлинение пятикратного образца при растяжении, % | 24 | 23 | 23 | 21 | 20 | 17 | 15 | 15 | 15 | 15 | 15 | - | -
[5 empty] | Относительное сужение поперечного сечения образца при растяжении, % | 51 | 52 | 52 | 50 | 46 | 46 | 45 | 45 | 50 | 50 | 50 | - | -
| Сталь легированная |  | 12МХ | Листы толщиной от 20 до 60 мм | Предел прочности, МПа | 441 | 432 | 432 | 432 | 432 | 432 | 432 | 402 | 373 | 333 | 294 | - | -
[5 empty] | Предел текучести, МПа | 235 | 235 | 235 | 235 | 226 | 226 | 216 | 206 | 196 | 186 | 177 | - | -
[5 empty] | Относительное удлинение пятикратного образца при растяжении, % | 19 | 19 | 19 | 19 | 19 | 19 | 19 | 17 | 17 | 17 | 16 | - | -
[5 empty] | Относительное сужение поперечного сечения образца при растяжении, % | 35 | 36 | 36 | 34 | 32 | 32 | 30 | 30 | 34 | 34 | 34 | - | -
Сталь легированная | Сталь легированная | 30ХГСА | 30ХГСА | Поковки диаметром от 50 до 100 мм, КП440* | Предел прочности, МПа | 635 | 628 | 608 | 598 | - | - | - | - | - | - | - | - | -
[5 empty] | Предел текучести, МПа | 440 | 440 | 422 | 402 | - | - | - | - | - | - | - | - | -
[5 empty] | Относительное удлинение пятикратного образца при растяжении, % | 16 | 16 | 16 | 15 | - | - | - | - | - | - | - | - | -
[5 empty] | Относительное сужение поперечного сечения образца при растяжении, % | 45 | 44 | 43 | 42 | - | - | - | - | - | - | - | - | -
| Сталь легированная |  | 30ХГСА | Поковки диаметром до 300 мм, КП490* | Предел прочности, МПа | 655 | 647 | 628 | 618 | - | - | - | - | - | - | - | - | -
[5 empty] | Предел текучести, МПа | 490 | 490 | 471 | 451 | - | - | - | - | - | - | - | - | -
[5 empty] | Относительное удлинение пятикратного образца при растяжении, % | 16 | 13 | 13 | 11 | - | - | - | - | - | - | - | - | -
[5 empty] | Относительное сужение поперечного сечения образца при растяжении, % | 45 | 39 | 38 | 37 | - | - | - | - | - | - | - | - | -
| Сталь легированная |  | 30ХГСА | Поковки диаметром до 100 мм, КП540* | Предел прочности, МПа | 685 | 677 | 657 | 647 | - | - | - | - | - | - | - | - | -
[5 empty] | Предел текучести, МПа | 540 | 540 | 510 | 500 | - | - | - | - | - | - | - | - | -
[5 empty] | Относительное удлинение пятикратного образца при растяжении, % | 15 | 13 | 13 | 11 | - | - | - | - | - | - | - | - | -
[5 empty] | Относительное сужение поперечного сечения образца при растяжении, % | 45 | 39 | 38 | 37 | - | - | - | - | - | - | - | - | -
| Сталь легированная |  | 30ХГСА | Поковки диаметром до 100 мм, КП590* | Предел прочности, МПа | 735 | 726 | 706 | 697 | - | - | - | - | - | - | - | - | -
[5 empty] | Предел текучести, МПа | 590 | 590 | 559 | 540 | - | - | - | - | - | - | - | - | -
[5 empty] | Относительное удлинение пятикратного образца при растяжении, % | 13 | 13 | 13 | 11 | - | - | - | - | - | - | - | - | -
[5 empty] | Относительное сужение поперечного сечения образца при растяжении, % | 42 | 39 | 38 | 37 | - | - | - | - | - | - | - | - | -
| Сталь легированная |  | 30ХГСА | Поковки диаметром до 100 мм, КП640* | Предел прочности, МПа | 785 | 765 | 755 | 746 | - | - | - | - | - | - | - | - | -
[5 empty] | Предел текучести, МПа | 640 | 640 | 608 | 589 | - | - | - | - | - | - | - | - | -
[5 empty] | Относительное удлинение пятикратного образца при растяжении, % | 13 | 13 | 13 | 11 | - | - | - | - | - | - | - | - | -
[5 empty] | Относительное сужение поперечного сечения образца при растяжении, % | 42 | 39 | 39 | 37 | - | - | - | - | - | - | - | - | -
| Сталь легированная |  | 30ХГСА | Поковки диаметром до 100 мм, КП685* | Предел прочности, МПа | 835 | 824 | 795 | 785 | - | - | - | - | - | - | - | - | -
[5 empty] | Предел текучести, МПа | 685 | 685 | 657 | 628 | - | - | - | - | - | - | - | - | -
[5 empty] | Относительное удлинение пятикратного образца при растяжении, % | 13 | 13 | 13 | 11 | - | - | - | - | - | - | - | - | -
[5 empty] | Относительное сужение поперечного сечения образца при растяжении, % | 40 | 39 | 39 | 37 | - | - | - | - | - | - | - | - | -
| Сталь легированная |  | 30ХГСА | Штамповки, прутки и полосы диаметром или толщиной до 80 мм | Предел прочности, МПа | 1080 | 1060 | 1020 | 1010 | - | - | - | - | - | - | - | - | -
[5 empty] | Предел текучести, МПа | 834 | 834 | 795 | 755 | - | - | - | - | - | - | - | - | -
[5 empty] | Относительное удлинение пятикратного образца при растяжении, % | 10 | 10 | 10 | 9 | - | - | - | - | - | - | - | - | -
[5 empty] | Относительное сужение поперечного сечения образца при растяжении, % | 45 | 44 | 43 | 42 | - | - | - | - | - | - | - | - | -
| Сталь легированная |  | 30ХГСА | Штамповки, прутки и полосы диаметром или толщиной от 80 до 150 мм | Предел прочности, МПа | 1080 | 1060 | 1020 | 1010 | - | - | - | - | - | - | - | - | -
[5 empty] | Предел текучести, МПа | 834 | 834 | 795 | 755 | - | - | - | - | - | - | - | - | -
[5 empty] | Относительное удлинение пятикратного образца при растяжении, % | 8 | 8 | 8 | 7 | - | - | - | - | - | - | - | - | -
[5 empty] | Относительное сужение поперечного сечения образца при растяжении, % | 40 | 39 | 38 | 37 | - | - | - | - | - | - | - | - | -
| Сталь легированная |  | 30ХГСА | Штамповки, прутки и полосы диаметром или толщиной от 150 до 250 мм | Предел прочности, МПа | 1080 | 1060 | 1020 | 1010 | - | - | - | - | - | - | - | - | -
[5 empty] | Предел текучести, МПа | 834 | 834 | 795 | 755 | - | - | - | - | - | - | - | - | -
[5 empty] | Относительное удлинение пятикратного образца при растяжении, % | 7 | 7 | 7 | 6 | - | - | - | - | - | - | - | - | -
[5 empty] | Относительное сужение поперечного сечения образца при растяжении, % | 35 | 34 | 33 | 33 | - | - | - | - | - | - | - | - | -
Сталь легированная | Сталь легированная | 10ХСНД | 10ХСНД | Холодно и горячекатаные трубы наружным диаметром от 60 до 168 мм с толщиной стенки от 6 до 11 мм | Предел прочности, МПа | 461 | 441 | 432 | 422 | 422 | 422 | 422 | 422 | 412 | - | - | - | -
[5 empty] | Предел текучести, МПа | 314 | 294 | 275 | 255 | 245 | 245 | 245 | 226 | 206 | - | - | - | -
[5 empty] | Относительное удлинение пятикратного образца при растяжении, % | 16 | 14 | 13 | 14 | 14 | 13 | 13 | 13 | 13 | - | - | - | -
[5 empty] | Относительное сужение поперечного сечения образца при растяжении, % | 42 | 41 | 41 | 41 | 41 | 38 | 35 | 35 | 35 | - | - | - | -
| Сталь легированная |  | 10ХСНД | Фасонные профили сечением от 5 до 250 мм | Предел прочности, МПа | 530 | 510 | 500 | 491 | 491 | 491 | 491 | 491 | 491 | - | - | - | -
[5 empty] | Предел текучести, МПа | 392 | 373 | 353 | 333 | 323 | 323 | 323 | 323 | 275 | - | - | - | -
[5 empty] | Относительное удлинение пятикратного образца при растяжении, % | 19 | 16 | 15 | 15 | 15 | 15 | 15 | 15 | 15 | - | - | - | -
[5 empty] | Относительное сужение поперечного сечения образца при растяжении, % | 50 | 48 | 47 | 45 | 44 | 41 | 38 | 38 | 37 | - | - | - | -
| Сталь легированная |  | 10ХСНД | Прокат, толстолистовая сталь толщиной от 4 до 40 мм | Предел прочности, МПа | 510 | 500 | 481 | 471 | 471 | 471 | 471 | 471 | 461 | - | - | - | -
[5 empty] | Предел текучести, МПа | 392 | 373 | 353 | 323 | 314 | 314 | 314 | 314 | 284 | - | - | - | -
[5 empty] | Относительное удлинение пятикратного образца при растяжении, % | 19 | 16 | 15 | 16 | 16 | 15 | 14 | 14 | 14 | - | - | - | -
[5 empty] | Относительное сужение поперечного сечения образца при растяжении, % | 39 | 38 | 38 | 38 | 36 | 35 | 32 | 32 | 32 | - | - | - | -
Сталь легированная | Сталь легированная | 10ХН1М | 10ХН1М | Лист толщиной от 6 до 40 мм | Предел прочности, МПа | 540 | 530 | 520 | 500 | 491 | 491 | 461 | 451 | 441 | - | - | - | -
[5 empty] | Предел текучести, МПа | 441 | 432 | 422 | 412 | 402 | 392 | 373 | 363 | 353 | - | - | - | -
[5 empty] | Относительное удлинение пятикратного образца при растяжении, % | 16 | 16 | 16 | 13 | 13 | 13 | 13 | 13 | 14 | - | - | - | -
[5 empty] | Относительное сужение поперечного сечения образца при растяжении, % | 50 | 50 | 50 | 50 | 45 | 45 | 40 | 40 | 40 | - | - | - | -
| Сталь легированная |  | 10ХН1М | Трубы бесшовные горячедеформированные наружным диаметром от 60 до 168 мм с толщиной стенки от 6 до 32 мм | Предел прочности, МПа | 491 | 491 | 471 | 451 | 441 | 432 | 412 | 402 | 392 | - | - | - | -
[5 empty] | Предел текучести, МПа | 343 | 333 | 323 | 314 | 304 | 294 | 294 | 294 | 275 | - | - | - | -
[5 empty] | Относительное удлинение пятикратного образца при растяжении, % | 20 | 20 | 20 | 15 | 15 | 15 | 15 | 15 | 15 | - | - | - | -
[5 empty] | Относительное сужение поперечного сечения образца при растяжении, % | 50 | 50 | 50 | 50 | 45 | 45 | 40 | 40 | 40 | - | - | - | -
Сталь легированная | Сталь легированная | 16ГНМА | 16ГНМА | Листы | Предел прочности, МПа | 491 | 491 | 491 | 491 | 471 | 471 | 471 | 461 | 451 | - | - | - | -
[5 empty] | Предел текучести, МПа | 323 | 323 | 314 | 294 | 275 | 265 | 255 | 255 | 245 | - | - | - | -
[5 empty] | Относительное удлинение пятикратного образца при растяжении, % | 20 | 20 | 20 | 18 | 18 | 17 | 17 | 16 | 16 | - | - | - | -
[5 empty] | Относительное сужение поперечного сечения образца при растяжении, % | 50 | 50 | 50 | 50 | 50 | 50 | 50 | 50 | 50 | - | - | - | -
Сталь легированная | Сталь легированная | 10ГН2МФА | 10ГН2МФА | Поковки, листы толщиной до 300 мм | Предел прочности, МПа | 540 | 520 | 510 | 510 | 510 | 491 | 491 | 491 | - | - | - | - | -
[5 empty] | Предел текучести, МПа | 343 | 333 | 323 | 314 | 304 | 304 | 304 | 294 | - | - | - | - | -
[5 empty] | Относительное удлинение пятикратного образца при растяжении, % | 16 | 16 | 16 | 16 | 15 | 15 | 14 | 14 | - | - | - | - | -
[5 empty] | Относительное сужение поперечного сечения образца при растяжении, % | 55 | 55 | 54 | 53 | 53 | 52 | 51 | 50 | - | - | - | - | -
Сталь легированная | Сталь легированная | 10ГН2МФАЛ | 10ГН2МФАЛ | Отливки | Предел прочности, МПа | 540 | 530 | 510 | 510 | 510 | 491 | 491 | 491 | - | - | - | - | -
[5 empty] | Предел текучести, МПа | 343 | 333 | 323 | 314 | 304 | 304 | 304 | 294 | - | - | - | - | -
[5 empty] | Относительное удлинение пятикратного образца при растяжении, % | 16 | 16 | 16 | 16 | 15 | 15 | 15 | 15 | - | - | - | - | -
[5 empty] | Относительное сужение поперечного сечения образца при растяжении, % | 40 | 40 | 38 | 37 | 36 | 35 | 35 | 35 | - | - | - | - | -
Сталь легированная хромомолибденованадиевая | Сталь легированная хромомолибденованадиевая | 12Х1МФ | 12Х1МФ | Горячекатаная сталь толщиной или диаметром до 90 мм | Предел прочности, МПа | 471 | 461 | 461 | 451 | 451 | 441 | 441 | 432 | 422 | 392 | 392 | - | -
[5 empty] | Предел текучести, МПа | 255 | 255 | 255 | 255 | 255 | 245 | 235 | 226 | 206 | 206 | 177 | - | -
[5 empty] | Относительное удлинение пятикратного образца при растяжении, % | 21 | 20 | 19 | 18 | 17 | 16 | 15 | 15 | 14 | 14 | 14 | - | -
[5 empty] | Относительное сужение поперечного сечения образца при растяжении, % | 55 | 55 | 55 | 55 | 55 | 55 | 55 | 55 | 55 | 55 | 55 | - | -
| Сталь легированная хромомолибденованадиевая |  | 12Х1МФ | Горячекатаная сталь толщиной или диаметром от 90 до 150 мм | Предел прочности, МПа | 471 | 461 | 461 | 451 | 451 | 441 | 441 | 432 | 422 | 392 | 392 | - | -
[5 empty] | Предел текучести, МПа | 255 | 255 | 255 | 255 | 255 | 245 | 235 | 226 | 206 | 206 | 177 | - | -
[5 empty] | Относительное удлинение пятикратного образца при растяжении, % | 19 | 18 | 17 | 16 | 15 | 14 | 14 | 14 | 13 | 13 | 13 | - | -
[5 empty] | Относительное сужение поперечного сечения образца при растяжении, % | 50 | 50 | 50 | 50 | 50 | 50 | 50 | 50 | 50 | 50 | 50 | - | -
| Сталь легированная хромомолибденованадиевая |  | 12Х1МФ | Горячекатаная сталь толщиной или диаметром от 150 до 200 мм | Предел прочности, МПа | 471 | 461 | 461 | 451 | 451 | 441 | 441 | 432 | 422 | 392 | 392 | - | -
[5 empty] | Предел текучести, МПа | 255 | 255 | 255 | 255 | 255 | 245 | 235 | 226 | 206 | 206 | 177 | - | -
[5 empty] | Относительное удлинение пятикратного образца при растяжении, % | 18 | 17 | 16 | 15 | 15 | 14 | 13 | 13 | 12 | 12 | 12 | - | -
[5 empty] | Относительное сужение поперечного сечения образца при растяжении, % | 45 | 45 | 45 | 45 | 45 | 45 | 45 | 45 | 45 | 45 | 45 | - | -
| Сталь легированная хромомолибденованадиевая |  | 12Х1МФ | Поковки толщиной от 100 до 300 мм, КП195* | Предел прочности, МПа | 390 | 383 | 383 | 373 | 373 | 363 | 363 | 353 | 353 | 323 | 323 | - | -
[5 empty] | Предел текучести, МПа | 195 | 195 | 195 | 195 | 195 | 186 | 177 | 177 | 157 | 157 | 137 | - | -
[5 empty] | Относительное удлинение пятикратного образца при растяжении, % | 23 | 22 | 22 | 21 | 21 | 18 | 18 | 17 | 17 | 17 | 17 | - | -
[5 empty] | Относительное сужение поперечного сечения образца при растяжении, % | 50 | 50 | 50 | 50 | 50 | 50 | 50 | 50 | 50 | 50 | 50 | - | -
| Сталь легированная хромомолибденованадиевая |  | 12Х1МФ | Поковки толщиной до 800 мм, КП215* | Предел прочности, МПа | 430 | 422 | 422 | 412 | 412 | 402 | 402 | 392 | 392 | 353 | 353 | - | -
[5 empty] | Предел текучести, МПа | 215 | 215 | 215 | 215 | 215 | 206 | 196 | 196 | 177 | 177 | 147 | - | -
[5 empty] | Относительное удлинение пятикратного образца при растяжении, % | 16 | 15 | 15 | 15 | 15 | 12 | 12 | 12 | 12 | 12 | 12 | - | -
[5 empty] | Относительное сужение поперечного сечения образца при растяжении, % | 35 | 35 | 35 | 35 | 35 | 35 | 35 | 35 | 35 | 35 | 35 | - | -
| Сталь легированная хромомолибденованадиевая |  | 12Х1МФ | Поковки толщиной от 100 до 500 мм, КП245* | Предел прочности, МПа | 470 | 461 | 461 | 451 | 451 | 441 | 441 | 432 | 422 | 392 | 392 | - | -
[5 empty] | Предел текучести, МПа | 245 | 245 | 245 | 245 | 245 | 235 | 216 | 216 | 196 | 196 | 167 | - | -
[5 empty] | Относительное удлинение пятикратного образца при растяжении, % | 16 | 15 | 15 | 15 | 15 | 12 | 12 | 12 | 12 | 12 | 12 | - | -
[5 empty] | Относительное сужение поперечного сечения образца при растяжении, % | 35 | 35 | 35 | 35 | 35 | 35 | 35 | 35 | 35 | 35 | 35 | - | -
| Сталь легированная хромомолибденованадиевая |  | 12Х1МФ | Трубы бесшовные горячекатаные диаметром от 57 до 465 мм с толщиной стенки от 3,5 до 60 мм | Предел прочности, МПа | 441 | 432 | 432 | 422 | 422 | 412 | 412 | 392 | 372 | 343 | 294 | - | -
[5 empty] | Предел текучести, МПа | 275 | 275 | 275 | 275 | 275 | 265 | 255 | 245 | 216 | 214 | 186 | - | -
[5 empty] | Относительное удлинение пятикратного образца при растяжении, % | 19 | 18 | 18 | 18 | 18 | 18 | 18 | 18 | 18 | 18 | 19 | - | -
[5 empty] | Относительное сужение поперечного сечения образца при растяжении, % | 50 | 50 | 50 | 50 | 50 | 50 | 50 | 50 | 50 | 50 | 50 | - | -
| Сталь легированная хромомолибденованадиевая |  | 12Х1МФ | Трубы холоднодеформируемые диаметром от 10 до 108 мм с толщиной стенки от 2 до 13 мм | Предел прочности, МПа | 441 | 432 | 432 | 422 | 422 | 412 | 412 | 392 | 372 | 343 | 294 | - | -
[5 empty] | Предел текучести, МПа | 275 | 275 | 275 | 275 | 275 | 265 | 255 | 245 | 216 | 214 | 186 | - | -
[5 empty] | Относительное удлинение пятикратного образца при растяжении, % | 19 | 18 | 18 | 18 | 18 | 18 | 18 | 18 | 18 | 18 | 19 | - | -
[5 empty] | Относительное сужение поперечного сечения образца при растяжении, % | 50 | 50 | 50 | 50 | 50 | 50 | 50 | 50 | 50 | 50 | 50 | - | -
Сталь легированная хромомолибденованадиевая | Сталь легированная хромомолибденованадиевая | 25Х1МФ | 25Х1МФ | Сталь горячекатаная, кованая, калиброванная диаметром или стороной квадрата до 90 мм | Предел прочности, МПа | 883 | 873 | 834 | 814 | 804 | 775 | 765 | 726 | 716 | 681 | 628 | - | -
[5 empty] | Предел текучести, МПа | 736 | 706 | 697 | 657 | 647 | 618 | 608 | 569 | 559 | 540 | 530 | - | -
[5 empty] | Относительное удлинение пятикратного образца при растяжении, % | 14 | 13 | 12 | 12 | 12 | 12 | 13 | 13 | 13 | 13 | 13 | - | -
[5 empty] | Относительное сужение поперечного сечения образца при растяжении, % | 50 | 51 | 52 | 53 | 54 | 55 | 55 | 55 | 55 | 55 | 55 | - | -
| Сталь легированная хромомолибденованадиевая |  | 25Х1МФ | Сталь горячекатаная, кованая, калиброванная диаметром или стороной квадрата от 90 до 150 мм | Предел прочности, МПа | 883 | 873 | 834 | 814 | 804 | 775 | 765 | 726 | 716 | 681 | 628 | - | -
[5 empty] | Предел текучести, МПа | 736 | 706 | 697 | 657 | 647 | 618 | 608 | 569 | 559 | 540 | 530 | - | -
[5 empty] | Относительное удлинение пятикратного образца при растяжении, % | 12 | 11 | 10 | 10 | 10 | 10 | 11 | 11 | 11 | 11 | 11 | - | -
[5 empty] | Относительное сужение поперечного сечения образца при растяжении, % | 45 | 46 | 47 | 48 | 49 | 49 | 49 | 49 | 49 | 49 | 49 | - | -
| Сталь легированная хромомолибденованадиевая |  | 25Х1МФ | Сталь горячекатаная, кованая, калиброванная диаметром или стороной квадрата от 150 до 200 мм | Предел прочности, МПа | 883 | 873 | 834 | 814 | 804 | 775 | 765 | 726 | 716 | 687 | 628 | - | -
[5 empty] | Предел текучести, МПа | 736 | 706 | 697 | 657 | 647 | 618 | 608 | 569 | 559 | 540 | 530 | - | -
[5 empty] | Относительное удлинение пятикратного образца при растяжении, % | 11 | 10 | 9 | 9 | 9 | 9 | 10 | 10 | 10 | 10 | 10 | - | -
[5 empty] | Относительное сужение поперечного сечения образца при растяжении, % | 40 | 41 | 42 | 43 | 44 | 44 | 44 | 44 | 44 | 44 | 44 | - | -
| Сталь легированная хромомолибденованадиевая |  | 25Х1МФ | Заготовки крепежных деталей толщиной или диаметром до 200 мм, КП490* | Предел прочности, МПа | 589 | 579 | 549 | 540 | 540 | 510 | 510 | 481 | 471 | 461 | 412 | - | -
[5 empty] | Предел текучести, МПа | 490 | 471 | 461 | 432 | 432 | 412 | 402 | 343 | 343 | 323 | 323 | - | -
[5 empty] | Относительное удлинение пятикратного образца при растяжении, % | 14 | 13 | 11 | 11 | 11 | 11 | 13 | 13 | 13 | 13 | 13 | - | -
[5 empty] | Относительное сужение поперечного сечения образца при растяжении, % | 50 | 51 | 52 | 53 | 54 | 55 | 55 | 55 | 55 | 55 | 55 | - | -
| Сталь легированная хромомолибденованадиевая |  | 25Х1МФ | Заготовки крепежных деталей толщиной или диаметром до 200 мм КП590* | Предел прочности, МПа | 736 | 716 | 687 | 667 | 667 | 628 | 628 | 598 | 589 | 569 | 510 | - | -
[5 empty] | Предел текучести, МПа | 590 | 559 | 549 | 520 | 510 | 491 | 481 | 451 | 441 | 432 | 422 | - | -
[5 empty] | Относительное удлинение пятикратного образца при растяжении, % | 12 | 11 | 10 | 10 | 10 | 10 | 11 | 11 | 11 | 11 | 11 | - | -
[5 empty] | Относительное сужение поперечного сечения образца при растяжении, % | 50 | 51 | 52 | 53 | 54 | 55 | 55 | 55 | 55 | 55 | 55 | - | -
| Сталь легированная хромомолибденованадиевая |  | 25Х1МФ | Заготовки крепежных деталей толщиной или диаметром до 200 мм, КП640* | Предел прочности, МПа | 785 | 775 | 736 | 716 | 706 | 687 | 687 | 638 | 628 | 608 | 549 | - | -
[5 empty] | Предел текучести, МПа | 640 | 608 | 598 | 569 | 559 | 540 | 530 | 491 | 481 | 471 | 461 | - | -
[5 empty] | Относительное удлинение пятикратного образца при растяжении, % | 12 | 11 | 10 | 10 | 10 | 10 | 11 | 11 | 11 | 11 | 11 | - | -
[5 empty] | Относительное сужение поперечного сечения образца при растяжении, % | 50 | 51 | 52 | 53 | 54 | 55 | 55 | 55 | 55 | 55 | 55 | - | -
| Сталь легированная хромомолибденованадиевая |  | 25Х1МФ | Заготовки крепежных деталей толщиной или диаметром до 200 мм, КП670* | Предел прочности, МПа | 785 | 775 | 775 | 765 | 765 | 755 | 725 | 695 | 645 | 589 | 529 | - | -
[5 empty] | Предел текучести, МПа | 670 | 638 | 638 | 628 | 608 | 589 | 559 | 520 | 490 | 452 | 402 | - | -
[5 empty] | Относительное удлинение пятикратного образца при растяжении, % | 16 | 15 | 14 | 14 | 14 | 14 | 14 | 16 | 16 | 17 | 17 | - | -
[5 empty] | Относительное сужение поперечного сечения образца при растяжении, % | 50 | 51 | 50 | 50 | 50 | 50 | 50 | 50 | 55 | 55 | 60 | - | -
Сталь легированная хромомолибденованадиевая | Сталь легированная хромомолибденованадиевая | 15Х1М1Ф | 15Х1М1Ф | Трубы бесшовные горячекатаные с наружным диаметром от 57 до 465 мм с толщиной стенки от 3,5 до 60 мм | Предел прочности, МПа | 491 | 491 | 491 | 491 | 491 | 471 | 471 | 441 | 412 | 392 | 333 | 323 | -
[5 empty] | Предел текучести, МПа | 314 | 304 | 304 | 304 | 284 | 275 | 265 | 255 | 235 | 226 | 205 | 196 | -
[5 empty] | Относительное удлинение пятикратного образца при растяжении, % | 18 | 17 | 16 | 15 | 15 | 14 | 14 | 14 | 14 | 14 | 15 | 15 | -
[5 empty] | Относительное сужение поперечного сечения образца при растяжении, % | 50 | 50 | 46 | 46 | 46 | 46 | 46 | 46 | 46 | 48 | 50 | 50 | -
Сталь легированная хромомолибденованадиевая | Сталь легированная хромомолибденованадиевая | 15Х1М1ФЛ | 15Х1М1ФЛ | Отливки | Предел прочности, МПа | 441 | 441 | 441 | 441 | 441 | 441 | 422 | 412 | 402 | 392 | 392 | 373 | -
[5 empty] | Предел текучести, МПа | 314 | 304 | 304 | 294 | 284 | 275 | 255 | 255 | 235 | 226 | 177 | 166 | -
[5 empty] | Относительное удлинение пятикратного образца при растяжении, % | 15 | 14 | 14 | 14 | 14 | 14 | 14 | 14 | 14 | 14 | 14 | 14 | -
[5 empty] | Относительное сужение поперечного сечения образца при растяжении, % | 30 | 30 | 31 | 31 | 31 | 31 | 31 | 31 | 31 | 31 | 31 | 31 | -
Сталь легированная хромомолибденованадиевая | Сталь легированная хромомолибденованадиевая | 12Х2МФА | 12Х2МФА | Листы толщиной до 180 мм, КП395** | Предел прочности, МПа | 540 | 530 | 520 | 500 | 500 | 491 | 491 | 491 | 461 | 432 | 412 | - | -
[5 empty] | Предел текучести, МПа | 432 | 422 | 422 | 412 | 412 | 402 | 395 | 395 | 395 | 395 | 392 | - | -
[5 empty] | Относительное удлинение пятикратного образца при растяжении, % | 14 | 14 | 14 | 14 | 14 | 14 | 14 | 14 | 12 | 12 | 12 | - | -
[5 empty] | Относительное сужение поперечного сечения образца при растяжении, % | 50 | 50 | 50 | 50 | 50 | 50 | 50 | 50 | 50 | 50 | 50 | - | -
| Сталь легированная хромомолибденованадиевая |  | 12Х2МФА | Поковки толщиной до 150 мм, КП395** | Предел прочности, МПа | 540 | 530 | 520 | 500 | 500 | 491 | 491 | 491 | 461 | 432 | 412 | - | -
[5 empty] | Предел текучести, МПа | 432 | 422 | 422 | 412 | 412 | 402 | 395 | 395 | 395 | 395 | 392 | - | -
[5 empty] | Относительное удлинение пятикратного образца при растяжении, % | 14 | 14 | 14 | 14 | 14 | 14 | 14 | 14 | 12 | 12 | 12 | - | -
[5 empty] | Относительное сужение поперечного сечения образца при растяжении, % | 50 | 50 | 50 | 50 | 50 | 50 | 50 | 50 | 50 | 50 | 50 | - | -
| Сталь легированная хромомолибденованадиевая |  | 12Х2МФА | Листы толщиной до 180 мм, КП490** | Предел прочности, МПа | 638 | 618 | 608 | 598 | 589 | 569 | 559 | 549 | 540 | 500 | 481 | - | -
[5 empty] | Предел текучести, МПа | 530 | 520 | 520 | 510 | 500 | 500 | 490 | 490 | 490 | 480 | 461 | - | -
[5 empty] | Относительное удлинение пятикратного образца при растяжении, % | 13 | 13 | 13 | 13 | 13 | 12 | 12 | 12 | 10 | 10 | 10 | - | -
[5 empty] | Относительное сужение поперечного сечения образца при растяжении, % | 50 | 50 | 50 | 50 | 50 | 45 | 45 | 45 | 38 | 38 | 38 | - | -
| Сталь легированная хромомолибденованадиевая |  | 12Х2МФА | Поковки толщиной до 150 мм, КП490** | Предел прочности, МПа | 638 | 618 | 608 | 598 | 589 | 569 | 559 | 549 | 540 | 500 | 481 | - | -
[5 empty] | Предел текучести, МПа | 530 | 520 | 520 | 510 | 500 | 500 | 490 | 490 | 490 | 480 | 461 | - | -
[5 empty] | Относительное удлинение пятикратного образца при растяжении, % | 13 | 13 | 13 | 13 | 13 | 12 | 12 | 12 | 10 | 10 | 10 | - | -
[5 empty] | Относительное сужение поперечного сечения образца при растяжении, % | 50 | 50 | 50 | 50 | 50 | 45 | 45 | 45 | 38 | 38 | 38 | - | -
Сталь легированная хромомолибденованадиевая | Сталь легированная хромомолибденованадиевая | 12Х2МФА-А | 12Х2МФА-А | Листы толщиной до 180 мм, КП395** | Предел прочности, МПа | 540 | 530 | 520 | 500 | 500 | 491 | 491 | 491 | 461 | 432 | 412 | - | -
[5 empty] | Предел текучести, МПа | 432 | 422 | 422 | 412 | 412 | 402 | 395 | 395 | 395 | 395 | 392 | - | -
[5 empty] | Относительное удлинение пятикратного образца при растяжении, % | 14 | 14 | 14 | 14 | 14 | 14 | 14 | 14 | 12 | 12 | 12 | - | -
[5 empty] | Относительное сужение поперечного сечения образца при растяжении, % | 50 | 50 | 50 | 50 | 50 | 50 | 50 | 50 | 50 | 50 | 50 | - | -
| Сталь легированная хромомолибденованадиевая |  | 12Х2МФА-А | Поковки толщиной до 150 мм, КП395** | Предел прочности, МПа | 540 | 530 | 520 | 500 | 500 | 491 | 491 | 491 | 461 | 432 | 412 | - | -
[5 empty] | Предел текучести, МПа | 432 | 422 | 422 | 412 | 412 | 402 | 395 | 395 | 395 | 395 | 392 | - | -
[5 empty] | Относительное удлинение пятикратного образца при растяжении, % | 14 | 14 | 14 | 14 | 14 | 14 | 14 | 14 | 12 | 12 | 12 | - | -
[5 empty] | Относительное сужение поперечного сечения образца при растяжении, % | 50 | 50 | 50 | 50 | 50 | 50 | 50 | 50 | 50 | 50 | 50 | - | -
| Сталь легированная хромомолибденованадиевая |  | 12Х2МФА-А | Листы толщиной до 180 мм, КП490** | Предел прочности, МПа | 638 | 618 | 608 | 598 | 589 | 569 | 559 | 549 | 540 | 500 | 481 | - | -
[5 empty] | Предел текучести, МПа | 530 | 520 | 520 | 510 | 500 | 500 | 490 | 490 | 490 | 480 | 461 | - | -
[5 empty] | Относительное удлинение пятикратного образца при растяжении, % | 13 | 13 | 13 | 13 | 13 | 12 | 12 | 12 | 10 | 10 | 10 | - | -
[5 empty] | Относительное сужение поперечного сечения образца при растяжении, % | 50 | 50 | 50 | 50 | 50 | 45 | 45 | 45 | 38 | 38 | 38 | - | -
| Сталь легированная хромомолибденованадиевая |  | 12Х2МФА-А | Поковки толщиной до 150 мм, КП490** | Предел прочности, МПа | 638 | 618 | 608 | 598 | 589 | 569 | 559 | 549 | 540 | 500 | 481 | - | -
[5 empty] | Предел текучести, МПа | 530 | 520 | 520 | 510 | 500 | 500 | 490 | 490 | 490 | 480 | 461 | - | -
[5 empty] | Относительное удлинение пятикратного образца при растяжении, % | 13 | 13 | 13 | 13 | 13 | 12 | 12 | 12 | 10 | 10 | 10 | - | -
[5 empty] | Относительное сужение поперечного сечения образца при растяжении, % | 50 | 50 | 50 | 50 | 50 | 45 | 45 | 45 | 38 | 38 | 38 | - | -
Сталь легированная хромомолибденованадиевая | Сталь легированная хромомолибденованадиевая | 18Х2МФА | 18Х2МФА | Листы, поковки толщиной от 160 до 400 мм, КП490** | Предел прочности, МПа | 638 | 618 | 608 | 598 | 589 | 569 | 559 | 549 | 540 | 530 | 520 | - | -
[5 empty] | Предел текучести, МПа | 530 | 520 | 520 | 510 | 500 | 500 | 490 | 490 | 490 | 481 | 461 | - | -
[5 empty] | Относительное удлинение пятикратного образца при растяжении, % | 13 | 13 | 13 | 13 | 13 | 12 | 12 | 12 | 10 | 10 | 10 | - | -
[5 empty] | Относительное сужение поперечного сечения образца при растяжении, % | 50 | 50 | 50 | 50 | 50 | 50 | 45 | 45 | 38 | 38 | 38 | - | -
Сталь легированная хромомолибденованадиевая | Сталь легированная хромомолибденованадиевая | 15Х2МФА | 15Х2МФА | Листы, поковки толщиной от 400 до 650 мм, КП295** | Предел прочности, МПа | 441 | 432 | 422 | 412 | 402 | 392 | 392 | 392 | 373 | 353 | 333 | - | -
[5 empty] | Предел текучести, МПа | 392 | 383 | 363 | 353 | 334 | 324 | 304 | 295 | 284 | 265 | 255 | - | -
[5 empty] | Относительное удлинение пятикратного образца при растяжении, % | 14 | 14 | 14 | 14 | 14 | 14 | 14 | 13 | 12 | 12 | 12 | - | -
[5 empty] | Относительное сужение поперечного сечения образца при растяжении, % | 55 | 55 | 54 | 54 | 53 | 52 | 51 | 50 | 47 | 47 | 47 | - | -
| Сталь легированная хромомолибденованадиевая |  | 15Х2МФА | Листы, поковки толщиной от 161 до 400 мм, КП395** | Предел прочности, МПа | 540 | 530 | 520 | 500 | 491 | 481 | 471 | 461 | 461 | 432 | 412 | - | -
[5 empty] | Предел текучести, МПа | 432 | 422 | 422 | 422 | 412 | 402 | 402 | 395 | 395 | 395 | 363 | - | -
[5 empty] | Относительное удлинение пятикратного образца при растяжении, % | 14 | 14 | 14 | 14 | 14 | 14 | 14 | 14 | 12 | 12 | 12 | - | -
[5 empty] | Относительное сужение поперечного сечения образца при растяжении, % | 50 | 50 | 50 | 50 | 50 | 50 | 50 | 50 | 47 | 47 | 47 | - | -
Сталь легированная хромомолибденованадиевая | Сталь легированная хромомолибденованадиевая | 15Х2МФА-А | 15Х2МФА-А | Листы, поковки толщиной от 400 до 650 мм, КП295** | Предел прочности, МПа | 441 | 432 | 422 | 412 | 402 | 392 | 392 | 392 | 373 | 353 | 333 | - | -
[5 empty] | Предел текучести, МПа | 392 | 383 | 363 | 353 | 334 | 324 | 304 | 295 | 284 | 265 | 255 | - | -
[5 empty] | Относительное удлинение пятикратного образца при растяжении, % | 14 | 14 | 14 | 14 | 14 | 14 | 14 | 13 | 12 | 12 | 12 | - | -
[5 empty] | Относительное сужение поперечного сечения образца при растяжении, % | 55 | 55 | 54 | 54 | 53 | 52 | 51 | 50 | 47 | 47 | 47 | - | -
| Сталь легированная хромомолибденованадиевая |  | 15Х2МФА-А | Листы, поковки толщиной от 161 до 400 мм, КП395** | Предел прочности, МПа | 540 | 530 | 520 | 500 | 491 | 481 | 471 | 461 | 461 | 432 | 412 | - | -
[5 empty] | Предел текучести, МПа | 432 | 422 | 422 | 422 | 412 | 402 | 402 | 395 | 395 | 395 | 363 | - | -
[5 empty] | Относительное удлинение пятикратного образца при растяжении, % | 14 | 14 | 14 | 14 | 14 | 14 | 14 | 14 | 12 | 12 | 12 | - | -
[5 empty] | Относительное сужение поперечного сечения образца при растяжении, % | 50 | 50 | 50 | 50 | 50 | 50 | 50 | 50 | 47 | 47 | 47 | - | -
Сталь легированная хромомолибденованадиевая | Сталь легированная хромомолибденованадиевая | 25Х2МФА | 25Х2МФА | Поковки, листы (плиты), листовые и штампованные заготовки диаметром или толщиной до 70 мм, КП395** | Предел прочности, МПа | 540 | 530 | 520 | 500 | 491 | 481 | 471 | 461 | 461 | 441 | 441 | - | -
[5 empty] | Предел текучести, МПа | 432 | 432 | 422 | 412 | 402 | 402 | 395 | 395 | 395 | 373 | 373 | - | -
[5 empty] | Относительное удлинение пятикратного образца при растяжении, % | 14 | 14 | 14 | 14 | 14 | 14 | 14 | 14 | 12 | 12 | 12 | - | -
[5 empty] | Относительное сужение поперечного сечения образца при растяжении, % | 50 | 50 | 50 | 50 | 50 | 50 | 50 | 50 | 50 | 50 | 50
| Сталь легированная хромомолибденованадиевая |  | 25Х2МФА | Поковки, листы (плиты), листовые и штампованные заготовки диаметром или толщиной до 750 мм, КП490** | Предел прочности, МПа | 638 | 618 | 608 | 598 | 589 | 569 | 559 | 549 | 540 | 530 | 520 | - | -
[5 empty] | Предел текучести, МПа | 530 | 530 | 520 | 510 | 500 | 500 | 490 | 490 | 471 | 461 | 461 | - | -
[5 empty] | Относительное удлинение пятикратного образца при растяжении, % | 13 | 13 | 13 | 13 | 13 | 12 | 12 | 12 | 11 | 11 | 11 | - | -
[5 empty] | Относительное сужение поперечного сечения образца при растяжении, % | 50 | 50 | 50 | 50 | 50 | 45 | 45 | 45 | 45 | 45 | 45 | - | -
| Сталь легированная хромомолибденованадиевая |  | 25Х2МФА | Поковки, листы (плиты), листовые и штампованные заготовки диаметром или толщиной до 750 мм, КП590** | Предел прочности, МПа | 736 | 716 | 706 | 697 | 677 | 667 | 647 | 638 | 618 | 608 | 598 | - | -
[5 empty] | Предел текучести, МПа | 628 | 628 | 618 | 608 | 598 | 598 | 590 | 590 | 549 | 540 | 540 | - | -
[5 empty] | Относительное удлинение пятикратного образца при растяжении, % | 12 | 12 | 12 | 12 | 12 | 12 | 12 | 12 | 10 | 10 | 10 | - | -
[5 empty] | Относительное сужение поперечного сечения образца при растяжении, % | 50 | 50 | 50 | 50 | 50 | 45 | 45 | 45 | 45 | 45 | 45 | - | -
Сталь легированная хромомолибденованадиевая | Сталь легированная хромомолибденованадиевая | 25Х2М1Ф | 25Х2М1Ф | Горячекатаные и кованые прутки и полосы диаметром или толщиной 90 мм | Предел прочности, МПа | 785 | 765 | 765 | 755 | 745 | 735 | 725 | 687 | 677 | 647 | 608 | - | -
[5 empty] | Предел текучести, МПа | 667 | 667 | 651 | 647 | 647 | 628 | 618 | 598 | 578 | 559 | 539 | - | -
[5 empty] | Относительное удлинение пятикратного образца при растяжении, % | 12 | 11 | 11 | 11 | 10 | 10 | 10 | 10 | 10 | 10 | 11 | - | -
[5 empty] | Относительное сужение поперечного сечения образца при растяжении, % | 50 | 50 | 50 | 50 | 49 | 49 | 49 | 49 | 50 | 51 | 54 | - | -
| Сталь легированная хромомолибденованадиевая |  | 25Х2М1Ф | Заготовки крепежных деталей диаметром или толщиной до 200 мм | Предел прочности, МПа | 785 | 765 | 765 | 755 | 745 | 735 | 725 | 687 | 677 | 647 | 608 | - | -
[5 empty] | Предел текучести, МПа | 667 | 667 | 651 | 647 | 647 | 628 | 618 | 598 | 578 | 559 | 539 | - | -
[5 empty] | Относительное удлинение пятикратного образца при растяжении, % | 12 | 11 | 11 | 11 | 10 | 10 | 10 | 10 | 10 | 10 | 11 | - | -
[5 empty] | Относительное сужение поперечного сечения образца при растяжении, % | 50 | 50 | 50 | 50 | 49 | 49 | 49 | 49 | 50 | 51 | 54 | - | -
| Сталь легированная хромомолибденованадиевая |  | 25Х2М1Ф | Горячекатаные и кованые прутки и полосы диаметром или толщиной от 90 до 150 мм | Предел прочности, МПа | 785 | 765 | 755 | 736 | 726 | 697 | 687 | 677 | 657 | 647 | 638 | - | -
[5 empty] | Предел текучести, МПа | 667 | 667 | 667 | 647 | 638 | 618 | 608 | 598 | 589 | 579 | 579 | - | -
[5 empty] | Относительное удлинение пятикратного образца при растяжении, % | 10 | 9 | 9 | 9 | 9 | 9 | 9 | 8 | 8 | 8 | 8 | - | -
[5 empty] | Относительное сужение поперечного сечения образца при растяжении, % | 45 | 45 | 45 | 45 | 45 | 45 | 45 | 45 | 45 | 45 | 45 | - | -
| Сталь легированная хромомолибденованадиевая |  | 25Х2М1Ф | Горячекатаные и кованые прутки и полосы диаметром или толщиной от 150 до 200 мм | Предел прочности, МПа | 785 | 765 | 765 | 736 | 726 | 697 | 687 | 677 | 657 | 647 | 638 | - | -
[5 empty] | Предел текучести, МПа | 667 | 667 | 667 | 647 | 638 | 618 | 608 | 598 | 589 | 579 | 579 | - | -
[5 empty] | Относительное удлинение пятикратного образца при растяжении, % | 9 | 8 | 8 | 8 | 8 | 8 | 8 | 7 | 7 | 7 | 7 | - | -
[5 empty] | Относительное сужение поперечного сечения образца при растяжении, % | 40 | 40 | 40 | 40 | 40 | 40 | 40 | 40 | 40 | 40 | 40 | - | -
| Сталь легированная хромомолибденованадиевая |  | 25Х2М1Ф | Поковки толщиной или диаметром от 100 до 300 мм, КП490* | Предел прочности, МПа | 657 | 638 | 628 | 608 | 598 | 579 | 569 | 559 | 540 | 500 | 500 | - | -
[5 empty] | Предел текучести, МПа | 490 | 490 | 471 | 461 | 451 | 441 | 432 | 422 | 412 | 392 | 392 | - | -
[5 empty] | Относительное удлинение пятикратного образца при растяжении, % | 13 | 13 | 13 | 13 | 13 | 13 | 12 | 12 | 12 | 12 | 12 | - | -
[5 empty] | Относительное сужение поперечного сечения образца при растяжении, % | 40 | 40 | 41 | 41 | 42 | 42 | 42 | 42 | 43 | 43 | 43 | - | -
Сталь легированная хромомолибденованадиевая | Сталь легированная хромомолибденованадиевая | 25Х3МФА | 25Х3МФА | Поковки, листы (плиты), листовые и штампованные заготовки толщиной от 450 до 600 мм, КП395** | Предел прочности, МПа | 540 | 530 | 520 | 500 | 491 | 481 | 471 | 461 | 461 | 441 | 441 | - | -
[5 empty] | Предел текучести, МПа | 432 | 432 | 422 | 412 | 402 | 402 | 395 | 395 | 395 | 373 | 373 | - | -
[5 empty] | Относительное удлинение пятикратного образца при растяжении, % | 14 | 14 | 14 | 14 | 14 | 14 | 14 | 14 | 12 | 12 | 12 | - | -
[5 empty] | Относительное сужение поперечного сечения образца при растяжении, % | 50 | 50 | 50 | 50 | 50 | 50 | 50 | 50 | 50 | 50 | 50 | - | -
| Сталь легированная хромомолибденованадиевая |  | 25Х3МФА | Поковки, листы (плиты), листовые и штампованные заготовки толщиной от 450 до 600 мм, КП490** | Предел прочности, МПа | 638 | 618 | 608 | 598 | 589 | 569 | 559 | 549 | 540 | 530 | 520 | - | -
[5 empty] | Предел текучести, МПа | 530 | 530 | 520 | 510 | 500 | 500 | 490 | 490 | 471 | 461 | 461 | - | -
[5 empty] | Относительное удлинение пятикратного образца при растяжении, % | 13 | 13 | 13 | 13 | 13 | 12 | 12 | 12 | 11 | 11 | 11 | - | -
[5 empty] | Относительное сужение поперечного сечения образца при растяжении, % | 50 | 50 | 50 | 50 | 50 | 45 | 45 | 45 | 45 | 45 | 45 | - | -
| Сталь легированная хромомолибденованадиевая |  | 25Х3МФА | Поковки, листы (плиты), листовые и штампованные заготовки толщиной от 450 до 600 мм, КП590** | Предел прочности, МПа | 736 | 716 | 706 | 697 | 687 | 667 | 647 | 638 | 618 | 608 | 598 | - | -
[5 empty] | Предел текучести, МПа | 628 | 628 | 618 | 608 | 598 | 598 | 590 | 590 | 549 | 540 | 540 | - | -
[5 empty] | Относительное удлинение пятикратного образца при растяжении, % | 12 | 12 | 12 | 12 | 12 | 12 | 12 | 12 | 10 | 10 | 10 | - | -
[5 empty] | Относительное сужение поперечного сечения образца при растяжении, % | 50 | 50 | 50 | 50 | 50 | 45 | 45 | 45 | 45 | 45 | 45 | - | -
| Сталь легированная хромомолибденованадиевая |  | 25Х3МФА | Поковки, листы (плиты), листовые и штампованные заготовки толщиной от 450 до 600 мм, КП685** | Предел прочности, МПа | 834 | 814 | 804 | 795 | 785 | 765 | 746 | 736 | 697 | 687 | 677 | - | -
[5 empty] | Предел текучести, МПа | 729 | 729 | 716 | 706 | 706 | 697 | 685 | 685 | 638 | 628 | 628 | - | -
[5 empty] | Относительное удлинение пятикратного образца при растяжении, % | 12 | 12 | 12 | 12 | 12 | 12 | 12 | 12 | 10 | 10 | 10 | - | -
[5 empty] | Относительное сужение поперечного сечения образца при растяжении, % | 50 | 50 | 50 | 50 | 45 | 45 | 40 | 40 | 40 | 40 | 40 | - | -
Сталь легированная хромомолибденованадиевая | Сталь легированная хромомолибденованадиевая | 10Х2М1ФБ | 10Х2М1ФБ | Поковки толщиной от 100 до 400 мм, КП195* | Предел прочности, МПа | 343 | 337 | 328 | 319 | 310 | 301 | 292 | 282 | 273 | 264 | 255 | - | -
[5 empty] | Предел текучести, МПа | 195 | 193 | 189 | 189 | 179 | 179 | 170 | 166 | 161 | 156 | 152 | - | -
[5 empty] | Относительное удлинение пятикратного образца при растяжении, % | 20 | 20 | 19 | 19 | 18 | 17 | 17 | 16 | 15 | 14 | 14 | - | -
[5 empty] | Относительное сужение поперечного сечения образца при растяжении, % | 55 | 55 | 55 | 55 | 55 | 55 | 55 | 55 | 50 | 50 | 50 | - | -
| Сталь легированная хромомолибденованадиевая |  | 10Х2М1ФБ | Поковки толщиной от 100 до 400 мм, КП245* | Предел прочности, МПа | 392 | 381 | 363 | 345 | 328 | 310 | 292 | 274 | 267 | 267 | 252 | - | -
[5 empty] | Предел текучести, МПа | 245 | 242 | 238 | 233 | 229 | 225 | 220 | 215 | 206 | 196 | 186 | - | -
[5 empty] | Относительное удлинение пятикратного образца при растяжении, % | 20 | 19 | 18 | 17 | 15 | 15 | 14 | 13 | 13 | 13 | 13 | - | -
[5 empty] | Относительное сужение поперечного сечения образца при растяжении, % | 50 | 50 | 50 | 50 | 50 | 50 | 50 | 50 | 45 | 45 | 45 | - | -
| Сталь легированная хромомолибденованадиевая |  | 10Х2М1ФБ | Листы толщиной до 150 мм, КП195* | Предел прочности, МПа | 343 | 337 | 328 | 319 | 310 | 300 | 291 | 282 | 273 | 263 | 254 | - | -
[5 empty] | Предел текучести, МПа | 195 | 193 | 188 | 188 | 179 | 179 | 170 | 165 | 161 | 156 | 152 | - | -
[5 empty] | Относительное удлинение пятикратного образца при растяжении, % | 20 | 20 | 19.5 | 19 | 18 | 18 | 17 | 17 | 16 | 16 | 15 | - | -
[5 empty] | Относительное сужение поперечного сечения образца при растяжении, % | 55 | 55 | 55 | 55 | 55 | 55 | 55 | 55 | 50 | 50 | 50 | - | -
| Сталь легированная хромомолибденованадиевая |  | 10Х2М1ФБ | Листы толщиной до 150 мм, КП245* | Предел прочности, МПа | 392 | 385 | 376 | 364 | 353 | 342 | 331 | 320 | 309 | 298 | 294 | - | -
[5 empty] | Предел текучести, МПа | 245 | 244 | 241 | 238 | 235 | 231 | 228 | 225 | 222 | 218 | 208 | - | -
[5 empty] | Относительное удлинение пятикратного образца при растяжении, % | 20 | 19.5 | 18.7 | 18 | 17 | 16 | 15 | 15 | 14 | 13 | 13 | - | -
[5 empty] | Относительное сужение поперечного сечения образца при растяжении, % | 50 | 50 | 50 | 50 | 50 | 50 | 50 | 50 | 45 | 45 | 45 | - | -
Сталь легированная хромомолибденованадиевая | Сталь легированная хромомолибденованадиевая | 15Х2НМФА | 15Х2НМФА | Поковки, листы, штамповки диаметром или толщиной от 400 до 650 мм, КП395** | Предел прочности, МПа | 549 | 539 | 529 | 519 | 510 | 500 | 500 | 491 | - | - | - | - | -
[5 empty] | Предел текучести, МПа | 441 | 431 | 421 | 412 | 402 | 402 | 402 | 395 | - | - | - | - | -
[5 empty] | Относительное удлинение пятикратного образца при растяжении, % | 15 | 14 | 14 | 14 | 13 | 13 | 13 | 12 | - | - | - | - | -
[5 empty] | Относительное сужение поперечного сечения образца при растяжении, % | 55 | 54 | 53 | 52 | 50 | 48 | 46 | 45 | - | - | - | - | -
| Сталь легированная хромомолибденованадиевая |  | 15Х2НМФА | Поковки, листы, штамповки диаметром или толщиной от 160 до 400 мм, КП490* | Предел прочности, МПа | 608 | 593 | 588 | 578 | 568 | 559 | 549 | 539 | - | - | - | - | -
[5 empty] | Предел текучести, МПа | 490 | 480 | 470 | 461 | 451 | 451 | 451 | 441 | - | - | - | - | -
[5 empty] | Относительное удлинение пятикратного образца при растяжении, % | 15 | 15 | 15 | 14 | 14 | 14 | 14 | 14 | - | - | - | - | -
[5 empty] | Относительное сужение поперечного сечения образца при растяжении, % | 55 | 54 | 53 | 52 | 51 | 51 | 51 | 50 | - | - | - | - | -
| Сталь легированная хромомолибденованадиевая |  | 15Х2НМФА | Поковки, листы штамповки диаметром или толщиной от 400 до 650 мм, КП295* | Предел прочности, МПа | 441 | 432 | 422 | 412 | 402 | 402 | 402 | 392 | - | - | - | - | -
[5 empty] | Предел текучести, МПа | 392 | 392 | 373 | 363 | 363 | 363 | 353 | 295 | - | - | - | - | -
[5 empty] | Относительное удлинение пятикратного образца при растяжении, % | 14 | 14 | 14 | 14 | 14 | 13 | 13 | 13 | - | - | - | - | -
[5 empty] | Относительное сужение поперечного сечения образца при растяжении, % | 55 | 54 | 54 | 53 | 52 | 51 | 50 | 50 | - | - | - | - | -
| Сталь легированная хромомолибденованадиевая |  | 15Х2НМФА | Поковки, листы штамповки диаметром или толщиной от 160 до 400 мм, КП395** | Предел прочности, МПа | 549 | 549 | 549 | 530 | 520 | 510 | 510 | 491 | - | - | - | - | -
[5 empty] | Предел текучести, МПа | 441 | 432 | 412 | 402 | 395 | 395 | 395 | 395 | - | - | - | - | -
[5 empty] | Относительное удлинение пятикратного образца при растяжении, % | 14 | 14 | 14 | 14 | 14 | 13 | 13 | 14 | - | - | - | - | -
[5 empty] | Относительное сужение поперечного сечения образца при растяжении, % | 50 | 49 | 49 | 48 | 47 | 46 | 45 | 45 | - | - | - | - | -
Сталь легированная хромомолибденованадиевая | Сталь легированная хромомолибденованадиевая | 15ХНМФА-А | 15ХНМФА-А | Поковки, листы, штамповки диаметром или толщиной от 400 до 650 мм, КП395** | Предел прочности, МПа | 549 | 539 | 529 | 519 | 510 | 500 | 500 | 491 | - | - | - | - | -
[5 empty] | Предел текучести, МПа | 441 | 431 | 421 | 412 | 402 | 402 | 402 | 395 | - | - | - | - | -
[5 empty] | Относительное удлинение пятикратного образца при растяжении, % | 15 | 14 | 14 | 14 | 13 | 13 | 13 | 12 | - | - | - | - | -
[5 empty] | Относительное сужение поперечного сечения образца при растяжении, % | 55 | 54 | 53 | 52 | 50 | 48 | 46 | 45 | - | - | - | - | -
| Сталь легированная хромомолибденованадиевая |  | 15ХНМФА-А | Поковки, листы, штамповки диаметром или толщиной от 160 до 400 мм, КП490* | Предел прочности, МПа | 608 | 593 | 588 | 578 | 568 | 559 | 549 | 539 | - | - | - | - | -
[5 empty] | Предел текучести, МПа | 490 | 480 | 470 | 461 | 451 | 451 | 451 | 441 | - | - | - | - | -
[5 empty] | Относительное удлинение пятикратного образца при растяжении, % | 15 | 15 | 15 | 14 | 14 | 14 | 14 | 14 | - | - | - | - | -
[5 empty] | Относительное сужение поперечного сечения образца при растяжении, % | 55 | 54 | 53 | 52 | 51 | 51 | 51 | 50 | - | - | - | - | -
| Сталь легированная хромомолибденованадиевая |  | 15ХНМФА-А | Поковки, листы штамповки диаметром или толщиной от 400 до 650 мм, КП295* | Предел прочности, МПа | 441 | 432 | 422 | 412 | 402 | 402 | 402 | 392 | - | - | - | - | -
[5 empty] | Предел текучести, МПа | 392 | 392 | 373 | 363 | 363 | 363 | 353 | 295 | - | - | - | - | -
[5 empty] | Относительное удлинение пятикратного образца при растяжении, % | 14 | 14 | 14 | 14 | 14 | 13 | 13 | 13 | - | - | - | - | -
[5 empty] | Относительное сужение поперечного сечения образца при растяжении, % | 55 | 54 | 54 | 53 | 52 | 51 | 50 | 50 | - | - | - | - | -
| Сталь легированная хромомолибденованадиевая |  | 15ХНМФА-А | Поковки, листы штамповки диаметром или толщиной от 160 до 400 мм, КП395** | Предел прочности, МПа | 549 | 549 | 549 | 530 | 520 | 510 | 510 | 491 | - | - | - | - | -
[5 empty] | Предел текучести, МПа | 441 | 432 | 412 | 402 | 395 | 395 | 395 | 395 | - | - | - | - | -
[5 empty] | Относительное удлинение пятикратного образца при растяжении, % | 14 | 14 | 14 | 14 | 14 | 13 | 13 | 14 | - | - | - | - | -
[5 empty] | Относительное сужение поперечного сечения образца при растяжении, % | 50 | 49 | 49 | 48 | 47 | 46 | 45 | 45 | - | - | - | - | -
Сталь легированная хромомолибденованадиевая | Сталь легированная хромомолибденованадиевая | 15Х3НМФА | 15Х3НМФА | Листы, поковки толщиной до 450 мм | Предел прочности, МПа | 589 | 569 | 540 | 520 | 520 | 510 | 500 | 491 | - | - | - | - | -
[5 empty] | Предел текучести, МПа | 491 | 471 | 451 | 441 | 441 | 441 | 422 | 392 | - | - | - | - | -
[5 empty] | Относительное удлинение пятикратного образца при растяжении, % | 14 | 14 | 14 | 14 | 14 | 14 | 14 | 14 | - | - | - | - | -
[5 empty] | Относительное сужение поперечного сечения образца при растяжении, % | 60 | 60 | 60 | 60 | 60 | 60 | 60 | 60 | - | - | - | - | -
Сталь легированная хромомолибденованадиевая | Сталь легированная хромомолибденованадиевая | 15Х3НМФА-А | 15Х3НМФА-А | Листы, поковки толщиной до 450 мм | Предел прочности, МПа | 589 | 569 | 540 | 520 | 520 | 510 | 500 | 491 | - | - | - | - | -
[5 empty] | Предел текучести, МПа | 491 | 471 | 451 | 441 | 441 | 441 | 422 | 392 | - | - | - | - | -
[5 empty] | Относительное удлинение пятикратного образца при растяжении, % | 14 | 14 | 14 | 14 | 14 | 14 | 14 | 14 | - | - | - | - | -
[5 empty] | Относительное сужение поперечного сечения образца при растяжении, % | 60 | 60 | 60 | 60 | 60 | 60 | 60 | 60 | - | - | - | - | -
Сталь легированная хромомолибденованадиевая | Сталь легированная хромомолибденованадиевая | 36Х2Н2МФА | 36Х2Н2МФА | Заготовки крепежных деталей толщиной до 200 мм, КП395* | Предел прочности, МПа | 618 | 618 | 618 | 598 | 569 | 569 | 540 | 510 | - | - | - | - | -
[5 empty] | Предел текучести, МПа | 395 | 395 | 395 | 383 | 363 | 353 | 343 | 245 | - | - | - | - | -
[5 empty] | Относительное удлинение пятикратного образца при растяжении, % | 15 | 15 | 15 | 15 | 15 | 15 | 15 | 15 | - | - | - | - | -
[5 empty] | Относительное сужение поперечного сечения образца при растяжении, % | 40 | 40 | 40 | 40 | 40 | 40 | 40 | 40 | - | - | - | - | -
| Сталь легированная хромомолибденованадиевая |  | 36Х2Н2МФА | Заготовки крепежных деталей толщиной до 200 мм, КП490* | Предел прочности, МПа | 657 | 657 | 657 | 638 | 598 | 598 | 569 | 540 | - | - | - | - | -
[5 empty] | Предел текучести, МПа | 490 | 490 | 490 | 481 | 451 | 441 | 432 | 402 | - | - | - | - | -
[5 empty] | Относительное удлинение пятикратного образца при растяжении, % | 13 | 13 | 13 | 13 | 13 | 13 | 13 | 13 | - | - | - | - | -
[5 empty] | Относительное сужение поперечного сечения образца при растяжении, % | 40 | 40 | 40 | 40 | 40 | 40 | 40 | 40 | - | - | - | - | -
| Сталь легированная хромомолибденованадиевая |  | 36Х2Н2МФА | Заготовки крепежных деталей толщиной до 200 мм, КП590* | Предел прочности, МПа | 687 | 687 | 687 | 667 | 638 | 628 | 598 | 569 | - | - | - | - | -
[5 empty] | Предел текучести, МПа | 590 | 590 | 590 | 569 | 540 | 530 | 510 | 441 | - | - | - | - | -
[5 empty] | Относительное удлинение пятикратного образца при растяжении, % | 12 | 12 | 12 | 12 | 12 | 12 | 12 | 12 | - | - | - | - | -
[5 empty] | Относительное сужение поперечного сечения образца при растяжении, % | 40 | 40 | 40 | 40 | 40 | 40 | 40 | 40 | - | - | - | - | -
| Сталь легированная хромомолибденованадиевая |  | 36Х2Н2МФА | Заготовки крепежных деталей толщиной до 200 мм, КП640 | Предел прочности, МПа | 686 | 686 | 656 | 627 | 627 | 607 | 597 | 578 | - | - | - | - | -
[5 empty] | Предел текучести, МПа | 640 | 640 | 615 | 583 | 583 | 562 | 551 | 476 | - | - | - | - | -
[5 empty] | Относительное удлинение пятикратного образца при растяжении, % | 15 | 15 | 15 | 15 | 15 | 15 | 15 | 15 | - | - | - | - | -
[5 empty] | Относительное сужение поперечного сечения образца при растяжении, % | 40 | 40 | 40 | 40 | 40 | 40 | 40 | 40 | - | - | - | - | -
| Сталь легированная хромомолибденованадиевая |  | 36Х2Н2МФА | Заготовки крепежных деталей толщиной до 200 мм, КП685* | Предел прочности, МПа | 785 | 785 | 785 | 755 | 736 | 726 | 687 | 657 | - | - | - | - | -
[5 empty] | Предел текучести, МПа | 685 | 685 | 685 | 657 | 638 | 628 | 589 | 540 | - | - | - | - | -
[5 empty] | Относительное удлинение пятикратного образца при растяжении, % | 12 | 12 | 12 | 12 | 12 | 12 | 12 | 12 | - | - | - | - | -
[5 empty] | Относительное сужение поперечного сечения образца при растяжении, % | 40 | 40 | 40 | 40 | 40 | 40 | 40 | 40 | - | - | - | - | -
| Сталь легированная хромомолибденованадиевая |  | 36Х2Н2МФА | Заготовки крепежных деталей толщиной до 200 мм, КП785* | Предел прочности, МПа | 883 | 883 | 883 | 853 | 824 | 814 | 785 | 736 | - | - | - | - | -
[5 empty] | Предел текучести, МПа | 785 | 785 | 785 | 755 | 726 | 716 | 687 | 638 | - | - | - | - | -
[5 empty] | Относительное удлинение пятикратного образца при растяжении, % | 12 | 12 | 12 | 12 | 12 | 12 | 12 | 12 | - | - | - | - | -
[5 empty] | Относительное сужение поперечного сечения образца при растяжении, % | 40 | 40 | 40 | 40 | 40 | 40 | 40 | 40 | - | - | - | - | -
Сталь легированная хромомолибденованадиевая | Сталь легированная хромомолибденованадиевая | 38ХН3МФА | 38ХН3МФА | Заготовки крепежных деталей толщиной до 200 мм, КП490* | Предел прочности, МПа | 657 | 657 | 628 | 608 | 608 | 589 | 579 | 559 | - | - | - | - | -
[5 empty] | Предел текучести, МПа | 490 | 490 | 471 | 451 | 451 | 432 | 422 | 343 | - | - | - | - | -
[5 empty] | Относительное удлинение пятикратного образца при растяжении, % | 13 | 13 | 13 | 13 | 13 | 13 | 13 | 13 | - | - | - | - | -
[5 empty] | Относительное сужение поперечного сечения образца при растяжении, % | 40 | 40 | 40 | 40 | 40 | 40 | 40 | 40 | - | - | - | - | -
| Сталь легированная хромомолибденованадиевая |  | 38ХН3МФА | Заготовки крепежных деталей толщиной до 200 мм, КП590* | Предел прочности, МПа | 687 | 687 | 657 | 628 | 628 | 608 | 598 | 579 | - | - | - | - | -
[5 empty] | Предел текучести, МПа | 590 | 590 | 569 | 540 | 540 | 520 | 510 | 441 | - | - | - | - | -
[5 empty] | Относительное удлинение пятикратного образца при растяжении, % | 12 | 12 | 12 | 12 | 12 | 12 | 12 | 12 | - | - | - | - | -
[5 empty] | Относительное сужение поперечного сечения образца при растяжении, % | 40 | 40 | 40 | 40 | 40 | 40 | 40 | 40 | - | - | - | - | -
| Сталь легированная хромомолибденованадиевая |  | 38ХН3МФА | Заготовки крепежных деталей толщиной до 200 мм, КП640* | Предел прочности, МПа | 687 | 687 | 657 | 628 | 628 | 608 | 598 | 579 | - | - | - | - | -
[5 empty] | Предел текучести, МПа | 640 | 640 | 615 | 583 | 583 | 562 | 551 | 476 | - | - | - | - | -
[5 empty] | Относительное удлинение пятикратного образца при растяжении, % | 15 | 15 | 15 | 15 | 15 | 15 | 15 | 15 | - | - | - | - | -
[5 empty] | Относительное сужение поперечного сечения образца при растяжении, % | 40 | 40 | 40 | 40 | 40 | 40 | 40 | 40 | - | - | - | - | -
| Сталь легированная хромомолибденованадиевая |  | 38ХН3МФА | Заготовки крепежных деталей толщиной до 200 мм, КП685* | Предел прочности, МПа | 785 | 785 | 755 | 726 | 726 | 706 | 687 | 667 | - | - | - | - | -
[5 empty] | Предел текучести, МПа | 685 | 685 | 657 | 638 | 628 | 608 | 589 | 540 | - | - | - | - | -
[5 empty] | Относительное удлинение пятикратного образца при растяжении, % | 12 | 12 | 12 | 12 | 12 | 12 | 12 | 12 | - | - | - | - | -
[5 empty] | Относительное сужение поперечного сечения образца при растяжении, % | 40 | 40 | 40 | 40 | 40 | 40 | 40 | 40 | - | - | - | - | -
| Сталь легированная хромомолибденованадиевая |  | 38ХН3МФА | Заготовки крепежных деталей толщиной до 200 мм, КП785* | Предел прочности, МПа | 883 | 883 | 844 | 824 | 814 | 785 | 785 | 746 | - | - | - | - | -
[5 empty] | Предел текучести, МПа | 785 | 785 | 746 | 726 | 716 | 697 | 677 | 638 | - | - | - | - | -
[5 empty] | Относительное удлинение пятикратного образца при растяжении, % | 12 | 12 | 12 | 12 | 12 | 12 | 12 | 12 | - | - | - | - | -
[5 empty] | Относительное сужение поперечного сечения образца при растяжении, % | 40 | 40 | 40 | 40 | 40 | 40 | 40 | 40 | - | - | - | - | -
| Сталь легированная хромомолибденованадиевая |  | 38ХН3МФА | Заготовки крепежных деталей толщиной до 200 мм, КП880* | Предел прочности, МПа | 981 | 981 | 942 | 912 | 903 | 883 | 863 | 834 | - | - | - | - | -
[5 empty] | Предел текучести, МПа | 880 | 880 | 844 | 814 | 804 | 785 | 765 | 746 | - | - | - | - | -
[5 empty] | Относительное удлинение пятикратного образца при растяжении, % | 11 | 11 | 11 | 11 | 11 | 11 | 11 | 11 | - | - | - | - | -
[5 empty] | Относительное сужение поперечного сечения образца при растяжении, % | 35 | 35 | 35 | 35 | 35 | 35 | 35 | 40 | - | - | - | - | -
Сталь легированная хромомолибденованадиевая | Сталь легированная хромомолибденованадиевая | 20Х1М1Ф1БР | 20Х1М1Ф1БР | Заготовки крепежных деталей толщиной до 200 мм, КП670* | Предел прочности, МПа | 785 | 775 | 765 | 755 | 746 | 736 | 726 | 716 | 697 | 647 | 598 | - | -
[5 empty] | Предел текучести, МПа | 670 | 670 | 657 | 647 | 627 | 598 | 568 | 519 | 510 | 490 | 470 | - | -
[5 empty] | Относительное удлинение пятикратного образца при растяжении, % | 14 | 14 | 14 | 14 | 13 | 13 | 13 | 12 | 12 | 11 | 11 | - | -
[5 empty] | Относительное сужение поперечного сечения образца при растяжении, % | 50 | 50 | 50 | 50 | 50 | 50 | 50 | 50 | 51 | 53 | 55 | - | -
Сталь легированная кремнемарганцовистая | Сталь легированная кремнемарганцовистая | 15ГС | 15ГС | Трубы бесшовные горячекатаные наружным диаметром от 10 до 465 мм с толщиной стенки от 2 до 60 мм | Предел прочности, МПа | 491 | 471 | 461 | 451 | 441 | 422 | 412 | 412 | 412 | - | - | - | -
[5 empty] | Предел текучести, МПа | 275 | 265 | 265 | 255 | 255 | 245 | 226 | 196 | 167 | - | - | - | -
[5 empty] | Относительное удлинение пятикратного образца при растяжении, % | 16 | 15 | 14 | 14 | 14 | 13 | 13 | 15 | 16 | - | - | - | -
[5 empty] | Относительное сужение поперечного сечения образца при растяжении, % | 40 | 40 | 40 | 40 | 40 | 40 | 40 | 40 | 40 | - | - | - | -
Сталь легированная кремнемарганцовистая | Сталь легированная кремнемарганцовистая | 16ГС | 16ГС | Листы горячекатаные толщиной от 2 до 160 мм | Предел прочности, МПа | 451 | 422 | 392 | 392 | 392 | 392 | 373 | 373 | - | - | - | - | -
[5 empty] | Предел текучести, МПа | 245 | 235 | 235 | 226 | 216 | 216 | 196 | 177 | - | - | - | - | -
[5 empty] | Относительное удлинение пятикратного образца при растяжении, % | 21 | 21 | 16 | 15 | 14 | 14 | 14 | 15 | - | - | - | - | -
[5 empty] | Относительное сужение поперечного сечения образца при растяжении, % | 42 | 41 | 40 | 40 | 39 | 39 | 39 | 42 | - | - | - | - | -
Сталь легированная кремнемарганцовистая | Сталь легированная кремнемарганцовистая | 20ГСЛ | 20ГСЛ | Отливки | Предел прочности, МПа | 491 | 471 | 441 | 441 | 422 | 422 | 422 | 422 | - | - | - | - | -
[5 empty] | Предел текучести, МПа | 275 | 275 | 255 | 235 | 226 | 196 | 186 | 186 | - | - | - | - | -
[5 empty] | Относительное удлинение пятикратного образца при растяжении, % | 18 | 17 | 17 | 16 | 16 | 16 | 16 | 16 | - | - | - | - | -
[5 empty] | Относительное сужение поперечного сечения образца при растяжении, % | 30 | 30 | 30 | 30 | 30 | 30 | 30 | 30 | - | - | - | - | -
Сталь легированная кремнемарганцовистая | Сталь легированная кремнемарганцовистая | 09Г2С | 09Г2С | Прокат толщиной от 4 до 160 мм | Предел прочности, МПа | 432 | 432 | 432 | 432 | 432 | 432 | 432 | 432 | 432 | 392 | - | - | -
[5 empty] | Предел текучести, МПа | 245 | 235 | 235 | 226 | 216 | 216 | 196 | 177 | 157 | 157 | - | - | -
[5 empty] | Относительное удлинение пятикратного образца при растяжении, % | 21 | 20 | 20 | 18 | 16 | 16 | 16 | 16 | 16 | 16 | - | - | -
[5 empty] | Относительное сужение поперечного сечения образца при растяжении, % | 45 | 42 | 42 | 41 | 40 | 40 | 41 | 42 | 44 | 44 | - | - | -
Сталь высокохромистая | Сталь высокохромистая | 08Х13 | 08Х13 | Листы толщиной от 4 до 50 мм | Предел прочности, МПа | 422 | 402 | 392 | 373 | 363 | 353 | 343 | - | - | - | - | - | -
[5 empty] | Предел текучести, МПа | 275 | 275 | 275 | 255 | 245 | 235 | 235 | - | - | - | - | - | -
[5 empty] | Относительное удлинение пятикратного образца при растяжении, % | 23 | 21 | 20 | 20 | 20 | 17 | 15 | - | - | - | - | - | -
[5 empty] | Относительное сужение поперечного сечения образца при растяжении, % | 55 | 56 | 58 | 55 | 55 | 55 | 55 | - | - | - | - | - | -
| Сталь высокохромистая |  | 08Х13 | Трубы наружным диаметром от 5 до 250 мм с толщиной стенки от 0,2 до 22 мм | Предел прочности, МПа | 373 | 363 | 353 | 333 | 323 | 314 | 314 | - | - | - | - | - | -
[5 empty] | Предел текучести, МПа | 245 | 245 | 245 | 226 | 216 | 216 | 216 | - | - | - | - | - | -
[5 empty] | Относительное удлинение пятикратного образца при растяжении, % | 22 | 20 | 19 | 18 | 18 | 15 | 13 | - | - | - | - | - | -
[5 empty] | Относительное сужение поперечного сечения образца при растяжении, % | 43 | 43 | 44 | 43 | 43 | 40 | 38 | - | - | - | - | - | -
Сталь высокохромистая | Сталь высокохромистая | 20Х13 | 20Х13 | Поковки диаметром или толщиной до 300 мм | Предел прочности, МПа | 647 | 628 | 608 | 589 | 569 | 549 | 530 | - | - | - | - | - | -
[5 empty] | Предел текучести, МПа | 441 | 422 | 412 | 392 | 392 | 363 | 353 | - | - | - | - | - | -
[5 empty] | Относительное удлинение пятикратного образца при растяжении, % | 12 | 11 | 11 | 10 | 10 | 9 | 9 | - | - | - | - | - | -
[5 empty] | Относительное сужение поперечного сечения образца при растяжении, % | 40 | 40 | 40 | 40 | 40 | 40 | 40 | - | - | - | - | - | -
| Сталь высокохромистая |  | 20Х13 | Калиброванная сталь диаметром или стороной квадрата до 70 мм | Предел прочности, МПа | 647 | 628 | 608 | 589 | 569 | 549 | 530 | - | - | - | - | - | -
[5 empty] | Предел текучести, МПа | 441 | 422 | 412 | 392 | 392 | 363 | 353 | - | - | - | - | - | -
[5 empty] | Относительное удлинение пятикратного образца при растяжении, % | 16 | 15 | 15 | 14 | 14 | 13 | 13 | - | - | - | - | - | -
[5 empty] | Относительное сужение поперечного сечения образца при растяжении, % | 55 | 55 | 55 | 55 | 55 | 55 | 55 | - | - | - | - | - | -
| Сталь высокохромистая |  | 20Х13 | Горячекатаная сталь диаметром, стороной квадрата или толщиной до 60 мм | Предел прочности, МПа | 647 | 628 | 608 | 589 | 569 | 549 | 530 | - | - | - | - | - | -
[5 empty] | Предел текучести, МПа | 441 | 422 | 412 | 392 | 392 | 363 | 353 | - | - | - | - | - | -
[5 empty] | Относительное удлинение пятикратного образца при растяжении, % | 16 | 15 | 15 | 14 | 14 | 13 | 13 | - | - | - | - | - | -
[5 empty] | Относительное сужение поперечного сечения образца при растяжении, % | 55 | 55 | 55 | 55 | 55 | 55 | 55 | - | - | - | - | - | -
| Сталь высокохромистая |  | 20Х13 | Горячекатаная сталь диаметром, стороной квадрата или толщиной от 60 до 100 мм | Предел прочности, МПа | 647 | 628 | 608 | 589 | 569 | 549 | 530 | - | - | - | - | - | -
[5 empty] | Предел текучести, МПа | 441 | 422 | 412 | 392 | 392 | 363 | 353 | - | - | - | - | - | -
[5 empty] | Относительное удлинение пятикратного образца при растяжении, % | 15 | 14 | 14 | 13 | 13 | 12 | 12 | - | - | - | - | - | -
[5 empty] | Относительное сужение поперечного сечения образца при растяжении, % | 50 | 50 | 50 | 50 | 50 | 50 | 50 | - | - | - | - | - | -
| Сталь высокохромистая |  | 20Х13 | Горячекатаная сталь со стороной квадрата или толщиной от 100 до 150 мм | Предел прочности, МПа | 647 | 628 | 608 | 589 | 569 | 549 | 530 | - | - | - | - | - | -
[5 empty] | Предел текучести, МПа | 441 | 422 | 412 | 392 | 392 | 363 | 353 | - | - | - | - | - | -
[5 empty] | Относительное удлинение пятикратного образца при растяжении, % | 13 | 12 | 12 | 11 | 11 | 11 | 11 | - | - | - | - | - | -
[5 empty] | Относительное сужение поперечного сечения образца при растяжении, % | 45 | 45 | 45 | 45 | 45 | 45 | 45 | - | - | - | - | - | -
| Сталь высокохромистая |  | 20Х13 | Заготовки крепежных деталей, КП590* | Предел прочности, МПа | 785 | 755 | 736 | 716 | 687 | 667 | 638 | - | - | - | - | - | -
[5 empty] | Предел текучести, МПа | 590 | 559 | 549 | 520 | 520 | 481 | 471 | - | - | - | - | - | -
[5 empty] | Относительное удлинение пятикратного образца при растяжении, % | 15 | 16 | 16 | 15 | 15 | 14 | 14 | - | - | - | - | - | -
[5 empty] | Относительное сужение поперечного сечения образца при растяжении, % | 45 | 45 | 45 | 45 | 45 | 45 | 45 | - | - | - | - | - | -
| Сталь высокохромистая |  | 20Х13 | Листы толщиной от 4 до 50 мм | Предел прочности, МПа | 510 | 491 | 481 | 471 | 441 | 432 | 412 | - | - | - | - | - | -
[5 empty] | Предел текучести, МПа | 373 | 353 | 343 | 323 | 323 | 304 | 294 | - | - | - | - | - | -
[5 empty] | Относительное удлинение пятикратного образца при растяжении, % | 20 | 21 | 21 | 20 | 20 | 19 | 19 | - | - | - | - | - | -
[5 empty] | Относительное сужение поперечного сечения образца при растяжении, % | - | - | - | - | - | - | - | - | - | - | - | - | -
Сталь высокохромистая | Сталь высокохромистая | 20Х12ВНМФ | 20Х12ВНМФ | Заготовки крепежных деталей толщиной до 200 мм, КП670* | Предел прочности, МПа | 785 | 775 | 755 | 736 | 716 | 697 | 677 | 647 | 628 | 588 | 529 | - | -
[5 empty] | Предел текучести, МПа | 670 | 657 | 638 | 618 | 608 | 589 | 569 | 520 | 510 | 481 | 461
[5 empty] | Относительное удлинение пятикратного образца при растяжении, % | 15 | 14 | 13 | 13 | 12 | 11 | 11 | 11 | 11 | 12 | 13 | - | -
[5 empty] | Относительное сужение поперечного сечения образца при растяжении, % | 45 | 45 | 45 | 45 | 45 | 45 | 44 | 44 | 44 | 45 | 49 | - | -
Сталь высокохромистая | Сталь высокохромистая | 09Х17Н | 09Х17Н | Поковки диаметром или толщиной под термическую обработку до 200 мм | Предел прочности, МПа | 441 | 432 | 422 | 412 | 402 | 392 | 373 | 373 | - | - | - | - | -
[5 empty] | Предел текучести, МПа | 343 | 343 | 333 | 323 | 314 | 304 | 304 | 294 | - | - | - | - | -
[5 empty] | Относительное удлинение пятикратного образца при растяжении, % | 13 | 13 | 12 | 12 | 12 | 11 | 11 | 11 | - | - | - | - | -
[5 empty] | Относительное сужение поперечного сечения образца при растяжении, % | - | - | - | - | - | - | - | - | - | - | - | - | -
| Сталь высокохромистая |  | 09Х17Н | Заготовки в виде поковок, штамповок и прутков круглого сечения от 5 до 250 мм, квадратного от 40 до 200 мм | Предел прочности, МПа | 540 | 530 | 500 | 491 | 471 | 451 | 432 | 422 | - | - | - | - | -
[5 empty] | Предел текучести, МПа | 392 | 353 | 363 | 353 | 333 | 323 | 314 | 294 | - | - | - | - | -
[5 empty] | Относительное удлинение пятикратного образца при растяжении, % | 15 | 15 | 14 | 14 | 14 | 13 | 13 | 13 | - | - | - | - | -
[5 empty] | Относительное сужение поперечного сечения образца при растяжении, % | - | - | - | - | - | - | - | - | - | - | - | - | -
Сталь высокохромистая | Сталь высокохромистая | 30Х13 | 30Х13 | Заготовки крепежных деталей толщиной или диаметром до 200 мм, КП590* | Предел прочности, МПа | 785 | 755 | 736 | 716 | 687 | 667 | 647 | - | - | - | - | - | -
[5 empty] | Предел текучести, МПа | 590 | 579 | 569 | 559 | 549 | 540 | 530 | - | - | - | - | - | -
[5 empty] | Относительное удлинение пятикратного образца при растяжении, % | 12 | 11 | 11 | 11 | 11 | 10 | 10 | - | - | - | - | - | -
[5 empty] | Относительное сужение поперечного сечения образца при растяжении, % | 42 | 43 | 44 | 45 | 46 | 44 | 43 | - | - | - | - | - | -
| Сталь высокохромистая |  | 30Х13 | Заготовки крепежных деталей толщиной или диаметром до 200 мм, КП685* | Предел прочности, МПа | 883 | 853 | 824 | 795 | 765 | 746 | 726 | - | - | - | - | - | -
[5 empty] | Предел текучести, МПа | 685 | 685 | 677 | 667 | 657 | 638 | 628 | - | - | - | - | - | -
[5 empty] | Относительное удлинение пятикратного образца при растяжении, % | 9 | 9 | 9 | 8 | 8 | 7 | 7 | - | - | - | - | - | -
[5 empty] | Относительное сужение поперечного сечения образца при растяжении, % | 40 | 40 | 40 | 40 | 40 | 40 | 40 | - | - | - | - | - | -
| Сталь высокохромистая |  | 30Х13 | Заготовки крепежных деталей толщиной или диаметром до 200 мм, КП785* | Предел прочности, МПа | 981 | 942 | 922 | 883 | 853 | 824 | 804 | - | - | - | - | - | -
[5 empty] | Предел текучести, МПа | 785 | 775 | 765 | 746 | 736 | 716 | 706 | - | - | - | - | - | -
[5 empty] | Относительное удлинение пятикратного образца при растяжении, % | 9 | 9 | 9 | 8 | 8 | 7 | 7 | - | - | - | - | - | -
[5 empty] | Относительное сужение поперечного сечения образца при растяжении, % | 40 | 40 | 40 | 40 | 40 | 40 | 40 | - | - | - | - | - | -
Сталь высокохромистая | Сталь высокохромистая | 14Х17Н2 | 14Х17Н2 | Сортовой прокат, заготовки крепежных деталей, поковки диаметром или толщиной под термообработку до 60 мм | Предел прочности, МПа | 1080 | 1060 | 1050 | 1040 | 1030 | 1010 | 1000 | 961 | - | - | - | - | -
[5 empty] | Предел текучести, МПа | 834 | 824 | 824 | 814 | 804 | 795 | 785 | 785 | - | - | - | - | -
[5 empty] | Относительное удлинение пятикратного образца при растяжении, % | 10 | 10 | 10 | 10 | 10 | 10 | 10 | 10 | - | - | - | - | -
[5 empty] | Относительное сужение поперечного сечения образца при растяжении, % | 25 | 24 | 24 | 23 | 22 | 22 | 22 | 22 | - | - | - | - | -
| Сталь высокохромистая |  | 14Х17Н2 | Сортовой прокат, заготовки крепежных деталей, поковки диаметром или толщиной под термообработку более 60 мм, КП540* | Предел прочности, МПа | 687 | 687 | 667 | 657 | 657 | 638 | 638 | 608 | - | - | - | - | -
[5 empty] | Предел текучести, МПа | 540 | 530 | 530 | 520 | 520 | 510 | 510 | 510 | - | - | - | - | -
[5 empty] | Относительное удлинение пятикратного образца при растяжении, % | 12 | 12 | 12 | 12 | 12 | 12 | 12 | 12 | - | - | - | - | -
[5 empty] | Относительное сужение поперечного сечения образца при растяжении, % | 40 | 40 | 40 | 38 | 36 | 35 | 34 | 34 | - | - | - | - | -
Сталь высокохромистая | Сталь высокохромистая | 08Х14МФ | 08Х14МФ | Поковки, заготовки трубы, листы | Предел прочности, МПа | 539 | 519 | 510 | 491 | 491 | 491 | 491 | 431 | - | - | - | - | -
[5 empty] | Предел текучести, МПа | 343 | 333 | 323 | 314 | 304 | 294 | 294 | 284 | - | - | - | - | -
[5 empty] | Относительное удлинение пятикратного образца при растяжении, % | 20 | 20 | 20 | 19 | 19 | 18 | 18 | 18 | - | - | - | - | -
[5 empty] | Относительное сужение поперечного сечения образца при растяжении, % | 50 | 50 | 50 | 50 | 50 | 50 | 50 | 50 | - | - | - | - | -
| Сталь высокохромистая |  | 08Х14МФ | Трубы, листы, предназначенные для развальцовки и штамповки | Предел прочности, МПа | 441 | 431 | 421 | 412 | 402 | 392 | 392 | 363 | - | - | - | - | -
[5 empty] | Предел текучести, МПа | 245 | 245 | 235 | 225 | 216 | 196 | 196 | 196 | - | - | - | - | -
[5 empty] | Относительное удлинение пятикратного образца при растяжении, % | 22 | 22 | 21 | 20 | 20 | 18 | 18 | 18 | - | - | - | - | -
[5 empty] | Относительное сужение поперечного сечения образца при растяжении, % | 50 | 50 | 50 | 50 | 50 | 50 | 50 | 50 | - | - | - | - | -
Сталь высокохромистая | Сталь высокохромистая | 1Х12В2МФ | 1Х12В2МФ | Трубы | Предел прочности, МПа | 491 | 441 | 422 | 412 | 402 | 392 | 392 | 373 | 373 | 363 | 343 | 294 | -
[5 empty] | Предел текучести, МПа | 294 | 294 | 284 | 275 | 265 | 255 | 245 | 235 | 235 | 235 | 235 | 196 | -
[5 empty] | Относительное удлинение пятикратного образца при растяжении, % | 15 | 15 | 15 | 15 | 14 | 14 | 13 | 13 | 13 | 13 | 13 | 13 | -
[5 empty] | Относительное сужение поперечного сечения образца при растяжении, % | 35 | 36 | 35 | 35 | 35 | 35 | 35 | 35 | 35 | 35 | 35 | 35 | -
Сталь высокохромистая | Сталь высокохромистая | 18Х12ВМБФР | 18Х12ВМБФР | Заготовки крепежных деталей толщиной или диаметром 200 мм, КП670* | Предел прочности, МПа | 785 | 775 | 755 | 746 | 726 | 706 | 687 | 667 | 628 | 589 | 549 | - | -
[5 empty] | Предел текучести, МПа | 670 | 667 | 657 | 647 | 647 | 638 | 638 | 618 | 598 | 569 | 530 | - | -
[5 empty] | Относительное удлинение пятикратного образца при растяжении, % | 15 | 15 | 14 | 13 | 13 | 12 | 12 | 12 | 13 | 13 | 14 | - | -
[5 empty] | Относительное сужение поперечного сечения образца при растяжении, % | 45 | 45 | 45 | 45 | 45 | 45 | 45 | 47 | 47 | 48 | 50 | - | -
Сталь высокохромистая | Сталь высокохромистая | 05Х12Н2М-ВИ | 05Х12Н2М-ВИ | Трубы | Предел прочности, МПа | 539 | 539 | 539 | 539 | 519 | 500 | 480 | 470 | 451 | 431 | 412 | 392 | -
[5 empty] | Предел текучести, МПа | 372 | 372 | 372 | 372 | 363 | 353 | 333 | 333 | 314 | 304 | 284 | 274 | -
[5 empty] | Относительное удлинение пятикратного образца при растяжении, % | 15 | 15 | 15 | 15 | 15 | 15 | 15 | 15 | 15 | 15 | 15 | 15 | -
[5 empty] | Относительное сужение поперечного сечения образца при растяжении, % | - | - | - | - | - | - | - | - | - | - | - | - | -
Сталь высокохромистая | Сталь высокохромистая | 05Х12Н2М | 05Х12Н2М | Трубы | Предел прочности, МПа | 539 | 539 | 539 | 539 | 519 | 500 | 480 | 470 | 451 | 431 | 412 | 392 | -
[5 empty] | Предел текучести, МПа | 372 | 372 | 372 | 372 | 363 | 353 | 333 | 333 | 314 | 304 | 284 | 274 | -
[5 empty] | Относительное удлинение пятикратного образца при растяжении, % | 15 | 15 | 15 | 15 | 15 | 15 | 15 | 15 | 15 | 15 | 15 | 15 | -
[5 empty] | Относительное сужение поперечного сечения образца при растяжении, % | - | - | - | - | - | - | - | - | - | - | - | - | -
| Сталь высокохромистая |  | 05Х12Н2М | Поковки, лист | Предел прочности, МПа | 539 | 539 | 539 | 539 | 539 | 519 | 500 | 480 | 461 | 421 | 372 | 353 | -
[5 empty] | Предел текучести, МПа | 372 | 372 | 372 | 372 | 372 | 363 | 363 | 333 | 323 | 314 | 265 | 245 | -
[5 empty] | Относительное удлинение пятикратного образца при растяжении, % | 13 | 13 | 13 | 13 | 13 | 13 | 13 | 13 | 13 | 12 | 12 | 15 | -
[5 empty] | Относительное сужение поперечного сечения образца при растяжении, % | 60 | 60 | 60 | 60 | 60 | 60 | 60 | 60 | 60 | 60 | 60 | 60 | -
Сталь высокохромистая | Сталь высокохромистая | 05Х12Н2М-ВД | 05Х12Н2М-ВД | Поковки, лист | Предел прочности, МПа | 539 | 539 | 539 | 539 | 539 | 519 | 500 | 480 | 461 | 421 | 372 | 353 | -
[5 empty] | Предел текучести, МПа | 372 | 372 | 372 | 372 | 372 | 363 | 363 | 333 | 323 | 314 | 265 | 245 | -
[5 empty] | Относительное удлинение пятикратного образца при растяжении, % | 13 | 13 | 13 | 13 | 13 | 13 | 13 | 13 | 13 | 12 | 12 | 15 | -
[5 empty] | Относительное сужение поперечного сечения образца при растяжении, % | 60 | 60 | 60 | 60 | 60 | 60 | 60 | 60 | 60 | 60 | 60 | 60 | -
Сталь высокохромистая | Сталь высокохромистая | 06Х13Н7Д2 | 06Х13Н7Д2 | Горячекатаные и кованые прутки диаметром от 16 до 160 мм | Предел прочности, МПа | 882 | 853 | 804 | 764 | 725 | 686 | 676 | - | - | - | - | - | -
[5 empty] | Предел текучести, МПа | 804 | 784 | 735 | 696 | 657 | 627 | 617 | - | - | - | - | - | -
[5 empty] | Относительное удлинение пятикратного образца при растяжении, % | 12 | 12 | 12 | 12 | 12 | 12 | 12 | - | - | - | - | - | -
[5 empty] | Относительное сужение поперечного сечения образца при растяжении, % | 60 | 60 | 60 | 60 | 60 | 60 | 59 | - | - | - | - | - | -
| Сталь высокохромистая |  | 06Х13Н7Д2 | Кованая полоса толщиной 80 мм | Предел прочности, МПа | 882 | 853 | 804 | 764 | 725 | 686 | 676 | - | - | - | - | - | -
[5 empty] | Предел текучести, МПа | 804 | 784 | 735 | 696 | 657 | 627 | 617 | - | - | - | - | - | -
[5 empty] | Относительное удлинение пятикратного образца при растяжении, % | 12 | 12 | 12 | 12 | 12 | 12 | 12 | - | - | - | - | - | -
[5 empty] | Относительное сужение поперечного сечения образца при растяжении, % | 60 | 60 | 60 | 60 | 60 | 60 | 59 | - | - | - | - | - | -
| Сталь высокохромистая |  | 06Х13Н7Д2 | Заготовки крепежных деталей диаметром до 160 мм | Предел прочности, МПа | 882 | 853 | 804 | 764 | 725 | 686 | 676 | - | - | - | - | - | -
[5 empty] | Предел текучести, МПа | 804 | 784 | 735 | 696 | 657 | 627 | 617 | - | - | - | - | - | -
[5 empty] | Относительное удлинение пятикратного образца при растяжении, % | 12 | 12 | 12 | 12 | 12 | 12 | 12 | - | - | - | - | - | -
[5 empty] | Относительное сужение поперечного сечения образца при растяжении, % | 60 | 60 | 60 | 60 | 60 | 60 | 59 | - | - | - | - | - | -
Сталь высокохромистая | Сталь высокохромистая | 06Х12Н3ДЛ | 06Х12Н3ДЛ | Отливки | Предел прочности, МПа | 637 | 630 | 618 | 608 | 589 | 579 | 559 | 539 | - | - | - | - | -
[5 empty] | Предел текучести, МПа | 490 | 486 | 481 | 481 | 471 | 461 | 451 | 441 | - | - | - | - | -
[5 empty] | Относительное удлинение пятикратного образца при растяжении, % | 12 | 12 | 12 | 12 | 12 | 12 | 10 | 10 | - | - | - | - | -
[5 empty] | Относительное сужение поперечного сечения образца при растяжении, % | 35 | 35 | 35 | 35 | 37 | 40 | 40 | 40 | - | - | - | - | -
Сталь высокохромистая | Сталь высокохромистая | 06Х12Н3Д | 06Х12Н3Д | Поковки КП540* | Предел прочности, МПа | 637 | 630 | 618 | 589 | 589 | 579 | 559 | 539 | - | - | - | - | -
[5 empty] | Предел текучести, МПа | 540 | 530 | 519 | 500 | 480 | 461 | 441 | 441 | - | - | - | - | -
[5 empty] | Относительное удлинение пятикратного образца при растяжении, % | 12 | 12 | 12 | 12 | 12 | 12 | 10 | 10 | - | - | - | - | -
[5 empty] | Относительное сужение поперечного сечения образца при растяжении, % | 35 | 35 | 35 | 35 | 35 | 37 | 40 | 40 | - | - | - | - | -
| Сталь высокохромистая |  | 06Х12Н3Д | Поковки КП590* | Предел прочности, МПа | 686 | 670 | 657 | 647 | 638 | 618 | 588 | 588 | - | - | - | - | -
[5 empty] | Предел текучести, МПа | 590 | 575 | 559 | 549 | 539 | 519 | 491 | 491 | - | - | - | - | -
[5 empty] | Относительное удлинение пятикратного образца при растяжении, % | 12 | 12 | 12 | 12 | 12 | 12 | 10 | 10 | - | - | - | - | -
[5 empty] | Относительное сужение поперечного сечения образца при растяжении, % | 35 | 35 | 35 | 35 | 35 | 30 | 30 | 30 | - | - | - | - | -
| Сталь высокохромистая |  | 06Х12Н3Д | Листы толщиной от 25 до 250 мм | Предел прочности, МПа | 686 | 670 | 657 | 647 | 638 | 618 | 588 | 588 | - | - | - | - | -
[5 empty] | Предел текучести, МПа | 539 | 534 | 529 | 529 | 519 | 500 | 491 | 491 | - | - | - | - | -
[5 empty] | Относительное удлинение пятикратного образца при растяжении, % | 14 | 14 | 14 | 14 | 14 | 14 | 15 | 15 | - | - | - | - | -
[5 empty] | Относительное сужение поперечного сечения образца при растяжении, % | 30 | 30 | 30 | 30 | 32 | 32 | 37 | 40 | - | - | - | - | -
Сталь высокохромистая | Сталь высокохромистая | 07Х16Н4Б | 07Х16Н4Б | Сортовой прокат диаметром или стороной квадрата от 30 до 180 мм | Предел прочности, МПа | 882 | 880 | 850 | 830 | 770 | 760 | 730 | 720 | - | - | - | - | -
[5 empty] | Предел текучести, МПа | 735 | 735 | 720 | 710 | 700 | 680 | 670 | 650 | - | - | - | - | -
[5 empty] | Относительное удлинение пятикратного образца при растяжении, % | 13 | 13 | 12 | 12 | 11 | 11 | 10 | 9 | - | - | - | - | -
[5 empty] | Относительное сужение поперечного сечения образца при растяжении, % | 50 | 50 | 50 | 50 | 50 | 50 | 50 | 50 | - | - | - | - | -
| Сталь высокохромистая |  | 07Х16Н4Б | Поковки диаметром или стороной квадрата от 180 до 400 мм | Предел прочности, МПа | 882 | 880 | 850 | 830 | 770 | 760 | 730 | 720 | - | - | - | - | -
[5 empty] | Предел текучести, МПа | 735 | 735 | 720 | 710 | 700 | 680 | 670 | 650 | - | - | - | - | -
[5 empty] | Относительное удлинение пятикратного образца при растяжении, % | 13 | 13 | 12 | 12 | 11 | 11 | 10 | 9 | - | - | - | - | -
[5 empty] | Относительное сужение поперечного сечения образца при растяжении, % | 50 | 50 | 50 | 50 | 50 | 50 | 50 | 50 | - | - | - | - | -
Сталь хромоникелевая коррозионно-стойкого аустенитного класса | Сталь хромоникелевая коррозионно-стойкого аустенитного класса | 09Х18Н9 | 09Х18Н9 | Листы толщиной от 6 до 160 мм | Предел прочности, МПа | 491 | 451 | 412 | 392 | 392 | 373 | 363 | 353 | 353 | 343 | 343 | 323 | 294
[5 empty] | Предел текучести, МПа | 196 | 196 | 177 | 167 | 157 | 147 | 137 | 137 | 128 | 128 | 118 | 108 | 108
[5 empty] | Относительное удлинение пятикратного образца при растяжении, % | 50 | 46 | 42 | 38 | 37 | 35 | 33 | 32 | 31 | 30 | 30 | 30 | 28
[5 empty] | Относительное сужение поперечного сечения образца при растяжении, % | 50 | 50 | 50 | 50 | 50 | 50 | 50 | 50 | 50 | 50 | 50 | 50 | 50
| Сталь хромоникелевая коррозионно-стойкого аустенитного класса |  | 09Х18Н9 | Поковки толщиной до 60 мм | Предел прочности, МПа | 540 | 500 | 451 | 432 | 432 | 412 | 402 | 392 | 373 | 353 | 323 | 304 | 255
[5 empty] | Предел текучести, МПа | 196 | 196 | 177 | 157 | 147 | 137 | 128 | 118 | 118 | 108 | 98 | 98 | 98
[5 empty] | Относительное удлинение пятикратного образца при растяжении, % | 40 | 38 | 36 | 34 | 33 | 31 | 29 | 28 | 28 | 27 | 27 | 27 | 25
[5 empty] | Относительное сужение поперечного сечения образца при растяжении, % | 55 | 55 | 55 | 55 | 55 | 55 | 55 | 55 | 55 | 55 | 55 | 55 | 55
| Сталь хромоникелевая коррозионно-стойкого аустенитного класса |  | 09Х18Н9 | Поковки толщиной от 60 до 300 мм | Предел прочности, МПа | 491 | 470 | 451 | 425 | 400 | 380 | 380 | 340 | 323 | 314 | 304 | 294 | 280
[5 empty] | Предел текучести, МПа | 196 | 196 | 177 | 157 | 147 | 137 | 128 | 118 | 118 | 108 | 98 | 98 | 98
[5 empty] | Относительное удлинение пятикратного образца при растяжении, % | 38 | 36 | 34 | 32 | 31 | 29 | 27 | 26 | 26 | -25 | -25 | -25 | -24
[5 empty] | Относительное сужение поперечного сечения образца при растяжении, % | 45 | 45 | 45 | 45 | 45 | 45 | 45 | 45 | 45 | 45 | 45 | 45 | 45
| Сталь хромоникелевая коррозионно-стойкого аустенитного класса |  | 09Х18Н9 | Трубы бесшовные холоднокатаные наружным диаметром от 16 до 70 мм с толщиной стенки от 2,5 до 12 мм | Предел прочности, МПа | 491 | 451 | 412 | 392 | 392 | 373 | 363 | 353 | 353 | 343 | 343 | 323 | 294
[5 empty] | Предел текучести, МПа | 196 | 196 | 177 | 167 | 157 | 147 | 137 | 128 | 118 | 118 | 108 | 98 | 98
[5 empty] | Относительное удлинение пятикратного образца при растяжении, % | 40 | 38 | 36 | 33 | 32 | 30 | 28 | 27 | 26 | 25 | 24 | 23 | 22
[5 empty] | Относительное сужение поперечного сечения образца при растяжении, % | 55 | 53 | 53 | 53 | 52 | 52 | 52 | 51 | 50 | 50 | 48 | 46 | 39
Сталь хромоникелевая коррозионно-стойкого аустенитного класса | Сталь хромоникелевая коррозионно-стойкого аустенитного класса | 10Х18Н9 | 10Х18Н9 | Листы толщиной от 6 до 160 мм | Предел прочности, МПа | 491 | 451 | 412 | 392 | 392 | 373 | 363 | 353 | 353 | 343 | 343 | 323 | 294
[5 empty] | Предел текучести, МПа | 196 | 196 | 177 | 167 | 157 | 147 | 137 | 137 | 128 | 128 | 118 | 108 | 108
[5 empty] | Относительное удлинение пятикратного образца при растяжении, % | 50 | 46 | 42 | 38 | 37 | 35 | 33 | 32 | 31 | 30 | 30 | 30 | 28
[5 empty] | Относительное сужение поперечного сечения образца при растяжении, % | 50 | 50 | 50 | 50 | 50 | 50 | 50 | 50 | 50 | 50 | 50 | 50 | 50
| Сталь хромоникелевая коррозионно-стойкого аустенитного класса |  | 10Х18Н9 | Поковки толщиной до 60 мм | Предел прочности, МПа | 540 | 500 | 451 | 432 | 432 | 412 | 402 | 392 | 373 | 353 | 323 | 304 | 255
[5 empty] | Предел текучести, МПа | 196 | 196 | 177 | 157 | 147 | 137 | 128 | 118 | 118 | 108 | 98 | 98 | 98
[5 empty] | Относительное удлинение пятикратного образца при растяжении, % | 40 | 38 | 36 | 34 | 33 | 31 | 29 | 28 | 28 | 27 | 27 | 27 | 25
[5 empty] | Относительное сужение поперечного сечения образца при растяжении, % | 55 | 55 | 55 | 55 | 55 | 55 | 55 | 55 | 55 | 55 | 55 | 55 | 55
| Сталь хромоникелевая коррозионно-стойкого аустенитного класса |  | 10Х18Н9 | Поковки толщиной от 60 до 300 мм | Предел прочности, МПа | 491 | 470 | 451 | 425 | 400 | 380 | 380 | 340 | 323 | 314 | 304 | 294 | 280
[5 empty] | Предел текучести, МПа | 196 | 196 | 177 | 157 | 147 | 137 | 128 | 118 | 118 | 108 | 98 | 98 | 98
[5 empty] | Относительное удлинение пятикратного образца при растяжении, % | 38 | 36 | 34 | 32 | 31 | 29 | 27 | 26 | 26 | -25 | -25 | -25 | -24
[5 empty] | Относительное сужение поперечного сечения образца при растяжении, % | 45 | 45 | 45 | 45 | 45 | 45 | 45 | 45 | 45 | 45 | 45 | 45 | 45
| Сталь хромоникелевая коррозионно-стойкого аустенитного класса |  | 10Х18Н9 | Трубы бесшовные холоднокатаные наружным диаметром от 16 до 70 мм с толщиной стенки от 2,5 до 12 мм | Предел прочности, МПа | 491 | 451 | 412 | 392 | 392 | 373 | 363 | 353 | 353 | 343 | 343 | 323 | 294
[5 empty] | Предел текучести, МПа | 196 | 196 | 177 | 167 | 157 | 147 | 137 | 128 | 118 | 118 | 108 | 98 | 98
[5 empty] | Относительное удлинение пятикратного образца при растяжении, % | 40 | 38 | 36 | 33 | 32 | 30 | 28 | 27 | 26 | 25 | 24 | 23 | 22
[5 empty] | Относительное сужение поперечного сечения образца при растяжении, % | 55 | 53 | 53 | 53 | 52 | 52 | 52 | 51 | 50 | 50 | 48 | 46 | 39
Сталь хромоникелевая коррозионно-стойкого аустенитного класса | Сталь хромоникелевая коррозионно-стойкого аустенитного класса | 12Х18Н9 | 12Х18Н9 | Трубы бесшовные холоднокатаные наружным диаметром от 16 до 70 мм с толщиной стенки от 2,5 до 12 мм | Предел прочности, МПа | 491 | 451 | 412 | 392 | 392 | 373 | 363 | 353 | 353 | 343 | 343 | 323 | 294
[5 empty] | Предел текучести, МПа | 196 | 196 | 177 | 167 | 157 | 147 | 137 | 128 | 118 | 118 | 108 | 98 | 98
[5 empty] | Относительное удлинение пятикратного образца при растяжении, % | 40 | 38 | 36 | 33 | 32 | 30 | 28 | 27 | 26 | 25 | 24 | 23 | 22
[5 empty] | Относительное сужение поперечного сечения образца при растяжении, % | 55 | 53 | 53 | 53 | 52 | 52 | 52 | 51 | 50 | 50 | 48 | 46 | 39
Сталь хромоникелевая коррозионно-стойкого аустенитного класса | Сталь хромоникелевая коррозионно-стойкого аустенитного класса | 08Х18Н10Т | 08Х18Н10Т | Сортовой прокат и поковки из него толщиной или диаметром до 200 мм | Предел прочности, МПа | 491 | 480 | 461 | 436 | 417 | 397 | 377 | 353 | 328 | 314 | 289 | 270 | 250
[5 empty] | Предел текучести, МПа | 196 | 191 | 189 | 186 | 181 | 176 | 172 | 167 | 162 | 157 | 152 | 150 | 147
[5 empty] | Относительное удлинение пятикратного образца при растяжении, % | 38 | 37 | 36 | 33 | 31 | 28 | 26 | 25 | 22 | 20 | 20 | 20 | 20
[5 empty] | Относительное сужение поперечного сечения образца при растяжении, % | 40 | 40 | 40 | 40 | 40 | 40 | 40 | 40 | 40 | 40 | 40 | 40 | 40
| Сталь хромоникелевая коррозионно-стойкого аустенитного класса |  | 08Х18Н10Т | Плиты, поковки из слитка, листовые заготовки и штамповки диаметром от 40 до 200 мм | Предел прочности, МПа | 491 | 477 | 456 | 426 | 417 | 382 | 358 | 333 | 309 | 289 | 260 | 235 | 216
[5 empty] | Предел текучести, МПа | 196 | 193 | 186 | 181 | 176 | 167 | 162 | 157 | 152 | 144 | 137 | 132 | 127
[5 empty] | Относительное удлинение пятикратного образца при растяжении, % | 35 | 34 | 33 | 31 | 29 | 27 | 26 | 25 | 24 | 23 | 22 | 22 | 21
[5 empty] | Относительное сужение поперечного сечения образца при растяжении, % | 40 | 40 | 40 | 40 | 40 | 40 | 40 | 40 | 40 | 40 | 40 | 40 | 40
| Сталь хромоникелевая коррозионно-стойкого аустенитного класса |  | 08Х18Н10Т | Плиты, поковки из слитка, листовые заготовки и штамповки диаметром более 200 мм | Предел прочности, МПа | 491 | 475 | 446 | 421 | 392 | 368 | 343 | 314 | 289 | 260 | 235 | 206 | 181
[5 empty] | Предел текучести, МПа | 196 | 191 | 181 | 172 | 164 | 152 | 147 | 137 | 132 | 123 | 113 | 103 | 98
[5 empty] | Относительное удлинение пятикратного образца при растяжении, % | 35 | 34 | 33 | 31 | 29 | 27 | 26 | 25 | 24 | 23 | 22 | 22 | 21
[5 empty] | Относительное сужение поперечного сечения образца при растяжении, % | 40 | 40 | 40 | 40 | 40 | 40 | 40 | 40 | 40 | 40 | 40 | 40 | 40
| Сталь хромоникелевая коррозионно-стойкого аустенитного класса |  | 08Х18Н10Т | Трубы | Предел прочности, МПа | 510 | 471 | 461 | 441 | 421 | 421 | 412 | 412 | 402 | 382 | 353 | 333 | 304
[5 empty] | Предел текучести, МПа | 216 | 206 | 206 | 196 | 187 | 187 | 177 | 177 | 167 | 157 | 147 | 147 | 137
[5 empty] | Относительное удлинение пятикратного образца при растяжении, % | 35 | 32 | 30 | 28 | 27 | 26 | 26 | 26 | 25 | 25 | 24 | 23 | 22
[5 empty] | Относительное сужение поперечного сечения образца при растяжении, % | 55 | 55 | 55 | 54 | 54 | 53 | 52 | 51 | 50 | 48 | 47 | 45 | 40
Сталь хромоникелевая коррозионно-стойкого аустенитного класса | Сталь хромоникелевая коррозионно-стойкого аустенитного класса | 12Х18Н10Т | 12Х18Н10Т | Сортовой прокат и поковки из него толщиной или диаметром до 200 мм | Предел прочности, МПа | 491 | 480 | 461 | 436 | 417 | 397 | 377 | 353 | 328 | 314 | 289 | 270 | 250
[5 empty] | Предел текучести, МПа | 196 | 191 | 189 | 186 | 181 | 176 | 172 | 167 | 162 | 157 | 152 | 150 | 147
[5 empty] | Относительное удлинение пятикратного образца при растяжении, % | 38 | 37 | 36 | 33 | 31 | 28 | 26 | 25 | 22 | 20 | 20 | 20 | 20
[5 empty] | Относительное сужение поперечного сечения образца при растяжении, % | 40 | 40 | 40 | 40 | 40 | 40 | 40 | 40 | 40 | 40 | 40 | 40 | 40
| Сталь хромоникелевая коррозионно-стойкого аустенитного класса |  | 12Х18Н10Т | Плиты, поковки из слитка, листовые заготовки и штамповки диаметром от 40 до 200 мм | Предел прочности, МПа | 491 | 477 | 456 | 426 | 417 | 382 | 358 | 333 | 309 | 289 | 260 | 235 | 216
[5 empty] | Предел текучести, МПа | 196 | 193 | 186 | 181 | 176 | 167 | 162 | 157 | 152 | 144 | 137 | 132 | 127
[5 empty] | Относительное удлинение пятикратного образца при растяжении, % | 35 | 34 | 33 | 31 | 29 | 27 | 26 | 25 | 24 | 23 | 22 | 22 | 21
[5 empty] | Относительное сужение поперечного сечения образца при растяжении, % | 40 | 40 | 40 | 40 | 40 | 40 | 40 | 40 | 40 | 40 | 40 | 40 | 40
| Сталь хромоникелевая коррозионно-стойкого аустенитного класса |  | 12Х18Н10Т | Плиты, поковки из слитка, листовые заготовки и штамповки диаметром более 200 мм | Предел прочности, МПа | 491 | 475 | 446 | 421 | 392 | 368 | 343 | 314 | 289 | 260 | 235 | 206 | 181
[5 empty] | Предел текучести, МПа | 196 | 191 | 181 | 172 | 164 | 152 | 147 | 137 | 132 | 123 | 113 | 103 | 98
[5 empty] | Относительное удлинение пятикратного образца при растяжении, % | 35 | 34 | 33 | 31 | 29 | 27 | 26 | 25 | 24 | 23 | 22 | 22 | 21
[5 empty] | Относительное сужение поперечного сечения образца при растяжении, % | 40 | 40 | 40 | 40 | 40 | 40 | 40 | 40 | 40 | 40 | 40 | 40 | 40
| Сталь хромоникелевая коррозионно-стойкого аустенитного класса |  | 12Х18Н10Т | Трубы | Предел прочности, МПа | 510 | 471 | 461 | 441 | 421 | 421 | 412 | 412 | 402 | 382 | 353 | 333 | 304
[5 empty] | Предел текучести, МПа | 216 | 206 | 206 | 196 | 187 | 187 | 177 | 177 | 167 | 157 | 147 | 147 | 137
[5 empty] | Относительное удлинение пятикратного образца при растяжении, % | 35 | 32 | 30 | 28 | 27 | 26 | 26 | 26 | 25 | 25 | 24 | 23 | 22
[5 empty] | Относительное сужение поперечного сечения образца при растяжении, % | 55 | 55 | 55 | 54 | 54 | 53 | 52 | 51 | 50 | 48 | 47 | 45 | 40
Сталь хромоникелевая коррозионно-стойкого аустенитного класса | Сталь хромоникелевая коррозионно-стойкого аустенитного класса | 08Х18Н12Т | 08Х18Н12Т | Толстолистовая сталь толщиной от 4 до 160 мм | Предел прочности, МПа | 510 | 491 | 432 | 412 | 392 | 392 | 392 | 392 | 373 | 373 | 363 | 333 | 323
[5 empty] | Предел текучести, МПа | 206 | 196 | 177 | 167 | 167 | 157 | 157 | 157 | 147 | 137 | 128 | 128 | 118
[5 empty] | Относительное удлинение пятикратного образца при растяжении, % | 43 | 42 | 38 | 34 | 32 | 30 | 27 | 25 | 25 | 25 | 25 | 25 | 25
[5 empty] | Относительное сужение поперечного сечения образца при растяжении, % | 55 | 55 | 55 | 54 | 54 | 53 | 53 | 52 | 52 | 50 | 50 | 47 | 44
| Сталь хромоникелевая коррозионно-стойкого аустенитного класса |  | 08Х18Н12Т | Поковки, листы листовые и объемные штамповки, ковано-катаные заготовки толщиной до 60 мм | Предел прочности, МПа | 491 | 471 | 412 | 392 | 373 | 373 | 373 | 353 | 353 | 353 | 353 | 323 | 294
[5 empty] | Предел текучести, МПа | 196 | 196 | 167 | 157 | 157 | 147 | 147 | 147 | 137 | 128 | 118 | 118 | 108
[5 empty] | Относительное удлинение пятикратного образца при растяжении, % | 38 | 37 | 34 | 30 | 28 | 26 | 24 | 23 | 22 | 22 | 22 | 22 | 22
[5 empty] | Относительное сужение поперечного сечения образца при растяжении, % | 50 | 50 | 50 | 50 | 50 | 48 | 48 | 47 | 47 | 45 | 45 | 43 | 40
| Сталь хромоникелевая коррозионно-стойкого аустенитного класса |  | 08Х18Н12Т | Поковки, листы листовые и объемные штамповки, ковано-катаные заготовки толщиной от 60 до 300 мм | Предел прочности, МПа | 491 | 471 | 412 | 392 | 373 | 373 | 373 | 353 | 353 | 353 | 353 | 323 | 294
[5 empty] | Предел текучести, МПа | 196 | 196 | 167 | 157 | 157 | 147 | 147 | 147 | 137 | 128 | 118 | 118 | 108
[5 empty] | Относительное удлинение пятикратного образца при растяжении, % | 33 | 32 | 29 | 26 | 24 | 23 | 21 | 20 | 19 | 19 | 19 | 19 | 19
[5 empty] | Относительное сужение поперечного сечения образца при растяжении, % | 40 | 40 | 40 | 40 | 40 | 38 | 38 | 37 | 37 | 36 | 36 | 34 | 32
Сталь хромоникелевая коррозионно-стойкого аустенитного класса | Сталь хромоникелевая коррозионно-стойкого аустенитного класса | 12Х18Н9Т | 12Х18Н9Т | Заготовки в виде поковок и штамповок для листов и труб, поковки | Предел прочности, МПа | 520 | 500 | 432 | 412 | 392 | 392 | 392 | 383 | 373 | 373 | 363 | 333 | 294
[5 empty] | Предел текучести, МПа | 196 | 196 | 167 | 157 | 157 | 147 | 147 | 147 | 137 | 128 | 118 | 118 | 108
[5 empty] | Относительное удлинение пятикратного образца при растяжении, % | 39 | 38 | 34 | 31 | 28 | 26 | 24 | 23 | 22 | 22 | 22 | 22 | 22
[5 empty] | Относительное сужение поперечного сечения образца при растяжении, % | 50 | 50 | 50 | 50 | 50 | 48 | 48 | 46 | 46 | 44 | 44 | 43 | 40
| Сталь хромоникелевая коррозионно-стойкого аустенитного класса |  | 12Х18Н9Т | Листы толщиной от 0,5 до 160 мм | Предел прочности, МПа | 530 | 510 | 441 | 422 | 402 | 402 | 402 | 392 | 383 | 383 | 373 | 343 | 294
[5 empty] | Предел текучести, МПа | 235 | 235 | 196 | 186 | 186 | 177 | 177 | 177 | 167 | 157 | 137 | 137 | 128
[5 empty] | Относительное удлинение пятикратного образца при растяжении, % | 38 | 37 | 33 | 30 | 27 | 26 | 24 | 23 | 22 | 22 | 22 | 22 | 22
[5 empty] | Относительное сужение поперечного сечения образца при растяжении, % | 45 | 43 | 43 | 42 | 42 | 42 | 41 | 40 | 40 | 38 | 37 | 32 | 32
| Сталь хромоникелевая коррозионно-стойкого аустенитного класса |  | 12Х18Н9Т | Горячекатаная и кованая сталь диаметром, стороной квадрата или толщиной до 60 мм | Предел прочности, МПа | 540 | 520 | 451 | 432 | 412 | 412 | 412 | 402 | 392 | 392 | 383 | 353 | 304
[5 empty] | Предел текучести, МПа | 196 | 196 | 167 | 157 | 157 | 147 | 147 | 147 | 137 | 128 | 118 | 118 | 108
[5 empty] | Относительное удлинение пятикратного образца при растяжении, % | 40 | 39 | 35 | 32 | 29 | 27 | 25 | 24 | 23 | 23 | 23 | 23 | 23
[5 empty] | Относительное сужение поперечного сечения образца при растяжении, % | 55 | 55 | 55 | 55 | 55 | 53 | 53 | 51 | 51 | 49 | 49 | 47 | 44
| Сталь хромоникелевая коррозионно-стойкого аустенитного класса |  | 12Х18Н9Т | Горячекатаная и кованая сталь диаметром, стороной квадрата или толщиной от 60 до 100 мм | Предел прочности, МПа | 540 | 520 | 451 | 432 | 412 | 412 | 412 | 402 | 392 | 392 | 383 | 353 | 304
[5 empty] | Предел текучести, МПа | 196 | 196 | 167 | 157 | 157 | 147 | 147 | 147 | 137 | 128 | 118 | 118 | 108
[5 empty] | Относительное удлинение пятикратного образца при растяжении, % | 39 | 38 | 34 | 31 | 29 | 27 | 24 | 23 | 22 | 22 | 22 | 22 | 22
[5 empty] | Относительное сужение поперечного сечения образца при растяжении, % | 50 | 50 | 50 | 50 | 50 | 44 | 44 | 43 | 43 | 41 | 41 | 39 | 36
| Сталь хромоникелевая коррозионно-стойкого аустенитного класса |  | 12Х18Н9Т | Горячекатаная и кованая сталь диаметром, стороной квадрата или толщиной от 100 до 150 мм | Предел прочности, МПа | 540 | 520 | 451 | 432 | 412 | 412 | 412 | 402 | 392 | 392 | 383 | 353 | 304
[5 empty] | Предел текучести, МПа | 196 | 196 | 167 | 157 | 157 | 147 | 147 | 147 | 137 | 128 | 118 | 118 | 108
[5 empty] | Относительное удлинение пятикратного образца при растяжении, % | 37 | 36 | 33 | 30 | 28 | 25 | 23 | 22 | 21 | 21 | 21 | 21 | 21
[5 empty] | Относительное сужение поперечного сечения образца при растяжении, % | 45 | 45 | 45 | 45 | 45 | 45 | 43 | 42 | 42 | 40 | 40 | 39 | 36
Сталь хромоникелевая коррозионно-стойкого аустенитного класса | Сталь хромоникелевая коррозионно-стойкого аустенитного класса | 12Х18Н12Т | 12Х18Н12Т | Заготовки в виде поковок и штамповок для листов и труб, поковки | Предел прочности, МПа | 520 | 500 | 432 | 412 | 392 | 392 | 392 | 383 | 373 | 373 | 363 | 333 | 294
[5 empty] | Предел текучести, МПа | 196 | 196 | 167 | 157 | 157 | 147 | 147 | 147 | 137 | 128 | 118 | 118 | 108
[5 empty] | Относительное удлинение пятикратного образца при растяжении, % | 39 | 38 | 34 | 31 | 28 | 26 | 24 | 23 | 22 | 22 | 22 | 22 | 22
[5 empty] | Относительное сужение поперечного сечения образца при растяжении, % | 50 | 50 | 50 | 50 | 50 | 48 | 48 | 46 | 46 | 44 | 44 | 43 | 40
| Сталь хромоникелевая коррозионно-стойкого аустенитного класса |  | 12Х18Н12Т | Листы толщиной от 0,5 до 160 мм | Предел прочности, МПа | 530 | 510 | 441 | 422 | 402 | 402 | 402 | 392 | 383 | 383 | 373 | 343 | 294
[5 empty] | Предел текучести, МПа | 235 | 235 | 196 | 186 | 186 | 177 | 177 | 177 | 167 | 157 | 137 | 137 | 128
[5 empty] | Относительное удлинение пятикратного образца при растяжении, % | 38 | 37 | 33 | 30 | 27 | 26 | 24 | 23 | 22 | 22 | 22 | 22 | 22
[5 empty] | Относительное сужение поперечного сечения образца при растяжении, % | 45 | 43 | 43 | 42 | 42 | 42 | 41 | 40 | 40 | 38 | 37 | 32 | 32
| Сталь хромоникелевая коррозионно-стойкого аустенитного класса |  | 12Х18Н12Т | Горячекатаная и кованая сталь диаметром, стороной квадрата или толщиной до 60 мм | Предел прочности, МПа | 540 | 520 | 451 | 432 | 412 | 412 | 412 | 402 | 392 | 392 | 383 | 353 | 304
[5 empty] | Предел текучести, МПа | 196 | 196 | 167 | 157 | 157 | 147 | 147 | 147 | 137 | 128 | 118 | 118 | 108
[5 empty] | Относительное удлинение пятикратного образца при растяжении, % | 40 | 39 | 35 | 32 | 29 | 27 | 25 | 24 | 23 | 23 | 23 | 23 | 23
[5 empty] | Относительное сужение поперечного сечения образца при растяжении, % | 55 | 55 | 55 | 55 | 55 | 53 | 53 | 51 | 51 | 49 | 49 | 47 | 44
| Сталь хромоникелевая коррозионно-стойкого аустенитного класса |  | 12Х18Н12Т | Горячекатаная и кованая сталь диаметром, стороной квадрата или толщиной от 60 до 100 мм | Предел прочности, МПа | 540 | 520 | 451 | 432 | 412 | 412 | 412 | 402 | 392 | 392 | 383 | 353 | 304
[5 empty] | Предел текучести, МПа | 196 | 196 | 167 | 157 | 157 | 147 | 147 | 147 | 137 | 128 | 118 | 118 | 108
[5 empty] | Относительное удлинение пятикратного образца при растяжении, % | 39 | 38 | 34 | 31 | 29 | 27 | 24 | 23 | 22 | 22 | 22 | 22 | 22
[5 empty] | Относительное сужение поперечного сечения образца при растяжении, % | 50 | 50 | 50 | 50 | 50 | 44 | 44 | 43 | 43 | 41 | 41 | 39 | 36
| Сталь хромоникелевая коррозионно-стойкого аустенитного класса |  | 12Х18Н12Т | Горячекатаная и кованая сталь диаметром, стороной квадрата или толщиной от 100 до 150 мм | Предел прочности, МПа | 540 | 520 | 451 | 432 | 412 | 412 | 412 | 402 | 392 | 392 | 383 | 353 | 304
[5 empty] | Предел текучести, МПа | 196 | 196 | 167 | 157 | 157 | 147 | 147 | 147 | 137 | 128 | 118 | 118 | 108
[5 empty] | Относительное удлинение пятикратного образца при растяжении, % | 37 | 36 | 33 | 30 | 28 | 25 | 23 | 22 | 21 | 21 | 21 | 21 | 21
[5 empty] | Относительное сужение поперечного сечения образца при растяжении, % | 45 | 45 | 45 | 45 | 45 | 45 | 43 | 42 | 42 | 40 | 40 | 39 | 36
Сталь хромоникелевая коррозионно-стойкого аустенитного класса | Сталь хромоникелевая коррозионно-стойкого аустенитного класса | 12Х18Н9ТЛ | 12Х18Н9ТЛ | Отливки | Предел прочности, МПа | 441 | 422 | 412 | 402 | 383 | 363 | 353 | 333 | 333 | 323 | 323 | 304 | 294
[5 empty] | Предел текучести, МПа | 196 | 196 | 196 | 177 | 167 | 167 | 157 | 147 | 137 | 128 | 118 | 118 | 118
[5 empty] | Относительное удлинение пятикратного образца при растяжении, % | 25 | 24 | 24 | 22 | 20 | 18 | 17 | 16 | 15 | 15 | 15 | 15 | 15
[5 empty] | Относительное сужение поперечного сечения образца при растяжении, % | 32 | 32 | 32 | 30 | 30 | 27 | 27 | 26 | 26 | 26 | 26 | 26 | 26
Сталь хромоникелевая коррозионно-стойкого аустенитного класса | Сталь хромоникелевая коррозионно-стойкого аустенитного класса | 03Х16Н9М2 | 03Х16Н9М2 | Листы толщиной от 40 до 150 мм | Предел прочности, МПа | 550 | 500 | 460 | 430 | 420 | 412 | 400 | 400 | 390 | 370 | 355 | 350 | 300
[5 empty] | Предел текучести, МПа | 210 | 196 | 185 | 170 | 150 | 145 | 130 | 125 | 125 | 120 | 120 | 115 | 100
[5 empty] | Относительное удлинение пятикратного образца при растяжении, % | 55 | 50 | 50 | 45 | 45 | 43 | 43 | 40 | 40 | 40 | 40 | 38 | 38
[5 empty] | Относительное сужение поперечного сечения образца при растяжении, % | 55 | 55 | 55 | 55 | 53 | 53 | 53 | 53 | 53 | 52 | 50 | 50 | 50
| Сталь хромоникелевая коррозионно-стойкого аустенитного класса |  | 03Х16Н9М2 | Поковки (из слитка) толщиной от 180 до 500 мм | Предел прочности, МПа | 520 | 500 | 450 | 425 | 420 | 410 | 380 | 350 | 350 | 340 | 340 | 330 | 280
[5 empty] | Предел текучести, МПа | 200 | 186 | 180 | 175 | 140 | 130 | 125 | 110 | 110 | 105 | 100 | 100 | 95
[5 empty] | Относительное удлинение пятикратного образца при растяжении, % | 55 | 53 | 50 | 45 | 45 | 40 | 40 | 38 | 38 | 38 | 35 | 35 | 35
[5 empty] | Относительное сужение поперечного сечения образца при растяжении, % | 55 | 55 | 55 | 55 | 50 | 50 | 50 | 50 | 50 | 48 | 47 | 47 | 47
Сталь хромоникелевая коррозионно-стойкого аустенитного класса | Сталь хромоникелевая коррозионно-стойкого аустенитного класса | 08Х16Н11М3 | 08Х16Н11М3 | Листы толщиной от 6 до 50 мм | Предел прочности, МПа | 510 | 491 | 441 | 422 | 412 | 402 | 402 | 392 | 392 | 392 | 373 | 363 | 343
[5 empty] | Предел текучести, МПа | 206 | 196 | 196 | 167 | 157 | 157 | 147 | 147 | 137 | 137 | 128 | 118 | 118
[5 empty] | Относительное удлинение пятикратного образца при растяжении, % | 50 | 43 | 37 | 35 | 33 | 32 | 32 | 32 | 32 | 32 | 30 | 30 | 30
[5 empty] | Относительное сужение поперечного сечения образца при растяжении, % | 48 | 48 | 48 | 48 | 48 | 48 | 48 | 48 | 48 | 48 | 48 | 48 | 48
Сталь хромоникелевая коррозионно-стойкого аустенитного класса | Сталь хромоникелевая коррозионно-стойкого аустенитного класса | 10Х17Н13М2Т | 10Х17Н13М2Т | Заготовки в виде поковок и штамповок из слитков массой не более 15 т толщиной до 60 мм | Предел прочности, МПа | 510 | 491 | 432 | 412 | 392 | 392 | 353 | 353 | 333 | 333 | 323 | 304 | 255
[5 empty] | Предел текучести, МПа | 196 | 186 | 186 | 186 | 177 | 177 | 177 | 177 | 147 | 147 | 118 | 118 | 108
[5 empty] | Относительное удлинение пятикратного образца при растяжении, % | 37 | 36 | 33 | 29 | 27 | 25 | 23 | 22 | 21 | 21 | 21 | 21 | 21
[5 empty] | Относительное сужение поперечного сечения образца при растяжении, % | 50 | 50 | 50 | 50 | 50 | 48 | 48 | 47 | 47 | 45 | 45 | 43 | 40
| Сталь хромоникелевая коррозионно-стойкого аустенитного класса |  | 10Х17Н13М2Т | Листы и листовые штамповки, ковано-катаные заготовки толщиной до 60 мм | Предел прочности, МПа | 510 | 491 | 432 | 412 | 392 | 392 | 353 | 353 | 333 | 333 | 323 | 304 | 255
[5 empty] | Предел текучести, МПа | 196 | 186 | 186 | 186 | 177 | 177 | 177 | 177 | 147 | 147 | 118 | 118 | 108
[5 empty] | Относительное удлинение пятикратного образца при растяжении, % | 37 | 36 | 33 | 29 | 27 | 25 | 23 | 22 | 21 | 21 | 21 | 21 | 21
[5 empty] | Относительное сужение поперечного сечения образца при растяжении, % | 50 | 50 | 50 | 50 | 50 | 48 | 48 | 47 | 47 | 45 | 45 | 43 | 40
| Сталь хромоникелевая коррозионно-стойкого аустенитного класса |  | 10Х17Н13М2Т | Заготовки в виде поковок и штамповок из слитков массой не более 15 т толщиной от 60 до 300 мм | Предел прочности, МПа | 510 | 491 | 432 | 412 | 392 | 392 | 353 | 353 | 333 | 333 | 323 | 304 | 255
[5 empty] | Предел текучести, МПа | 196 | 186 | 186 | 186 | 177 | 177 | 177 | 177 | 147 | 147 | 118 | 118 | 108
[5 empty] | Относительное удлинение пятикратного образца при растяжении, % | 33 | 32 | 29 | 26 | 24 | 22 | 20 | 20 | 19 | 19 | 19 | 19 | 19
[5 empty] | Относительное сужение поперечного сечения образца при растяжении, % | 40 | 40 | 40 | 40 | 40 | 38 | 38 | 38 | 38 | 36 | 36 | 34 | 32
| Сталь хромоникелевая коррозионно-стойкого аустенитного класса |  | 10Х17Н13М2Т | Листы и листовые штамповки, ковано-катаные заготовки толщиной от 60 до 300 мм | Предел прочности, МПа | 510 | 491 | 432 | 412 | 392 | 392 | 353 | 353 | 333 | 333 | 323 | 304 | 255
[5 empty] | Предел текучести, МПа | 196 | 186 | 186 | 186 | 177 | 177 | 177 | 177 | 147 | 147 | 118 | 118 | 108
[5 empty] | Относительное удлинение пятикратного образца при растяжении, % | 33 | 32 | 29 | 26 | 24 | 22 | 20 | 20 | 19 | 19 | 19 | 19 | 19
[5 empty] | Относительное сужение поперечного сечения образца при растяжении, % | 40 | 40 | 40 | 40 | 40 | 38 | 38 | 38 | 38 | 36 | 36 | 34 | 32
| Сталь хромоникелевая коррозионно-стойкого аустенитного класса |  | 10Х17Н13М2Т | Листы толщиной от 0,5 до 160 мм | Предел прочности, МПа | 530 | 510 | 451 | 432 | 412 | 412 | 363 | 363 | 343 | 343 | 333 | 314 | 265
[5 empty] | Предел текучести, МПа | 235 | 226 | 226 | 226 | 216 | 216 | 216 | 216 | 177 | 177 | 137 | 137 | 137
[5 empty] | Относительное удлинение пятикратного образца при растяжении, % | 37 | 36 | 32 | 29 | 27 | 25 | 22 | 22 | 21 | 21 | 21 | 21 | 21
[5 empty] | Относительное сужение поперечного сечения образца при растяжении, % | 40 | 40 | 40 | 40 | 40 | 38 | 38 | 38 | 38 | 36 | 36 | 34 | 32
| Сталь хромоникелевая коррозионно-стойкого аустенитного класса |  | 10Х17Н13М2Т | Трубы бесшовные горячедеформированные диаметром от 57 до 325 мм с толщиной стенки от 3,5 до 32 мм | Предел прочности, МПа | 530 | 510 | 451 | 432 | 412 | 412 | 363 | 363 | 343 | 343 | 333 | 314 | 314
[5 empty] | Предел текучести, МПа | 343 | 333 | 333 | 333 | 314 | 314 | 314 | 314 | 255 | 255 | 196 | 196 | 196
[5 empty] | Относительное удлинение пятикратного образца при растяжении, % | 35 | 34 | 30 | 27 | 26 | 24 | 21 | 21 | 20 | 20 | 20 | 20 | 20
[5 empty] | Относительное сужение поперечного сечения образца при растяжении, % | 50 | 50 | 50 | 50 | 49 | 48 | 47 | 46 | 45 | 44 | 43 | 41 | 36
| Сталь хромоникелевая коррозионно-стойкого аустенитного класса |  | 10Х17Н13М2Т | Трубы холодно- и теплодеформированные диаметром от 5 до 250 мм с толщиной стенки от 0,2 до 22 мм | Предел прочности, МПа | 530 | 510 | 451 | 432 | 412 | 412 | 363 | 363 | 343 | 343 | 333 | 314 | 314
[5 empty] | Предел текучести, МПа | 343 | 333 | 333 | 333 | 314 | 314 | 314 | 314 | 255 | 255 | 196 | 196 | 196
[5 empty] | Относительное удлинение пятикратного образца при растяжении, % | 35 | 34 | 30 | 27 | 26 | 24 | 21 | 21 | 20 | 20 | 20 | 20 | 20
[5 empty] | Относительное сужение поперечного сечения образца при растяжении, % | 50 | 50 | 50 | 50 | 49 | 48 | 47 | 46 | 45 | 44 | 43 | 41 | 36
Сталь хромоникелевая коррозионно-стойкого аустенитного класса | Сталь хромоникелевая коррозионно-стойкого аустенитного класса | 12Х18Н12М3ТЛ | 12Х18Н12М3ТЛ | Отливки | Предел прочности, МПа | 500 | 480 | 450 | 425 | 400 | 380 | 360 | 340 | 328 | 316 | 304 | 292 | 280
[5 empty] | Предел текучести, МПа | 216 | 196 | 170 | 165 | 160 | 155 | 150 | 140 | 138 | 136 | 134 | 132 | 130
[5 empty] | Относительное удлинение пятикратного образца при растяжении, % | 30 | 28 | 27 | 25 | 23 | 21 | 19 | 16 | 15 | 14 | 14 | 13 | 12
[5 empty] | Относительное сужение поперечного сечения образца при растяжении, % | - | - | - | - | - | - | - | - | - | - | - | - | -
Сталь хромоникелевая коррозионно-стойкого аустенитного класса | Сталь хромоникелевая коррозионно-стойкого аустенитного класса | 10Х18Н12М3Л | 10Х18Н12М3Л | Отливки | Предел прочности, МПа | 392 | 385 | 374 | 363 | 351 | 340 | 328 | 317 | 306 | 294 | 282 | 270 | 258
[5 empty] | Предел текучести, МПа | 196 | 191 | 182 | 173 | 164 | 155 | 146 | 137 | 127 | 118 | 114 | 112 | 108
[5 empty] | Относительное удлинение пятикратного образца при растяжении, % | 20 | 20 | 19 | 18 | 18 | 17 | 17 | 16 | 15 | 15 | 14 | 14 | 13
[5 empty] | Относительное сужение поперечного сечения образца при растяжении, % | 25 | 25 | 24 | 23 | 23 | 22 | 22 | 21 | 20 | 20 | 20 | 20 | 20
Сталь хромоникелевая коррозионно-стойкого аустенитного класса | Сталь хромоникелевая коррозионно-стойкого аустенитного класса | 09Х16Н15М3Б | 09Х16Н15М3Б | Заготовка трубная диаметром от 80 до 180 мм | Предел прочности, МПа | 540 | 520 | 500 | 471 | 451 | 432 | 432 | 412 | 392 | 392 | 392 | 392 | 392
[5 empty] | Предел текучести, МПа | 245 | 235 | 235 | 226 | 226 | 226 | 196 | 186 | 167 | 167 | 167 | 167 | 167
[5 empty] | Относительное удлинение пятикратного образца при растяжении, % | 35 | 34 | 33 | 32 | 30 | 29 | 27 | 27 | 25 | 23 | 22 | 22 | 22
[5 empty] | Относительное сужение поперечного сечения образца при растяжении, % | - | - | - | - | - | - | - | - | - | - | - | - | -
Сталь хромоникелевая коррозионно-стойкого аустенитного класса | Сталь хромоникелевая коррозионно-стойкого аустенитного класса | 45Х14Н14В2М | 45Х14Н14В2М | Горячекатаная и кованая сталь диаметром, стороной квадрата или толщиной до 60 мм | Предел прочности, МПа | 706 | 667 | 638 | 608 | 598 | 589 | 569 | 549 | 549 | 540 | 530 | 520 | -
[5 empty] | Предел текучести, МПа | 314 | 294 | 294 | 294 | 294 | 275 | 265 | 245 | 245 | 235 | 226 | 216 | -
[5 empty] | Относительное удлинение пятикратного образца при растяжении, % | 20 | 20 | 20 | 20 | 20 | 20 | 20 | 17 | 15 | 14 | 13 | 12 | -
[5 empty] | Относительное сужение поперечного сечения образца при растяжении, % | 35 | 35 | 35 | 35 | 35 | 35 | 35 | 35 | 32 | 30 | 27 | 23 | -
| Сталь хромоникелевая коррозионно-стойкого аустенитного класса |  | 45Х14Н14В2М | Калиброванная сталь диаметром или стороной квадрата до 70 мм | Предел прочности, МПа | 706 | 667 | 638 | 608 | 598 | 589 | 569 | 549 | 549 | 540 | 530 | 520 | -
[5 empty] | Предел текучести, МПа | 314 | 294 | 294 | 294 | 294 | 275 | 265 | 245 | 245 | 235 | 226 | 216 | -
[5 empty] | Относительное удлинение пятикратного образца при растяжении, % | 20 | 20 | 20 | 20 | 20 | 20 | 20 | 17 | 15 | 14 | 13 | 12 | -
[5 empty] | Относительное сужение поперечного сечения образца при растяжении, % | 35 | 35 | 35 | 35 | 35 | 35 | 35 | 35 | 32 | 30 | 27 | 23 | -
| Сталь хромоникелевая коррозионно-стойкого аустенитного класса |  | 45Х14Н14В2М | Горячекатаная и кованая сталь диаметром, стороной квадрата или толщиной от 60 до 100 мм | Предел прочности, МПа | 706 | 667 | 638 | 608 | 598 | 589 | 569 | 549 | 549 | 540 | 530 | 520 | -
[5 empty] | Предел текучести, МПа | 314 | 294 | 294 | 294 | 294 | 275 | 265 | 245 | 245 | 235 | 226 | 216 | -
[5 empty] | Относительное удлинение пятикратного образца при растяжении, % | 19 | 19 | 19 | 19 | 19 | 19 | 19 | 16 | 14 | 13 | 12 | 11 | -
[5 empty] | Относительное сужение поперечного сечения образца при растяжении, % | 30 | 30 | 30 | 30 | 30 | 30 | 30 | 30 | 27 | 26 | 23 | 20 | -
| Сталь хромоникелевая коррозионно-стойкого аустенитного класса |  | 45Х14Н14В2М | Горячекатаная и кованая сталь диаметром, стороной квадрата или толщиной от 100 до 150 мм | Предел прочности, МПа | 706 | 667 | 638 | 608 | 598 | 589 | 569 | 549 | 549 | 540 | 530 | 520 | -
[5 empty] | Предел текучести, МПа | 314 | 294 | 294 | 294 | 294 | 275 | 265 | 245 | 245 | 235 | 226 | 216 | -
[5 empty] | Относительное удлинение пятикратного образца при растяжении, % | 17 | 17 | 17 | 17 | 17 | 17 | 17 | 14 | 13 | 12 | 11 | 10 | -
[5 empty] | Относительное сужение поперечного сечения образца при растяжении, % | 25 | 25 | 25 | 25 | 25 | 25 | 25 | 25 | 23 | 21 | 19 | 16 | -
Сталь хромоникелевая коррозионно-стойкого аустенитного класса | Сталь хромоникелевая коррозионно-стойкого аустенитного класса | Х18Н22В2Т2 | Х18Н22В2Т2 | Поковки из слитков массой до 10 т | Предел прочности, МПа | 657 | 638 | 628 | 608 | 598 | 589 | 589 | 569 | 559 | 549 | 540 | 530 | 530
[5 empty] | Предел текучести, МПа | 343 | 343 | 343 | 323 | 323 | 323 | 323 | 323 | 323 | 314 | 294 | 294 | 294
[5 empty] | Относительное удлинение пятикратного образца при растяжении, % | 17 | 16 | 15 | 15 | 15 | 15 | 15 | 15 | 15 | 15 | 15 | 12 | 10
[5 empty] | Относительное сужение поперечного сечения образца при растяжении, % | 20 | 20 | 20 | 20 | 20 | 20 | 20 | 20 | 20 | 20 | 18 | 16 | 15
Сталь хромоникелевая коррозионно-стойкого аустенитного класса | Сталь хромоникелевая коррозионно-стойкого аустенитного класса | 31Х19Н9МВБТ | 31Х19Н9МВБТ | Заготовки крепежных деталей неограниченной толщины, КП315* | Предел прочности, МПа | 589 | 589 | 569 | 549 | 530 | 510 | 491 | 471 | 441 | 441 | 412 | 392 | 392
[5 empty] | Предел текучести, МПа | 315 | 314 | 314 | 314 | 314 | 314 | 314 | 294 | 284 | 275 | 275 | 265 | 196
[5 empty] | Относительное удлинение пятикратного образца при растяжении, % | 30 | 30 | 30 | 30 | 30 | 30 | 30 | 28 | 27 | 26 | 26 | 25 | 19
[5 empty] | Относительное сужение поперечного сечения образца при растяжении, % | 40 | 40 | 40 | 40 | 40 | 40 | 40 | 40 | 40 | 40 | 40 | 40 | 40
| Сталь хромоникелевая коррозионно-стойкого аустенитного класса |  | 31Х19Н9МВБТ | Горячекатаная и кованая сталь диаметром, стороной квадрата или толщиной до 60 мм | Предел прочности, МПа | 589 | 589 | 569 | 549 | 530 | 510 | 491 | 471 | 441 | 441 | 412 | 392 | 392
[5 empty] | Предел текучести, МПа | 294 | 294 | 294 | 294 | 294 | 294 | 294 | 294 | 294 | 275 | 275 | 265 | 265
[5 empty] | Относительное удлинение пятикратного образца при растяжении, % | 30 | 30 | 30 | 30 | 30 | 30 | 30 | 28 | 27 | 26 | 26 | 25 | 19
[5 empty] | Относительное сужение поперечного сечения образца при растяжении, % | 40 | 40 | 40 | 40 | 40 | 40 | 40 | 40 | 40 | 40 | 40 | 40 | 40
| Сталь хромоникелевая коррозионно-стойкого аустенитного класса |  | 31Х19Н9МВБТ | Горячекатаная и кованая сталь диаметром, стороной квадрата или толщиной от 60 до 100 мм | Предел прочности, МПа | 589 | 589 | 569 | 549 | 530 | 510 | 491 | 471 | 441 | 441 | 412 | 392 | 392
[5 empty] | Предел текучести, МПа | 294 | 294 | 294 | 294 | 294 | 294 | 294 | 294 | 294 | 275 | 275 | 265 | 265
[5 empty] | Относительное удлинение пятикратного образца при растяжении, % | 29 | 29 | 29 | 29 | 29 | 29 | 29 | 27 | 26 | 25 | 25 | 24 | 18
[5 empty] | Относительное сужение поперечного сечения образца при растяжении, % | 35 | 35 | 35 | 35 | 35 | 35 | 35 | 35 | 35 | 35 | 35 | 35 | 35
| Сталь хромоникелевая коррозионно-стойкого аустенитного класса |  | 31Х19Н9МВБТ | Горячекатаная и кованая сталь диаметром, стороной квадрата или толщиной от 100 до 200 мм | Предел прочности, МПа | 589 | 589 | 569 | 549 | 530 | 510 | 491 | 471 | 441 | 441 | 412 | 392 | 392
[5 empty] | Предел текучести, МПа | 294 | 294 | 294 | 294 | 294 | 294 | 294 | 294 | 294 | 275 | 275 | 265 | 265
[5 empty] | Относительное удлинение пятикратного образца при растяжении, % | 27 | 27 | 27 | 27 | 27 | 27 | 27 | 25 | 24 | 23 | 23 | 22 | 17
[5 empty] | Относительное сужение поперечного сечения образца при растяжении, % | 30 | 30 | 30 | 30 | 30 | 30 | 30 | 30 | 30 | 30 | 30 | 30 | 30
Сталь хромоникелевая коррозионно-стойкого аустенитного класса | Сталь хромоникелевая коррозионно-стойкого аустенитного класса | 10Х11Н20Т3Р | 10Х11Н20Т3Р | Горячекатаная и кованая сталь диаметром, стороной квадрата или толщиной от 60 до 100 мм | Предел прочности, МПа | 883 | 883 | 883 | 883 | 883 | 883 | 883 | 883 | 834 | 834 | 834 | 804 | 785
[5 empty] | Предел текучести, МПа | 589 | 589 | 589 | 589 | 589 | 589 | 589 | 589 | 589 | 589 | 559 | 540 | 520
[5 empty] | Относительное удлинение пятикратного образца при растяжении, % | 9 | 9 | 9 | 9 | 9 | 9 | 9 | 8 | 8 | 8 | 8 | 8 | 8
[5 empty] | Относительное сужение поперечного сечения образца при растяжении, % | 10 | 10 | 10 | 10 | 10 | 10 | 10 | 10 | 10 | 10 | 10 | 10 | 10
| Сталь хромоникелевая коррозионно-стойкого аустенитного класса |  | 10Х11Н20Т3Р | Горячекатаная и кованая сталь диаметром, стороной квадрата или толщиной от 100 до 150 мм | Предел прочности, МПа | 883 | 883 | 883 | 883 | 883 | 883 | 883 | 883 | 834 | 834 | 834 | 804 | 785
[5 empty] | Предел текучести, МПа | 589 | 589 | 589 | 589 | 589 | 589 | 589 | 589 | 589 | 589 | 559 | 540 | 520
[5 empty] | Относительное удлинение пятикратного образца при растяжении, % | 5 | 5 | 5 | 5 | 5 | 5 | 5 | 5 | 4 | 4 | 4 | 4 | 4
[5 empty] | Относительное сужение поперечного сечения образца при растяжении, % | 7 | 7 | 7 | 7 | 7 | 7 | 7 | 7 | 7 | 7 | 7 | 7 | 7
| Сталь хромоникелевая коррозионно-стойкого аустенитного класса |  | 10Х11Н20Т3Р | Заготовки крепежных деталей, КП490* | Предел прочности, МПа | 834 | 834 | 834 | 834 | 834 | 834 | 834 | 834 | 785 | 785 | 785 | 755 | 736
[5 empty] | Предел текучести, МПа | 490 | 490 | 490 | 490 | 490 | 490 | 471 | 441 | 441 | 441 | 441 | 441 | 441
[5 empty] | Относительное удлинение пятикратного образца при растяжении, % | 15 | 15 | 15 | 15 | 15 | 14 | 14 | 13 | 13 | 13 | 12 | 12 | 12
[5 empty] | Относительное сужение поперечного сечения образца при растяжении, % | 20 | 20 | 20 | 20 | 20 | 20 | 20 | 20 | 20 | 20 | 20 | 20 | 20
| Сталь хромоникелевая коррозионно-стойкого аустенитного класса |  | 10Х11Н20Т3Р | Сортовой прокат, КП490* | Предел прочности, МПа | 834 | 834 | 834 | 834 | 834 | 834 | 834 | 834 | 785 | 785 | 785 | 755 | 736
[5 empty] | Предел текучести, МПа | 490 | 490 | 490 | 490 | 490 | 490 | 471 | 441 | 441 | 441 | 441 | 441 | 441
[5 empty] | Относительное удлинение пятикратного образца при растяжении, % | 18 | 18 | 18 | 18 | 18 | 17 | 17 | 17 | 16 | 16 | 14 | 14 | 14
[5 empty] | Относительное сужение поперечного сечения образца при растяжении, % | 40 | 40 | 40 | 40 | 40 | 40 | 40 | 40 | 40 | 40 | 40 | 40 | 40
| Сталь хромоникелевая коррозионно-стойкого аустенитного класса |  | 10Х11Н20Т3Р | Горячекатаная и кованая сталь диаметром, стороной квадрата или толщиной до 60 мм | Предел прочности, МПа | 883 | 883 | 883 | 883 | 883 | 883 | 883 | 883 | 834 | 834 | 834 | 804 | 785
[5 empty] | Предел текучести, МПа | 589 | 589 | 589 | 589 | 589 | 589 | 589 | 589 | 589 | 589 | 559 | 540 | 520
[5 empty] | Относительное удлинение пятикратного образца при растяжении, % | 10 | 10 | 10 | 10 | 10 | 10 | 10 | 9 | 9 | 9 | 9 | 9 | 9
[5 empty] | Относительное сужение поперечного сечения образца при растяжении, % | 15 | 15 | 15 | 15 | 15 | 15 | 15 | 15 | 15 | 15 | 15 | 15 | 15
Сплав на железоникелевой основе | Сплав на железоникелевой основе | 1Х16Н36МБТЮР | 1Х16Н36МБТЮР |  | Предел прочности, МПа | 785 | 765 | 755 | 746 | 736 | 736 | 736 | 726 | 706 | 706 | 687 | 687 | -
[5 empty] | Предел текучести, МПа | 392 | 392 | 392 | 392 | 392 | 392 | 392 | 392 | 392 | 392 | 392 | 392 | -
[5 empty] | Относительное удлинение пятикратного образца при растяжении, % | 20 | 18 | 17 | 16 | 15 | 15 | 15 | 15 | 15 | 15 | 15 | 15 | -
[5 empty] | Относительное сужение поперечного сечения образца при растяжении, % | 25 | 24 | 23 | 22 | 22 | 22 | 22 | 22 | 22 | 22 | 22 | 22 | -
Сплав на железоникелевой основе | Сплав на железоникелевой основе | 03Х21Н32М3Б | 03Х21Н32М3Б | Прутки, поковки | Предел прочности, МПа | 539 | 539 | 539 | 539 | 539 | 491 | 490 | 441 | 441 | 441 | 441 | 392 | -
[5 empty] | Предел текучести, МПа | 216 | 216 | 216 | 216 | 216 | 196 | 196 | 167 | 167 | 167 | 147 | 147 | -
[5 empty] | Относительное удлинение пятикратного образца при растяжении, % | 35 | 35 | 35 | 35 | 35 | 35 | 35 | 35 | 35 | 35 | 35 | 35 | -
[5 empty] | Относительное сужение поперечного сечения образца при растяжении, % | 65 | 65 | 65 | 65 | 65 | 65 | 55 | 55 | 55 | 55 | 55 | 55 | -
| Сплав на железоникелевой основе |  | 03Х21Н32М3Б | Трубы | Предел прочности, МПа | 539 | 539 | 539 | 539 | 539 | 491 | 491 | 441 | 441 | 441 | 441 | 392 | -
[5 empty] | Предел текучести, МПа | 216 | 216 | 216 | 216 | 216 | 216 | 196 | 196 | 196 | 196 | 176 | 157 | -
[5 empty] | Относительное удлинение пятикратного образца при растяжении, % | 28 | 28 | 28 | 28 | 28 | 28 | 28 | 28 | 28 | 28 | 28 | 25 | -
[5 empty] | Относительное сужение поперечного сечения образца при растяжении, % | - | - | - | - | - | - | - | - | - | - | - | - | -
Сплав на железоникелевой основе | Сплав на железоникелевой основе | Сплав ХН35ВТ | Сплав ХН35ВТ | Заготовки крепежных деталей толщиной до 400 мм и от 620 до 650 мм, КП395* | Предел прочности, МПа | 736 | 716 | 686 | 676 | 666 | 657 | 657 | 647 | 638 | 617 | 598 | 568 | 539
[5 empty] | Предел текучести, МПа | 395 | 395 | 373 | 363 | 353 | 353 | 353 | 353 | 353 | 353 | 353 | 343 | 333
[5 empty] | Относительное удлинение пятикратного образца при растяжении, % | 15 | 15 | 15 | 15 | 15 | 15 | 15 | 15 | 15 | 14 | 13 | 12 | 10
[5 empty] | Относительное сужение поперечного сечения образца при растяжении, % | 25 | 25 | 25 | 25 | 25 | 25 | 25 | 25 | 24 | 23 | 22 | 20 | 18
| Сплав на железоникелевой основе |  | Сплав ХН35ВТ | Сортовой прокат толщиной до 100 мм | Предел прочности, МПа | 736 | 716 | 686 | 676 | 666 | 657 | 657 | 647 | 638 | 617 | 598 | 568 | 539
[5 empty] | Предел текучести, МПа | 395 | 395 | 373 | 363 | 353 | 353 | 353 | 353 | 353 | 353 | 353 | 343 | 333
[5 empty] | Относительное удлинение пятикратного образца при растяжении, % | 15 | 15 | 15 | 15 | 15 | 15 | 15 | 15 | 15 | 14 | 13 | 12 | 10
[5 empty] | Относительное сужение поперечного сечения образца при растяжении, % | 25 | 25 | 25 | 25 | 25 | 25 | 25 | 25 | 24 | 23 | 22 | 20 | 18
Сплав на железоникелевой основе | Сплав на железоникелевой основе | Сплав ХН35ВТ-ВД | Сплав ХН35ВТ-ВД | Кованый и горячекатаный пруток диаметром от 40 до 200 мм | Предел прочности, МПа | 834 | 814 | 804 | 785 | 785 | 765 | 755 | 746 | 736 | 736 | 736 | 706 | 667
[5 empty] | Предел текучести, МПа | 491 | 491 | 461 | 451 | 441 | 441 | 441 | 441 | 441 | 441 | 441 | 441 | 412
[5 empty] | Относительное удлинение пятикратного образца при растяжении, % | 18 | 17 | 16 | 14 | 14 | 14 | 14 | 14 | 14 | 14 | 14 | 14 | 12
[5 empty] | Относительное сужение поперечного сечения образца при растяжении, % | 40 | 38 | 37 | 35 | 34 | 32 | 32 | 32 | 32 | 32 | 32 | 32 | 27
| Сплав на железоникелевой основе |  | Сплав ХН35ВТ-ВД | Сортовой прокат до 100 мм | Предел прочности, МПа | 834 | 814 | 804 | 785 | 785 | 765 | 755 | 746 | 736 | 736 | 736 | 706 | 667
[5 empty] | Предел текучести, МПа | 491 | 491 | 461 | 451 | 441 | 441 | 441 | 441 | 441 | 441 | 441 | 441 | 412
[5 empty] | Относительное удлинение пятикратного образца при растяжении, % | 18 | 17 | 16 | 14 | 14 | 14 | 14 | 14 | 14 | 14 | 14 | 14 | 12
[5 empty] | Относительное сужение поперечного сечения образца при растяжении, % | 40 | 38 | 37 | 35 | 34 | 32 | 32 | 32 | 32 | 32 | 32 | 32 | 27
Сплав на железоникелевой основе | Сплав на железоникелевой основе | Сплав ХН35ВТЮ | Сплав ХН35ВТЮ |  | Предел прочности, МПа | 883 | 883 | 883 | 883 | 883 | 883 | 883 | 883 | 883 | 883 | 883 | 883 | 883
[5 empty] | Предел текучести, МПа | 589 | 589 | 589 | 589 | 589 | 589 | 589 | 589 | 589 | 589 | 589 | 589 | 579
[5 empty] | Относительное удлинение пятикратного образца при растяжении, % | 6 | 6 | 6 | 6 | 6 | 6 | 6 | 6 | 6 | 6 | 6 | 6 | 6
[5 empty] | Относительное сужение поперечного сечения образца при растяжении, % | 8 | 8 | 8 | 8 | 8 | 8 | 8 | 8 | 8 | 8 | 8 | 8 | 8
Сплав на железоникелевой основе | Сплав на железоникелевой основе | Сплав 0Х20Н46Б | Сплав 0Х20Н46Б | Бесшовные трубы холодно и теплодеформированные наружным диаметром от 13 до 32 мм с толщиной стенки от 1,5 до 3 мм | Предел прочности, МПа | 520 | 510 | 510 | 491 | 451 | 441 | 441 | 441 | 441 | 441 | 432 | 422 | 392
[5 empty] | Предел текучести, МПа | 196 | 186 | 186 | 177 | 167 | 167 | 167 | 157 | 157 | 157 | 157 | 157 | 147
[5 empty] | Относительное удлинение пятикратного образца при растяжении, % | 26 | 25 | 24 | 24 | 24 | 23 | 23 | 23 | 23 | 22 | 21 | 21 | 21
[5 empty] | Относительное сужение поперечного сечения образца при растяжении, % | - | - | - | - | - | - | - | - | - | - | - | - | -
| Сплав на железоникелевой основе |  | Сплав 0Х20Н46Б | Прутки круглого и квадратного сечения толщиной или диаметром от 30 до 170 мм | Предел прочности, МПа | 540 | 530 | 530 | 510 | 471 | 461 | 461 | 461 | 461 | 461 | 451 | 441 | 412
[5 empty] | Предел текучести, МПа | 206 | 196 | 196 | 186 | 177 | 177 | 177 | 167 | 167 | 167 | 167 | 167 | 157
[5 empty] | Относительное удлинение пятикратного образца при растяжении, % | 30 | 29 | 28 | 28 | 28 | 26 | 26 | 26 | 26 | 25 | 24 | 24 | 24
[5 empty] | Относительное сужение поперечного сечения образца при растяжении, % | - | - | - | - | - | - | - | - | - | - | - | - | -

## Rm, МПа
Класс материала | Марка стали или сплава | Сортамент | Температура, К (°С)
|  |  | 20 | 50 | 100 | 150 | 200 | 250 | 300 | 350 | 400 | 450 | 500 | 550 | 600
Сталь углеродистая | Ст3сп5 | Горячекатаная сортовая фасонная и листовая сталь толщиной до 20 мм | 373 | 363 | 353 | 353 | 343 | 323 | 284 | - | - | - | - | - | -
Сталь углеродистая | Ст3сп5 | Горячекатаная сортовая фасонная и листовая сталь толщиной от 20 до 100 мм | 373 | 363 | 353 | 353 | 343 | 323 | 284 | - | - | - | - | - | -
Сталь углеродистая | Ст3сп5 | Горячекатаная сортовая фасонная и листовая сталь толщиной более 100 мм | 373 | 363 | 353 | 353 | 343 | 323 | 284 | - | - | - | - | - | -
Сталь углеродистая | Ст3сп5 | Трубы | 373 | 363 | 353 | 343 | 343 | 323 | 324 | - | - | - | - | - | -
Сталь углеродистая | Ст3сп5 | Поковки диаметром или толщиной до 300 мм, КП175* | 355 | 343 | 333 | 333 | 314 | 304 | 275 | - | - | - | - | - | -
Сталь углеродистая | Ст3сп5 | Поковки диаметром или толщиной до 300 мм, КП195* | 390 | 390 | 373 | 373 | 363 | 333 | 304 | - | - | - | - | - | -
Сталь углеродистая | Ст3сп5 | Поковки диаметром или толщиной до 50 мм, КП215* | 420 | 422 | 402 | 402 | 392 | 373 | 333 | - | - | - | - | - | -
Сталь углеродистая | 10 | Трубы холодно- и теплодеформированные бесшовные | 343 | 333 | 333 | 333 | 333 | 323 | 314 | 294 | - | - | - | - | -
Сталь углеродистая | 10 | Сортовая горячекатаная и кованая сталь толщиной или диаметром до 80 мм | 333 | 333 | 333 | 333 | 333 | 323 | 314 | 294 | - | - | - | - | -
Сталь углеродистая | 15 | Сортовая горячекатаная сталь толщиной или диаметром до 80 мм | 373 | 373 | 363 | 353 | 343 | 333 | 333 | 333 | - | - | - | - | -
Сталь углеродистая | 15 | Поковки диаметром до 300 мм, КП175* | 355 | 343 | 333 | 324 | 314 | 294 | 294 | 294 | - | - | - | - | -
Сталь углеродистая | 15 | Поковки диаметром до 100 мм, КП195* | 390 | 383 | 373 | 363 | 353 | 343 | 333 | 324 | - | - | - | - | -
Сталь углеродистая | 15 | Поковки диаметром до 50 мм, КП215* | 430 | 422 | 402 | 392 | 383 | 363 | 363 | 363 | - | - | - | - | -
Сталь углеродистая | 15Л | Отливки с толщиной стенки до 100 мм | 392 | 392 | 373 | 363 | 363 | 353 | 343 | 333 | - | - | - | - | -
Сталь углеродистая | 20 | Поковки диаметром до 300 мм, КП175* | 355 | 343 | 333 | 323 | 323 | 294 | 294 | 294 | - | - | - | - | -
Сталь углеродистая | 20 | Поковки диаметром до 300 мм, КП195* | 390 | 390 | 373 | 363 | 363 | 343 | 333 | 323 | - | - | - | - | -
Сталь углеродистая | 20 | Поковки диаметром до 300 мм, КП215* | 430 | 422 | 422 | 412 | 402 | 402 | 392 | 373 | - | - | - | - | -
Сталь углеродистая | 20 | Поковки диаметром от 100 до 300 мм, КП245* | 470 | 461 | 461 | 451 | 441 | 441 | 432 | 422 | - | - | - | - | -
Сталь углеродистая | 20 | Горячекатаная сталь толщиной или диаметром до 80 мм | 402 | 392 | 392 | 392 | 373 | 373 | 363 | 353 | - | - | - | - | -
Сталь углеродистая | 20 | Трубы горячедеформированные наружным диаметром от 10 до 465 мм с толщиной стенки от 2 до 60 мм | 402 | 392 | 392 | 392 | 373 | 373 | 363 | 353 | - | - | - | - | -
Сталь углеродистая | 20 | Отожженные, высокоотпущенные листы толщиной от 4 до 80 мм | 373 | 363 | 353 | 343 | 343 | 333 | 333 | 323 | - | - | - | - | -
Сталь углеродистая | 20 | Листовые заготовки толщиной от 20 до 250 мм | 353 | 343 | 334 | 324 | 304 | 294 | 284 | 275 | - | - | - | - | -
Сталь углеродистая | 20Л | Отливки с толщиной стенки до 100 мм | 412 | 412 | 412 | 392 | 370 | 370 | 370 | 360 | - | - | - | - | -
Сталь углеродистая | 20К | Листы толщиной от 4 до 60 мм | 402 | 397 | 397 | 392 | 392 | 392 | 373 | 363 | - | - | - | - | -
Сталь углеродистая | 22К | Листы толщиной от 70 до 170 мм, КП215* | 430 | 430 | 430 | 430 | 430 | 421 | 412 | 392 | - | - | - | - | -
Сталь углеродистая | 22К | Поковки диаметром от 300 до 800 мм, КП195* | 390 | 390 | 390 | 383 | 373 | 363 | 353 | 353 | - | - | - | - | -
Сталь углеродистая | 22К | Поковки диаметром от 100 до 800 мм, КП215* | 430 | 392 | 392 | 392 | 392 | 392 | 353 | 343 | - | - | - | - | -
Сталь углеродистая | 25 | Поковки диаметром до 500 мм, КП175* | 350 | 343 | 333 | 323 | 323 | 304 | 294 | 294 | - | - | - | - | -
Сталь углеродистая | 25 | Поковки диаметром до 500 мм, КП195* | 390 | 390 | 373 | 363 | 363 | 343 | 333 | 323 | - | - | - | - | -
Сталь углеродистая | 25 | Поковки диаметром до 300 мм, КП215* | 430 | 422 | 422 | 412 | 402 | 402 | 402 | 373 | - | - | - | - | -
Сталь углеродистая | 25 | Поковки диаметром до 100 мм, КП245* | 470 | 461 | 461 | 451 | 441 | 441 | 441 | 412 | - | - | - | - | -
Сталь углеродистая | 25 | Поковки диаметром от 100 до 300 мм, КП275* | 530 | 510 | 500 | 481 | 481 | 451 | 441 | 441 | - | - | - | - | -
Сталь углеродистая | 25Л | Отливки с толщиной стенки до 100 мм | 441 | 432 | 432 | 422 | 422 | 400 | 380 | 370 | - | - | - | - | -
Сталь углеродистая | 30 | Поковки диаметром от 300 до 800 мм, КП175* | 355 | 355 | 343 | 343 | 343 | 333 | 333 | 333 | - | - | - | - | -
Сталь углеродистая | 30 | Поковки диаметром от 100 до 800 мм, КП195* | 390 | 390 | 390 | 373 | 373 | 373 | 373 | 373 | - | - | - | - | -
Сталь углеродистая | 30 | Поковки диаметром от 100 до 800 мм, КП215* | 430 | 430 | 422 | 412 | 412 | 402 | 402 | 402 | - | - | - | - | -
Сталь углеродистая | 30 | Поковки диаметром до 500 мм, КП245* | 470 | 470 | 461 | 451 | 441 | 441 | 441 | 441 | - | - | - | - | -
Сталь углеродистая | 35 | Сортовая горячекатаная сталь диаметром или толщиной до 80 мм | 530 | 530 | 520 | 510 | 510 | 500 | 500 | 500 | - | - | - | - | -
Сталь углеродистая | 35 | Поковки диаметром от 500 до 800 мм, КП175* | 355 | 355 | 343 | 343 | 343 | 333 | 333 | 333 | - | - | - | - | -
Сталь углеродистая | 35 | Поковки диаметром от 300 до 800 мм, КП195* | 390 | 390 | 390 | 373 | 373 | 373 | 373 | 373 | - | - | - | - | -
Сталь углеродистая | 35 | Поковки диаметром от 100 до 800 мм, КП215* | 430 | 430 | 422 | 412 | 412 | 402 | 402 | 402 | - | - | - | - | -
Сталь углеродистая | 35 | Поковки диаметром до 500 мм, КП245* | 470 | 461 | 451 | 441 | 441 | 441 | 441 | 441 | - | - | - | - | -
Сталь углеродистая | 35 | Поковки диаметром до 300 мм, КП275* | 530 | 530 | 530 | 530 | 530 | 519 | 510 | 441 | - | - | - | - | -
Сталь углеродистая | 35 | Поковки диаметром до 100 мм, КП315* | 570 | 570 | 559 | 549 | 540 | 540 | 540 | 540 | - | - | - | - | -
Сталь углеродистая | 35 | Заготовки крепежных деталей диаметром до 300 мм, КП275* | 530 | 530 | 530 | 520 | 510 | 500 | 500 | 500 | - | - | - | - | -
Сталь углеродистая | 40 | Поковки диаметром от 300 до 800 мм, КП215* | 430 | 412 | 412 | 402 | 402 | 402 | 392 | 373 | - | - | - | - | -
Сталь углеродистая | 40 | Поковки диаметром от 100 до 500 мм, КП245* | 470 | 451 | 451 | 441 | 422 | 422 | 422 | 412 | - | - | - | - | -
Сталь углеродистая | 40 | Поковки диаметром до 800 мм, КП275* | 530 | 510 | 500 | 491 | 491 | 491 | 471 | 461 | - | - | - | - | -
Сталь углеродистая | 40 | Поковки диаметром от 100 до 300 мм, КП315* | 570 | 549 | 540 | 530 | 510 | 510 | 510 | 491 | - | - | - | - | -
Сталь углеродистая | 40 | Поковки диаметром до 100 мм, КП345* | 590 | 569 | 559 | 549 | 530 | 530 | 530 | 510 | - | - | - | - | -
Сталь углеродистая | 40 | Заготовки крепежных деталей диаметром до 300 мм, КП295* | 549 | 520 | 520 | 510 | 510 | 510 | 500 | 471 | - | - | - | - | -
Сталь углеродистая | 45 | Горячекатаная сортовая сталь толщиной или диаметром до 250 мм | 598 | 598 | 598 | 598 | 598 | 579 | 559 | 540 | - | - | - | - | -
Сталь углеродистая | 45 | Заготовки крепежных деталей толщиной или диаметром до 300 мм, КП315* | 569 | 569 | 569 | 569 | 569 | 549 | 530 | 510 | - | - | - | - | -
Сталь углеродистая | 45 | Поковки диаметром от 100 до 800 мм, КП245* | 470 | 470 | 470 | 470 | 470 | 461 | 441 | 412 | - | - | - | - | -
Сталь углеродистая | 45 | Поковки диаметром до 800 мм, КП275* | 530 | 530 | 530 | 530 | 530 | 510 | 491 | 481 | - | - | - | - | -
Сталь углеродистая | 45 | Поковки диаметром до 800 мм, КП315* | 570 | 570 | 570 | 570 | 570 | 549 | 530 | 510 | - | - | - | - | -
Сталь углеродистая | 45 | Поковки диаметром до 300 мм, КП345* | 590 | 590 | 590 | 590 | 590 | 569 | 549 | 530 | - | - | - | - | -
Сталь углеродистая | 45 | Поковки диаметром до 100 мм, КП395* | 615 | 615 | 615 | 615 | 615 | 598 | 579 | 559 | - | - | - | - | -
Сталь легированная | 20X | Прутки и полосы диаметром или толщиной до 80 мм | 785 | 755 | 755 | 745 | 735 | 715 | 676 | 649 | 578 | 540 | 471 | - | -
Сталь легированная | 20X | Прутки и полосы диаметром или толщиной от 80 до 150 мм | 785 | 755 | 726 | 726 | 726 | 726 | 726 | 687 | 608 | 540 | 471 | - | -
Сталь легированная | 20X | Прутки и полосы диаметром или толщиной от 150 до 250 мм | 785 | 755 | 726 | 726 | 726 | 726 | 726 | 687 | 608 | 540 | 471 | - | -
Сталь легированная | 20X | Поковки диаметром до 500 мм, КП195* | 390 | 373 | 363 | 363 | 363 | 363 | 363 | 333 | 304 | 265 | 235 | - | -
Сталь легированная | 20X | Поковки диаметром до 300 мм, КП215* | 430 | 412 | 402 | 402 | 402 | 402 | 402 | 373 | 333 | 294 | 255 | - | -
Сталь легированная | 20X | Поковки диаметром до 300 мм, КП245* | 470 | 451 | 432 | 432 | 432 | 432 | 412 | 402 | 363 | 323 | 294 | - | -
Сталь легированная | 20X | Поковки диаметром до 300 мм, КП275* | 530 | 500 | 491 | 491 | 491 | 491 | 491 | 461 | 412 | 353 | 323 | - | -
Сталь легированная | 20X | Поковки диаметром от 100 до 300 мм, КП315* | 570 | 540 | 520 | 520 | 520 | 520 | 520 | 491 | 441 | 373 | 343 | - | -
Сталь легированная | 20X | Поковки диаметром от 100 до 300 мм, КП345* | 590 | 559 | 540 | 540 | 540 | 540 | 540 | 500 | 451 | 383 | 353 | - | -
Сталь легированная | 30Х | Прутки, полосы диаметром или толщиной до 80 мм | 883 | 872 | 862 | 843 | 833 | 813 | 774 | 735 | 657 | 608 | 530 | - | -
Сталь легированная | 30Х | Прутки, полосы диаметром или толщиной от 80 до 150 мм | 883 | 844 | 814 | 814 | 785 | 755 | 726 | 706 | 687 | 608 | 530 | - | -
Сталь легированная | 30Х | Прутки, полосы диаметром или толщиной от 150 до 250 мм | 883 | 844 | 814 | 814 | 785 | 755 | 726 | 706 | 687 | 608 | 530 | - | -
Сталь легированная | 30Х | Поковки толщиной до 100 мм, КП395* | 615 | 589 | 569 | 569 | 549 | 530 | 510 | 491 | 481 | 422 | 373 | - | -
Сталь легированная | 35Х | Поковки диаметром до 100 мм, КП275* | 530 | 520 | 520 | 510 | 510 | 510 | 510 | 451 | 334 | 334 | 275 | - | -
Сталь легированная | 35Х | Поковки диаметром от 300 до 800 мм, КП275* | 530 | 520 | 520 | 510 | 510 | 510 | 510 | 451 | 334 | 334 | 275 | - | -
Сталь легированная | 35Х | Поковки диаметром до 100 мм, КП315* | 570 | 559 | 559 | 549 | 549 | 549 | 549 | 481 | 353 | 358 | 294 | - | -
Сталь легированная | 35Х | Поковки диаметром до 300 мм, КП345* | 590 | 590 | 590 | 559 | 559 | 559 | 559 | 500 | 373 | 373 | 304 | - | -
Сталь легированная | 35Х | Поковки диаметром до 300 мм, КП395* | 615 | 608 | 608 | 589 | 589 | 589 | 589 | 520 | 392 | 392 | 323 | - | -
Сталь легированная | 35Х | Поковки диаметром до 100 мм, КП440* | 635 | 628 | 628 | 608 | 608 | 608 | 608 | 540 | 402 | 402 | 333 | - | -
Сталь легированная | 35Х | Поковки диаметром до 50 мм, КП490* | 655 | 647 | 647 | 628 | 628 | 628 | 628 | 559 | 412 | 412 | 343 | - | -
Сталь легированная | 35Х | Поковки диаметром до 50 мм, КП540* | 685 | 677 | 677 | 657 | 657 | 657 | 657 | 579 | 510 | 432 | 353 | - | -
Сталь легированная | 35Х | Заготовки крепежных деталей толщиной до 300 мм, КП590* | 736 | 726 | 726 | 706 | 706 | 706 | 706 | 628 | 510 | 510 | 383 | - | -
Сталь легированная | 40X | Прутки и полосы диаметром или толщиной до 80 мм | 981 | 981 | 961 | 942 | 932 | 932 | 932 | 824 | 726 | 628 | 520 | - | -
Сталь легированная | 40X | Прутки и полосы диаметром или толщиной от 80 до 150 мм | 981 | 981 | 961 | 942 | 932 | 932 | 932 | 824 | 726 | 628 | 520 | - | -
Сталь легированная | 40X | Прутки и полосы диаметром или толщиной от 150 до 250 мм | 981 | 981 | 961 | 942 | 932 | 932 | 932 | 824 | 726 | 628 | 520 | - | -
Сталь легированная | 40X | Заготовки крепежных деталей диаметром до 300 мм, КП590* | 736 | 726 | 726 | 706 | 697 | 697 | 697 | 628 | 540 | 461 | 461 | - | -
Сталь легированная | 40X | Поковки диаметром или толщиной от 500 до 800 мм, КП245* | 470 | 461 | 461 | 451 | 441 | 441 | 441 | 392 | 343 | 304 | 304 | - | -
Сталь легированная | 40X | Поковки диаметром или толщиной от 300 до 800 мм, КП275* | 530 | 520 | 520 | 510 | 500 | 500 | 500 | 451 | 392 | 334 | 334 | - | -
Сталь легированная | 40X | Поковки диаметром или толщиной до 800 мм, КП315* | 570 | 559 | 559 | 549 | 540 | 540 | 540 | 481 | 422 | 363 | 363 | - | -
Сталь легированная | 40X | Поковки диаметром до 500 мм, КП345* | 590 | 590 | 590 | 569 | 559 | 559 | 559 | 491 | 432 | 373 | 314 | - | -
Сталь легированная | 40X | Поковки диаметром до 500 мм, КП395* | 615 | 608 | 608 | 589 | 589 | 589 | 589 | 520 | 462 | 343 | 275 | - | -
Сталь легированная | 40X | Поковки диаметром до 300 мм, КП440* | 635 | 628 | 628 | 608 | 608 | 608 | 608 | 540 | 471 | 412 | 334 | - | -
Сталь легированная | 40X | Поковки диаметром до 300 мм, КП490* | 655 | 647 | 647 | 628 | 628 | 628 | 628 | 549 | 491 | 422 | 343 | - | -
Сталь легированная | 40X | Поковки диаметром до 100 мм, КП540* | 685 | 687 | 677 | 657 | 647 | 647 | 647 | 589 | 510 | 441 | 363 | - | -
Сталь легированная | 45Х | Поковки диаметром до 100 мм, КП315* | 570 | 559 | 559 | 540 | 540 | 540 | 540 | 481 | 363 | 363 | 294 | - | -
Сталь легированная | 45Х | Поковки диаметром от 300 до 800 мм, КП315* | 570 | 559 | 559 | 540 | 540 | 540 | 540 | 481 | 363 | 363 | 294 | - | -
Сталь легированная | 45Х | Поковки диаметром до 800 мм, КП345* | 590 | 579 | 579 | 559 | 559 | 559 | 559 | 491 | 373 | 373 | 304 | - | -
Сталь легированная | 45Х | Поковки диаметром от 100 до 500 мм, КП395* | 615 | 608 | 608 | 589 | 589 | 589 | 589 | 520 | 392 | 392 | 324 | - | -
Сталь легированная | 45Х | Поковки диаметром от 100 до 500 мм, КП440* | 635 | 628 | 628 | 608 | 608 | 608 | 608 | 540 | 402 | 402 | 334 | - | -
Сталь легированная | 45Х | Поковки диаметром до 300 мм, КП490* | 650 | 647 | 647 | 618 | 618 | 618 | 618 | 559 | 422 | 422 | 343 | - | -
Сталь легированная | 45Х | Поковки диаметром от 100 до 300 мм, КП540* | 685 | 677 | 677 | 647 | 647 | 647 | 647 | 559 | 441 | 441 | 353 | - | -
Сталь легированная | 45Х | Поковки диаметром до 100 мм, КП590* | 735 | 716 | 716 | 697 | 697 | 697 | 697 | 618 | 471 | 471 | 383 | - | -
Сталь легированная | 45Х | Поковки диаметром до 100 мм, КП640* | 785 | 765 | 765 | 746 | 746 | 746 | 746 | 647 | 491 | 491 | 402 | - | -
Сталь легированная | 45Х | Прутки и полосы диаметром или толщиной до 80 мм | 1030 | 1000 | 1000 | 981 | 981 | 981 | 981 | 844 | 638 | 638 | 530 | - | -
Сталь легированная | 45Х | Прутки и полосы диаметром или толщиной от 80 до 150 мм | 1030 | 1000 | 1000 | 981 | 981 | 981 | 981 | 844 | 638 | 638 | 530 | - | -
Сталь легированная | 45Х | Прутки и полосы диаметром или толщиной от 150 до 250 мм | 1030 | 1000 | 1000 | 981 | 981 | 981 | 981 | 844 | 638 | 638 | 530 | - | -
Сталь легированная | 12ХМ | Листы толщиной от 4 до 6 мм | 441 | 432 | 432 | 432 | 432 | 432 | 432 | 402 | 373 | 333 | 294 | - | -
Сталь легированная | 12ХМ | Листы толщиной от 60 до 130 мм | 441 | 432 | 432 | 432 | 432 | 432 | 432 | 402 | 373 | 333 | 294 | - | -
Сталь легированная | 15ХМ | Трубы бесшовные горячекатаные наружным диаметром от 10 до 465 мм с толщиной стенки от 2 до 32 мм | 441 | 441 | 431 | 431 | 421 | 421 | 412 | 392 | 372 | 343 | 294 | - | -
Сталь легированная | 15ХМ | Поковки толщиной или диаметром от 100 до 300 мм, КП195* | 390 | 390 | 390 | 383 | 383 | 373 | 363 | 363 | 363 | 353 | 314 | - | -
Сталь легированная | 15ХМ | Поковки толщиной или диаметром от 100 до 300 мм, КП215* | 430 | 430 | 430 | 422 | 422 | 412 | 402 | 402 | 402 | 392 | 343 | - | -
Сталь легированная | 15ХМ | Поковки толщиной или диаметром до 300 мм, КП245* | 470 | 470 | 470 | 461 | 461 | 451 | 441 | 441 | 441 | 432 | 373 | - | -
Сталь легированная | 15ХМ | Поковки толщиной или диаметром до 500 мм, КП275* | 530 | 530 | 530 | 520 | 520 | 510 | 500 | 500 | 500 | 491 | 422 | - | -
Сталь легированная | 15ХМ | Поковки толщиной или диаметром до 100 мм, КП315* | 570 | 569 | 569 | 559 | 559 | 540 | 530 | 530 | 530 | 510 | 451 | - | -
Сталь легированная | 15ХМ | Поковки толщиной или диаметром до 300 мм, КП345* | 590 | 589 | 589 | 579 | 579 | 559 | 549 | 549 | 549 | 530 | 461 | - | -
Сталь легированная | 15ХМ | Поковки толщиной или диаметром до 100 мм, КП395* | 615 | 615 | 615 | 608 | 608 | 589 | 579 | 579 | 579 | 559 | 481 | - | -
Сталь легированная | 15ХМ | Поковки толщиной или диаметром до 100 мм, КП440* | 635 | 635 | 635 | 628 | 628 | 608 | 598 | 598 | 598 | 579 | 491 | - | -
Сталь легированная | 15ХМ | Поковки толщиной или диаметром до 100 мм, КП490* | 655 | 655 | 655 | 647 | 647 | 628 | 618 | 618 | 618 | 598 | 491 | - | -
Сталь легированная | 20ХМ | Поковки толщиной до 100 мм, КП345* | 590 | 579 | 579 | 569 | 569 | 559 | 559 | 559 | 559 | 500 | 461 | 451 | -
Сталь легированная | 20ХМ | Поковки толщиной до 50 мм, КП395* | 615 | 608 | 608 | 598 | 598 | 589 | 589 | 589 | 589 | 481 | 471 | - | -
Сталь легированная | 20ХМА | Поковки и листы толщиной от 150 до 300 мм, КП345* | 590 | 576 | 544 | 520 | 484 | 452 | 440 | 392 | 356 | 323 | 288 | - | -
Сталь легированная | 20ХМА | Поковки и листы толщиной до 150 мм, КП440* | 635 | 628 | 628 | 618 | 588 | 540 | 516 | 490 | 460 | 420 | 380 | - | -
Сталь легированная | 20ХМЛ | Отливки | 500 | 490 | 480 | 475 | 470 | 460 | 450 | 440 | 430 | 425 | 410 | - | -
Сталь легированная | 20ХМФЛ | Отливки | 491 | 491 | 491 | 491 | 491 | 485 | 480 | 480 | 461 | 452 | 400 | - | -
Сталь легированная | 20ХМФЛ | Прутки и полосы толщиной или диаметром до 80 мм | 932 | 903 | 893 | 863 | 853 | 824 | 814 | 736 | 736 | 736 | 638 | - | -
Сталь легированная | 20ХМФЛ | Прутки и полосы толщиной или диаметром от 80 до 150 мм | 932 | 903 | 893 | 863 | 853 | 824 | 814 | 736 | 736 | 736 | 638 | - | -
Сталь легированная | 20ХМФЛ | Прутки и полосы толщиной или диаметром от 150 до 250 мм | 932 | 903 | 893 | 863 | 853 | 824 | 814 | 736 | 736 | 736 | 638 | - | -
Сталь легированная | 30ХМА | Трубы наружным диаметром от 25 до 710 мм с толщиной стенки от 2,5 до 50 мм | 589 | 569 | 559 | 540 | 530 | 530 | 530 | 520 | 510 | 432 | 402 | - | -
Сталь легированная | 30ХМА | Заготовки крепежных деталей толщиной или диаметром до 100 мм, КП395* | 618 | 608 | 598 | 589 | 559 | 549 | 540 | 540 | 530 | 471 | 422 | - | -
Сталь легированная | 30ХМА | Заготовки крепежных деталей толщиной или диаметром до 300 мм, КП440* | 491 | 482 | 474 | 467 | 443 | 435 | 428 | 428 | 429 | 374 | 333 | - | -
Сталь легированная | 30ХМА | Заготовки крепежных деталей толщиной или диаметром от 100 до 200 мм, КП490* | 588 | 578 | 568 | 559 | 539 | 529 | 529 | 519 | 500 | 461 | 412 | - | -
Сталь легированная | 30ХМА | Заготовки крепежных деталей толщиной или диаметром до 100 мм КП590* | 736 | 716 | 716 | 687 | 676 | 667 | 657 | 647 | 638 | 559 | 500 | - | -
Сталь легированная | 30ХМА | Заготовки крепежных деталей толщиной или диаметром до 300 мм, КП640* | 785 | 775 | 755 | 746 | 706 | 697 | 687 | 687 | 669 | 598 | 530 | - | -
Сталь легированная | 30ХМА | Прутки и полосы толщиной или диаметром до 80 мм | 932 | 912 | 903 | 873 | 844 | 844 | 824 | 824 | 804 | 706 | 638 | - | -
Сталь легированная | 30ХМА | Прутки и полосы толщиной или диаметром от 80 мм до 150 мм | 932 | 912 | 903 | 873 | 844 | 844 | 824 | 824 | 804 | 706 | 638 | - | -
Сталь легированная | 30ХМА | Прутки и полосы толщиной или диаметром от 150 до 250 мм | 932 | 912 | 903 | 873 | 844 | 844 | 824 | 824 | 804 | 706 | 638 | - | -
Сталь легированная | 35ХМ | Поковки толщиной или диаметром от 300 до 800 мм, КП245* | 470 | 461 | 451 | 441 | 441 | 432 | 422 | 412 | 392 | 353 | 304 | - | -
Сталь легированная | 35ХМ | Поковки толщиной или диаметром от 300 до 800 мм, КП275* | 530 | 520 | 510 | 500 | 491 | 491 | 491 | 471 | 441 | 402 | 333 | - | -
Сталь легированная | 35ХМ | Поковки толщиной или диаметром до 800 мм, КП315* | 570 | 559 | 549 | 540 | 530 | 520 | 510 | 500 | 471 | 432 | 363 | - | -
Сталь легированная | 35ХМ | Поковки толщиной или диаметром до 800 мм, КП345* | 590 | 590 | 569 | 559 | 549 | 540 | 530 | 520 | 491 | 451 | 373 | - | -
Сталь легированная | 35ХМ | Поковки толщиной или диаметром от 50 до 800 мм, КП395* | 615 | 608 | 596 | 589 | 589 | 569 | 559 | 549 | 510 | 471 | 392 | - | -
Сталь легированная | 35ХМ | Поковки толщиной или диаметром от 50 до 500 мм, КП440* | 635 | 628 | 618 | 598 | 598 | 589 | 589 | 559 | 530 | 491 | 392 | - | -
Сталь легированная | 35ХМ | Поковки толщиной или диаметром до 300 мм, КП490* | 657 | 647 | 638 | 628 | 608 | 598 | 589 | 579 | 540 | 500 | 422 | - | -
Сталь легированная | 35ХМ | Поковки толщиной или диаметром до 50 мм, КП540* | 685 | 685 | 667 | 647 | 638 | 628 | 618 | 608 | 569 | 530 | 432 | - | -
Сталь легированная | 35ХМ | Поковки толщиной или диаметром до 100 мм, КП590* | 735 | 726 | 716 | 697 | 687 | 687 | 667 | 647 | 608 | 569 | 461 | - | -
Сталь легированная | 35ХМ | Прутки и полосы толщиной или диаметром до 80 мм | 932 | 912 | 903 | 883 | 883 | 853 | 844 | 824 | 785 | 716 | 589 | - | -
Сталь легированная | 35ХМ | Прутки и полосы толщиной или диаметром от 80 до 150 мм | 932 | 912 | 903 | 883 | 883 | 853 | 844 | 824 | 785 | 716 | 589 | - | -
Сталь легированная | 35ХМ | Прутки и полосы толщиной или диаметром от 150 до 250 мм | 932 | 912 | 903 | 883 | 883 | 853 | 844 | 824 | 785 | 716 | 589 | - | -
Сталь легированная | 35ХМ | Заготовки крепежных деталей толщиной или диаметром до 300 мм, КП440* | 491 | 479 | 469 | 459 | 459 | 449 | 439 | 428 | 408 | 367 | 316 | - | -
Сталь легированная | 35ХМ | Заготовки крепежных деталей толщиной или диаметром до 300 мм, КП640* | 784 | 765 | 749 | 732 | 732 | 717 | 701 | 701 | 651 | 586 | 505 | - | -
Сталь легированная | 35ХМА | Поковки толщиной от 100 до 300 мм, КП440* | 635 | 618 | 608 | 598 | 598 | 579 | 569 | 559 | 530 | 489 | 412 | - | -
Сталь легированная | 35ХМА | Заготовки крепежных деталей толщиной или диаметром от 100 до 300 мм, КП395* | 618 | 598 | 589 | 579 | 579 | 559 | 549 | 540 | 510 | 461 | 402 | - | -
Сталь легированная | 35ХМА | Заготовки крепежных деталей толщиной или диаметром от 100 до 200 мм, КП490* | 638 | 618 | 608 | 598 | 598 | 579 | 569 | 559 | 530 | 481 | 412 | - | -
Сталь легированная | 35ХМА | Заготовки крепежных деталей толщиной или диаметром до 100 мм, КП590* | 736 | 706 | 697 | 687 | 687 | 667 | 657 | 647 | 608 | 549 | 471 | - | -
Сталь легированная | 35ХМА | Заготовки крепежных деталей толщиной или диаметром до 300 мм, КП640* | 785 | 765 | 755 | 736 | 726 | 726 | 726 | 697 | 651 | 598 | 491 | - | -
Сталь легированная | 10Х2М | Листы толщиной от 6 до 50 мм | 392 | 373 | 363 | 353 | 343 | 333 | 323 | 314 | 304 | 294 | 255 | - | -
Сталь легированная | 10Х2М | Листы толщиной от 50 до 150 мм | 343 | 333 | 333 | 323 | 323 | 314 | 314 | 304 | 294 | 294 | 255 | - | -
Сталь легированная | 10Х2М | Бесшовные холоднокатаные трубы диаметром от 12 до 60 мм | 392 | 392 | 363 | 353 | 343 | 333 | 323 | 314 | 304 | 294 | 255 | - | -
Сталь легированная | 10Х2М | Поковки толщиной до 400 мм | 343 | 343 | 343 | 323 | 323 | 314 | 314 | 304 | 304 | 294 | 255 | - | -
Сталь легированная | 12X2M | Поковки толщиной до 400 мм | 343 | 343 | 343 | 323 | 323 | 314 | 314 | 304 | 304 | 294 | 255 | - | -
Сталь легированная | 12MX | Поковки толщиной от 20 до 130 мм | 441 | 432 | 432 | 432 | 432 | 432 | 432 | 402 | 373 | 333 | 294 | - | -
Сталь легированная | 12MX | Поковки толщиной до 25 мм | 412 | 412 | 402 | 402 | 392 | 383 | 383 | 373 | 353 | 314 | 275 | - | -
Сталь легированная | 12MX | Прутки, полосы толщиной или диаметром до 90 мм | 412 | 412 | 402 | 402 | 392 | 383 | 383 | 373 | 353 | 314 | 275 | - | -
Сталь легированная | 12MX | Прутки, полосы толщиной или диаметром от 90 до 150 мм | 412 | 412 | 402 | 402 | 392 | 383 | 383 | 373 | 353 | 314 | 275 | - | -
Сталь легированная | 12MX | Прутки, полосы толщиной или диаметром от 150 до 200 мм | 412 | 412 | 402 | 402 | 392 | 383 | 383 | 373 | 353 | 314 | 275 | - | -
Сталь легированная | 12МХ | Листы толщиной от 4 до 6 мм | 441 | 432 | 432 | 432 | 432 | 432 | 432 | 402 | 373 | 333 | 294 | - | -
Сталь легированная | 12МХ | Листы толщиной от 20 до 60 мм | 441 | 432 | 432 | 432 | 432 | 432 | 432 | 402 | 373 | 333 | 294 | - | -
Сталь легированная | 30ХГСА | Поковки диаметром от 50 до 100 мм, КП440* | 635 | 628 | 608 | 598 | - | - | - | - | - | - | - | - | -
Сталь легированная | 30ХГСА | Поковки диаметром до 300 мм, КП490* | 655 | 647 | 628 | 618 | - | - | - | - | - | - | - | - | -
Сталь легированная | 30ХГСА | Поковки диаметром до 100 мм, КП540* | 685 | 677 | 657 | 647 | - | - | - | - | - | - | - | - | -
Сталь легированная | 30ХГСА | Поковки диаметром до 100 мм, КП590* | 735 | 726 | 706 | 697 | - | - | - | - | - | - | - | - | -
Сталь легированная | 30ХГСА | Поковки диаметром до 100 мм, КП640* | 785 | 765 | 755 | 746 | - | - | - | - | - | - | - | - | -
Сталь легированная | 30ХГСА | Поковки диаметром до 100 мм, КП685* | 835 | 824 | 795 | 785 | - | - | - | - | - | - | - | - | -
Сталь легированная | 30ХГСА | Штамповки, прутки и полосы диаметром или толщиной до 80 мм | 1080 | 1060 | 1020 | 1010 | - | - | - | - | - | - | - | - | -
Сталь легированная | 30ХГСА | Штамповки, прутки и полосы диаметром или толщиной от 80 до 150 мм | 1080 | 1060 | 1020 | 1010 | - | - | - | - | - | - | - | - | -
Сталь легированная | 30ХГСА | Штамповки, прутки и полосы диаметром или толщиной от 150 до 250 мм | 1080 | 1060 | 1020 | 1010 | - | - | - | - | - | - | - | - | -
Сталь легированная | 10ХСНД | Холодно и горячекатаные трубы наружным диаметром от 60 до 168 мм с толщиной стенки от 6 до 11 мм | 461 | 441 | 432 | 422 | 422 | 422 | 422 | 422 | 412 | - | - | - | -
Сталь легированная | 10ХСНД | Фасонные профили сечением от 5 до 250 мм | 530 | 510 | 500 | 491 | 491 | 491 | 491 | 491 | 491 | - | - | - | -
Сталь легированная | 10ХСНД | Прокат, толстолистовая сталь толщиной от 4 до 40 мм | 510 | 500 | 481 | 471 | 471 | 471 | 471 | 471 | 461 | - | - | - | -
Сталь легированная | 10ХН1М | Лист толщиной от 6 до 40 мм | 540 | 530 | 520 | 500 | 491 | 491 | 461 | 451 | 441 | - | - | - | -
Сталь легированная | 10ХН1М | Трубы бесшовные горячедеформированные наружным диаметром от 60 до 168 мм с толщиной стенки от 6 до 32 мм | 491 | 491 | 471 | 451 | 441 | 432 | 412 | 402 | 392 | - | - | - | -
Сталь легированная | 16ГНМА | Листы | 491 | 491 | 491 | 491 | 471 | 471 | 471 | 461 | 451 | - | - | - | -
Сталь легированная | 10ГН2МФА | Поковки, листы толщиной до 300 мм | 540 | 520 | 510 | 510 | 510 | 491 | 491 | 491 | - | - | - | - | -
Сталь легированная | 10ГН2МФАЛ | Отливки | 540 | 530 | 510 | 510 | 510 | 491 | 491 | 491 | - | - | - | - | -
Сталь легированная хромомолибденованадиевая | 12Х1МФ | Горячекатаная сталь толщиной или диаметром до 90 мм | 471 | 461 | 461 | 451 | 451 | 441 | 441 | 432 | 422 | 392 | 392 | - | -
Сталь легированная хромомолибденованадиевая | 12Х1МФ | Горячекатаная сталь толщиной или диаметром от 90 до 150 мм | 471 | 461 | 461 | 451 | 451 | 441 | 441 | 432 | 422 | 392 | 392 | - | -
Сталь легированная хромомолибденованадиевая | 12Х1МФ | Горячекатаная сталь толщиной или диаметром от 150 до 200 мм | 471 | 461 | 461 | 451 | 451 | 441 | 441 | 432 | 422 | 392 | 392 | - | -
Сталь легированная хромомолибденованадиевая | 12Х1МФ | Поковки толщиной от 100 до 300 мм, КП195* | 390 | 383 | 383 | 373 | 373 | 363 | 363 | 353 | 353 | 323 | 323 | - | -
Сталь легированная хромомолибденованадиевая | 12Х1МФ | Поковки толщиной до 800 мм, КП215* | 430 | 422 | 422 | 412 | 412 | 402 | 402 | 392 | 392 | 353 | 353 | - | -
Сталь легированная хромомолибденованадиевая | 12Х1МФ | Поковки толщиной от 100 до 500 мм, КП245* | 470 | 461 | 461 | 451 | 451 | 441 | 441 | 432 | 422 | 392 | 392 | - | -
Сталь легированная хромомолибденованадиевая | 12Х1МФ | Трубы бесшовные горячекатаные диаметром от 57 до 465 мм с толщиной стенки от 3,5 до 60 мм | 441 | 432 | 432 | 422 | 422 | 412 | 412 | 392 | 372 | 343 | 294 | - | -
Сталь легированная хромомолибденованадиевая | 12Х1МФ | Трубы холоднодеформируемые диаметром от 10 до 108 мм с толщиной стенки от 2 до 13 мм | 441 | 432 | 432 | 422 | 422 | 412 | 412 | 392 | 372 | 343 | 294 | - | -
Сталь легированная хромомолибденованадиевая | 25Х1МФ | Сталь горячекатаная, кованая, калиброванная диаметром или стороной квадрата до 90 мм | 883 | 873 | 834 | 814 | 804 | 775 | 765 | 726 | 716 | 681 | 628 | - | -
Сталь легированная хромомолибденованадиевая | 25Х1МФ | Сталь горячекатаная, кованая, калиброванная диаметром или стороной квадрата от 90 до 150 мм | 883 | 873 | 834 | 814 | 804 | 775 | 765 | 726 | 716 | 681 | 628 | - | -
Сталь легированная хромомолибденованадиевая | 25Х1МФ | Сталь горячекатаная, кованая, калиброванная диаметром или стороной квадрата от 150 до 200 мм | 883 | 873 | 834 | 814 | 804 | 775 | 765 | 726 | 716 | 687 | 628 | - | -
Сталь легированная хромомолибденованадиевая | 25Х1МФ | Заготовки крепежных деталей толщиной или диаметром до 200 мм, КП490* | 589 | 579 | 549 | 540 | 540 | 510 | 510 | 481 | 471 | 461 | 412 | - | -
Сталь легированная хромомолибденованадиевая | 25Х1МФ | Заготовки крепежных деталей толщиной или диаметром до 200 мм КП590* | 736 | 716 | 687 | 667 | 667 | 628 | 628 | 598 | 589 | 569 | 510 | - | -
Сталь легированная хромомолибденованадиевая | 25Х1МФ | Заготовки крепежных деталей толщиной или диаметром до 200 мм, КП640* | 785 | 775 | 736 | 716 | 706 | 687 | 687 | 638 | 628 | 608 | 549 | - | -
Сталь легированная хромомолибденованадиевая | 25Х1МФ | Заготовки крепежных деталей толщиной или диаметром до 200 мм, КП670* | 785 | 775 | 775 | 765 | 765 | 755 | 725 | 695 | 645 | 589 | 529 | - | -
Сталь легированная хромомолибденованадиевая | 15Х1М1Ф | Трубы бесшовные горячекатаные с наружным диаметром от 57 до 465 мм с толщиной стенки от 3,5 до 60 мм | 491 | 491 | 491 | 491 | 491 | 471 | 471 | 441 | 412 | 392 | 333 | 323 | -
Сталь легированная хромомолибденованадиевая | 15Х1М1ФЛ | Отливки | 441 | 441 | 441 | 441 | 441 | 441 | 422 | 412 | 402 | 392 | 392 | 373 | -
Сталь легированная хромомолибденованадиевая | 12Х2МФА | Листы толщиной до 180 мм, КП395** | 540 | 530 | 520 | 500 | 500 | 491 | 491 | 491 | 461 | 432 | 412 | - | -
Сталь легированная хромомолибденованадиевая | 12Х2МФА | Поковки толщиной до 150 мм, КП395** | 540 | 530 | 520 | 500 | 500 | 491 | 491 | 491 | 461 | 432 | 412 | - | -
Сталь легированная хромомолибденованадиевая | 12Х2МФА | Листы толщиной до 180 мм, КП490** | 638 | 618 | 608 | 598 | 589 | 569 | 559 | 549 | 540 | 500 | 481 | - | -
Сталь легированная хромомолибденованадиевая | 12Х2МФА | Поковки толщиной до 150 мм, КП490** | 638 | 618 | 608 | 598 | 589 | 569 | 559 | 549 | 540 | 500 | 481 | - | -
Сталь легированная хромомолибденованадиевая | 12Х2МФА-А | Листы толщиной до 180 мм, КП395** | 540 | 530 | 520 | 500 | 500 | 491 | 491 | 491 | 461 | 432 | 412 | - | -
Сталь легированная хромомолибденованадиевая | 12Х2МФА-А | Поковки толщиной до 150 мм, КП395** | 540 | 530 | 520 | 500 | 500 | 491 | 491 | 491 | 461 | 432 | 412 | - | -
Сталь легированная хромомолибденованадиевая | 12Х2МФА-А | Листы толщиной до 180 мм, КП490** | 638 | 618 | 608 | 598 | 589 | 569 | 559 | 549 | 540 | 500 | 481 | - | -
Сталь легированная хромомолибденованадиевая | 12Х2МФА-А | Поковки толщиной до 150 мм, КП490** | 638 | 618 | 608 | 598 | 589 | 569 | 559 | 549 | 540 | 500 | 481 | - | -
Сталь легированная хромомолибденованадиевая | 18Х2МФА | Листы, поковки толщиной от 160 до 400 мм, КП490** | 638 | 618 | 608 | 598 | 589 | 569 | 559 | 549 | 540 | 530 | 520 | - | -
Сталь легированная хромомолибденованадиевая | 15Х2МФА | Листы, поковки толщиной от 400 до 650 мм, КП295** | 441 | 432 | 422 | 412 | 402 | 392 | 392 | 392 | 373 | 353 | 333 | - | -
Сталь легированная хромомолибденованадиевая | 15Х2МФА | Листы, поковки толщиной от 161 до 400 мм, КП395** | 540 | 530 | 520 | 500 | 491 | 481 | 471 | 461 | 461 | 432 | 412 | - | -
Сталь легированная хромомолибденованадиевая | 15Х2МФА-А | Листы, поковки толщиной от 400 до 650 мм, КП295** | 441 | 432 | 422 | 412 | 402 | 392 | 392 | 392 | 373 | 353 | 333 | - | -
Сталь легированная хромомолибденованадиевая | 15Х2МФА-А | Листы, поковки толщиной от 161 до 400 мм, КП395** | 540 | 530 | 520 | 500 | 491 | 481 | 471 | 461 | 461 | 432 | 412 | - | -
Сталь легированная хромомолибденованадиевая | 25Х2МФА | Поковки, листы (плиты), листовые и штампованные заготовки диаметром или толщиной до 70 мм, КП395** | 540 | 530 | 520 | 500 | 491 | 481 | 471 | 461 | 461 | 441 | 441 | - | -
Сталь легированная хромомолибденованадиевая | 25Х2МФА | Поковки, листы (плиты), листовые и штампованные заготовки диаметром или толщиной до 750 мм, КП490** | 638 | 618 | 608 | 598 | 589 | 569 | 559 | 549 | 540 | 530 | 520 | - | -
Сталь легированная хромомолибденованадиевая | 25Х2МФА | Поковки, листы (плиты), листовые и штампованные заготовки диаметром или толщиной до 750 мм, КП590** | 736 | 716 | 706 | 697 | 677 | 667 | 647 | 638 | 618 | 608 | 598 | - | -
Сталь легированная хромомолибденованадиевая | 25Х2М1Ф | Горячекатаные и кованые прутки и полосы диаметром или толщиной 90 мм | 785 | 765 | 765 | 755 | 745 | 735 | 725 | 687 | 677 | 647 | 608 | - | -
Сталь легированная хромомолибденованадиевая | 25Х2М1Ф | Заготовки крепежных деталей диаметром или толщиной до 200 мм | 785 | 765 | 765 | 755 | 745 | 735 | 725 | 687 | 677 | 647 | 608 | - | -
Сталь легированная хромомолибденованадиевая | 25Х2М1Ф | Горячекатаные и кованые прутки и полосы диаметром или толщиной от 90 до 150 мм | 785 | 765 | 755 | 736 | 726 | 697 | 687 | 677 | 657 | 647 | 638 | - | -
Сталь легированная хромомолибденованадиевая | 25Х2М1Ф | Горячекатаные и кованые прутки и полосы диаметром или толщиной от 150 до 200 мм | 785 | 765 | 765 | 736 | 726 | 697 | 687 | 677 | 657 | 647 | 638 | - | -
Сталь легированная хромомолибденованадиевая | 25Х2М1Ф | Поковки толщиной или диаметром от 100 до 300 мм, КП490* | 657 | 638 | 628 | 608 | 598 | 579 | 569 | 559 | 540 | 500 | 500 | - | -
Сталь легированная хромомолибденованадиевая | 25Х3МФА | Поковки, листы (плиты), листовые и штампованные заготовки толщиной от 450 до 600 мм, КП395** | 540 | 530 | 520 | 500 | 491 | 481 | 471 | 461 | 461 | 441 | 441 | - | -
Сталь легированная хромомолибденованадиевая | 25Х3МФА | Поковки, листы (плиты), листовые и штампованные заготовки толщиной от 450 до 600 мм, КП490** | 638 | 618 | 608 | 598 | 589 | 569 | 559 | 549 | 540 | 530 | 520 | - | -
Сталь легированная хромомолибденованадиевая | 25Х3МФА | Поковки, листы (плиты), листовые и штампованные заготовки толщиной от 450 до 600 мм, КП590** | 736 | 716 | 706 | 697 | 687 | 667 | 647 | 638 | 618 | 608 | 598 | - | -
Сталь легированная хромомолибденованадиевая | 25Х3МФА | Поковки, листы (плиты), листовые и штампованные заготовки толщиной от 450 до 600 мм, КП685** | 834 | 814 | 804 | 795 | 785 | 765 | 746 | 736 | 697 | 687 | 677 | - | -
Сталь легированная хромомолибденованадиевая | 10Х2М1ФБ | Поковки толщиной от 100 до 400 мм, КП195* | 343 | 337 | 328 | 319 | 310 | 301 | 292 | 282 | 273 | 264 | 255 | - | -
Сталь легированная хромомолибденованадиевая | 10Х2М1ФБ | Поковки толщиной от 100 до 400 мм, КП245* | 392 | 381 | 363 | 345 | 328 | 310 | 292 | 274 | 267 | 267 | 252 | - | -
Сталь легированная хромомолибденованадиевая | 10Х2М1ФБ | Листы толщиной до 150 мм, КП195* | 343 | 337 | 328 | 319 | 310 | 300 | 291 | 282 | 273 | 263 | 254 | - | -
Сталь легированная хромомолибденованадиевая | 10Х2М1ФБ | Листы толщиной до 150 мм, КП245* | 392 | 385 | 376 | 364 | 353 | 342 | 331 | 320 | 309 | 298 | 294 | - | -
Сталь легированная хромомолибденованадиевая | 15Х2НМФА | Поковки, листы, штамповки диаметром или толщиной от 400 до 650 мм, КП395** | 549 | 539 | 529 | 519 | 510 | 500 | 500 | 491 | - | - | - | - | -
Сталь легированная хромомолибденованадиевая | 15Х2НМФА | Поковки, листы, штамповки диаметром или толщиной от 160 до 400 мм, КП490* | 608 | 593 | 588 | 578 | 568 | 559 | 549 | 539 | - | - | - | - | -
Сталь легированная хромомолибденованадиевая | 15Х2НМФА | Поковки, листы штамповки диаметром или толщиной от 400 до 650 мм, КП295* | 441 | 432 | 422 | 412 | 402 | 402 | 402 | 392 | - | - | - | - | -
Сталь легированная хромомолибденованадиевая | 15Х2НМФА | Поковки, листы штамповки диаметром или толщиной от 160 до 400 мм, КП395** | 549 | 549 | 549 | 530 | 520 | 510 | 510 | 491 | - | - | - | - | -
Сталь легированная хромомолибденованадиевая | 15ХНМФА-А | Поковки, листы, штамповки диаметром или толщиной от 400 до 650 мм, КП395** | 549 | 539 | 529 | 519 | 510 | 500 | 500 | 491 | - | - | - | - | -
Сталь легированная хромомолибденованадиевая | 15ХНМФА-А | Поковки, листы, штамповки диаметром или толщиной от 160 до 400 мм, КП490* | 608 | 593 | 588 | 578 | 568 | 559 | 549 | 539 | - | - | - | - | -
Сталь легированная хромомолибденованадиевая | 15ХНМФА-А | Поковки, листы штамповки диаметром или толщиной от 400 до 650 мм, КП295* | 441 | 432 | 422 | 412 | 402 | 402 | 402 | 392 | - | - | - | - | -
Сталь легированная хромомолибденованадиевая | 15ХНМФА-А | Поковки, листы штамповки диаметром или толщиной от 160 до 400 мм, КП395** | 549 | 549 | 549 | 530 | 520 | 510 | 510 | 491 | - | - | - | - | -
Сталь легированная хромомолибденованадиевая | 15Х3НМФА | Листы, поковки толщиной до 450 мм | 589 | 569 | 540 | 520 | 520 | 510 | 500 | 491 | - | - | - | - | -
Сталь легированная хромомолибденованадиевая | 15Х3НМФА-А | Листы, поковки толщиной до 450 мм | 589 | 569 | 540 | 520 | 520 | 510 | 500 | 491 | - | - | - | - | -
Сталь легированная хромомолибденованадиевая | 36Х2Н2МФА | Заготовки крепежных деталей толщиной до 200 мм, КП395* | 618 | 618 | 618 | 598 | 569 | 569 | 540 | 510 | - | - | - | - | -
Сталь легированная хромомолибденованадиевая | 36Х2Н2МФА | Заготовки крепежных деталей толщиной до 200 мм, КП490* | 657 | 657 | 657 | 638 | 598 | 598 | 569 | 540 | - | - | - | - | -
Сталь легированная хромомолибденованадиевая | 36Х2Н2МФА | Заготовки крепежных деталей толщиной до 200 мм, КП590* | 687 | 687 | 687 | 667 | 638 | 628 | 598 | 569 | - | - | - | - | -
Сталь легированная хромомолибденованадиевая | 36Х2Н2МФА | Заготовки крепежных деталей толщиной до 200 мм, КП640 | 686 | 686 | 656 | 627 | 627 | 607 | 597 | 578 | - | - | - | - | -
Сталь легированная хромомолибденованадиевая | 36Х2Н2МФА | Заготовки крепежных деталей толщиной до 200 мм, КП685* | 785 | 785 | 785 | 755 | 736 | 726 | 687 | 657 | - | - | - | - | -
Сталь легированная хромомолибденованадиевая | 36Х2Н2МФА | Заготовки крепежных деталей толщиной до 200 мм, КП785* | 883 | 883 | 883 | 853 | 824 | 814 | 785 | 736 | - | - | - | - | -
Сталь легированная хромомолибденованадиевая | 38ХН3МФА | Заготовки крепежных деталей толщиной до 200 мм, КП490* | 657 | 657 | 628 | 608 | 608 | 589 | 579 | 559 | - | - | - | - | -
Сталь легированная хромомолибденованадиевая | 38ХН3МФА | Заготовки крепежных деталей толщиной до 200 мм, КП590* | 687 | 687 | 657 | 628 | 628 | 608 | 598 | 579 | - | - | - | - | -
Сталь легированная хромомолибденованадиевая | 38ХН3МФА | Заготовки крепежных деталей толщиной до 200 мм, КП640* | 687 | 687 | 657 | 628 | 628 | 608 | 598 | 579 | - | - | - | - | -
Сталь легированная хромомолибденованадиевая | 38ХН3МФА | Заготовки крепежных деталей толщиной до 200 мм, КП685* | 785 | 785 | 755 | 726 | 726 | 706 | 687 | 667 | - | - | - | - | -
Сталь легированная хромомолибденованадиевая | 38ХН3МФА | Заготовки крепежных деталей толщиной до 200 мм, КП785* | 883 | 883 | 844 | 824 | 814 | 785 | 785 | 746 | - | - | - | - | -
Сталь легированная хромомолибденованадиевая | 38ХН3МФА | Заготовки крепежных деталей толщиной до 200 мм, КП880* | 981 | 981 | 942 | 912 | 903 | 883 | 863 | 834 | - | - | - | - | -
Сталь легированная хромомолибденованадиевая | 20Х1М1Ф1БР | Заготовки крепежных деталей толщиной до 200 мм, КП670* | 785 | 775 | 765 | 755 | 746 | 736 | 726 | 716 | 697 | 647 | 598 | - | -
Сталь легированная кремнемарганцовистая | 15ГС | Трубы бесшовные горячекатаные наружным диаметром от 10 до 465 мм с толщиной стенки от 2 до 60 мм | 491 | 471 | 461 | 451 | 441 | 422 | 412 | 412 | 412 | - | - | - | -
Сталь легированная кремнемарганцовистая | 16ГС | Листы горячекатаные толщиной от 2 до 160 мм | 451 | 422 | 392 | 392 | 392 | 392 | 373 | 373 | - | - | - | - | -
Сталь легированная кремнемарганцовистая | 20ГСЛ | Отливки | 491 | 471 | 441 | 441 | 422 | 422 | 422 | 422 | - | - | - | - | -
Сталь легированная кремнемарганцовистая | 09Г2С | Прокат толщиной от 4 до 160 мм | 432 | 432 | 432 | 432 | 432 | 432 | 432 | 432 | 432 | 392 | - | - | -
Сталь высокохромистая | 08Х13 | Листы толщиной от 4 до 50 мм | 422 | 402 | 392 | 373 | 363 | 353 | 343 | - | - | - | - | - | -
Сталь высокохромистая | 08Х13 | Трубы наружным диаметром от 5 до 250 мм с толщиной стенки от 0,2 до 22 мм | 373 | 363 | 353 | 333 | 323 | 314 | 314 | - | - | - | - | - | -
Сталь высокохромистая | 20Х13 | Поковки диаметром или толщиной до 300 мм | 647 | 628 | 608 | 589 | 569 | 549 | 530 | - | - | - | - | - | -
Сталь высокохромистая | 20Х13 | Калиброванная сталь диаметром или стороной квадрата до 70 мм | 647 | 628 | 608 | 589 | 569 | 549 | 530 | - | - | - | - | - | -
Сталь высокохромистая | 20Х13 | Горячекатаная сталь диаметром, стороной квадрата или толщиной до 60 мм | 647 | 628 | 608 | 589 | 569 | 549 | 530 | - | - | - | - | - | -
Сталь высокохромистая | 20Х13 | Горячекатаная сталь диаметром, стороной квадрата или толщиной от 60 до 100 мм | 647 | 628 | 608 | 589 | 569 | 549 | 530 | - | - | - | - | - | -
Сталь высокохромистая | 20Х13 | Горячекатаная сталь со стороной квадрата или толщиной от 100 до 150 мм | 647 | 628 | 608 | 589 | 569 | 549 | 530 | - | - | - | - | - | -
Сталь высокохромистая | 20Х13 | Заготовки крепежных деталей, КП590* | 785 | 755 | 736 | 716 | 687 | 667 | 638 | - | - | - | - | - | -
Сталь высокохромистая | 20Х13 | Листы толщиной от 4 до 50 мм | 510 | 491 | 481 | 471 | 441 | 432 | 412 | - | - | - | - | - | -
Сталь высокохромистая | 20Х12ВНМФ | Заготовки крепежных деталей толщиной до 200 мм, КП670* | 785 | 775 | 755 | 736 | 716 | 697 | 677 | 647 | 628 | 588 | 529 | - | -
Сталь высокохромистая | 09Х17Н | Поковки диаметром или толщиной под термическую обработку до 200 мм | 441 | 432 | 422 | 412 | 402 | 392 | 373 | 373 | - | - | - | - | -
Сталь высокохромистая | 09Х17Н | Заготовки в виде поковок, штамповок и прутков круглого сечения от 5 до 250 мм, квадратного от 40 до 200 мм | 540 | 530 | 500 | 491 | 471 | 451 | 432 | 422 | - | - | - | - | -
Сталь высокохромистая | 30Х13 | Заготовки крепежных деталей толщиной или диаметром до 200 мм, КП590* | 785 | 755 | 736 | 716 | 687 | 667 | 647 | - | - | - | - | - | -
Сталь высокохромистая | 30Х13 | Заготовки крепежных деталей толщиной или диаметром до 200 мм, КП685* | 883 | 853 | 824 | 795 | 765 | 746 | 726 | - | - | - | - | - | -
Сталь высокохромистая | 30Х13 | Заготовки крепежных деталей толщиной или диаметром до 200 мм, КП785* | 981 | 942 | 922 | 883 | 853 | 824 | 804 | - | - | - | - | - | -
Сталь высокохромистая | 14Х17Н2 | Сортовой прокат, заготовки крепежных деталей, поковки диаметром или толщиной под термообработку до 60 мм | 1080 | 1060 | 1050 | 1040 | 1030 | 1010 | 1000 | 961 | - | - | - | - | -
Сталь высокохромистая | 14Х17Н2 | Сортовой прокат, заготовки крепежных деталей, поковки диаметром или толщиной под термообработку более 60 мм, КП540* | 687 | 687 | 667 | 657 | 657 | 638 | 638 | 608 | - | - | - | - | -
Сталь высокохромистая | 08Х14МФ | Поковки, заготовки трубы, листы | 539 | 519 | 510 | 491 | 491 | 491 | 491 | 431 | - | - | - | - | -
Сталь высокохромистая | 08Х14МФ | Трубы, листы, предназначенные для развальцовки и штамповки | 441 | 431 | 421 | 412 | 402 | 392 | 392 | 363 | - | - | - | - | -
Сталь высокохромистая | 1Х12В2МФ | Трубы | 491 | 441 | 422 | 412 | 402 | 392 | 392 | 373 | 373 | 363 | 343 | 294 | -
Сталь высокохромистая | 18Х12ВМБФР | Заготовки крепежных деталей толщиной или диаметром 200 мм, КП670* | 785 | 775 | 755 | 746 | 726 | 706 | 687 | 667 | 628 | 589 | 549 | - | -
Сталь высокохромистая | 05Х12Н2М-ВИ | Трубы | 539 | 539 | 539 | 539 | 519 | 500 | 480 | 470 | 451 | 431 | 412 | 392 | -
Сталь высокохромистая | 05Х12Н2М | Трубы | 539 | 539 | 539 | 539 | 519 | 500 | 480 | 470 | 451 | 431 | 412 | 392 | -
Сталь высокохромистая | 05Х12Н2М | Поковки, лист | 539 | 539 | 539 | 539 | 539 | 519 | 500 | 480 | 461 | 421 | 372 | 353 | -
Сталь высокохромистая | 05Х12Н2М-ВД | Поковки, лист | 539 | 539 | 539 | 539 | 539 | 519 | 500 | 480 | 461 | 421 | 372 | 353 | -
Сталь высокохромистая | 06Х13Н7Д2 | Горячекатаные и кованые прутки диаметром от 16 до 160 мм | 882 | 853 | 804 | 764 | 725 | 686 | 676 | - | - | - | - | - | -
Сталь высокохромистая | 06Х13Н7Д2 | Кованая полоса толщиной 80 мм | 882 | 853 | 804 | 764 | 725 | 686 | 676 | - | - | - | - | - | -
Сталь высокохромистая | 06Х13Н7Д2 | Заготовки крепежных деталей диаметром до 160 мм | 882 | 853 | 804 | 764 | 725 | 686 | 676 | - | - | - | - | - | -
Сталь высокохромистая | 06Х12Н3ДЛ | Отливки | 637 | 630 | 618 | 608 | 589 | 579 | 559 | 539 | - | - | - | - | -
Сталь высокохромистая | 06Х12Н3Д | Поковки КП540* | 637 | 630 | 618 | 589 | 589 | 579 | 559 | 539 | - | - | - | - | -
Сталь высокохромистая | 06Х12Н3Д | Поковки КП590* | 686 | 670 | 657 | 647 | 638 | 618 | 588 | 588 | - | - | - | - | -
Сталь высокохромистая | 06Х12Н3Д | Листы толщиной от 25 до 250 мм | 686 | 670 | 657 | 647 | 638 | 618 | 588 | 588 | - | - | - | - | -
Сталь высокохромистая | 07Х16Н4Б | Сортовой прокат диаметром или стороной квадрата от 30 до 180 мм | 882 | 880 | 850 | 830 | 770 | 760 | 730 | 720 | - | - | - | - | -
Сталь высокохромистая | 07Х16Н4Б | Поковки диаметром или стороной квадрата от 180 до 400 мм | 882 | 880 | 850 | 830 | 770 | 760 | 730 | 720 | - | - | - | - | -
Сталь хромоникелевая коррозионно-стойкого аустенитного класса | 09Х18Н9 | Листы толщиной от 6 до 160 мм | 491 | 451 | 412 | 392 | 392 | 373 | 363 | 353 | 353 | 343 | 343 | 323 | 294
Сталь хромоникелевая коррозионно-стойкого аустенитного класса | 09Х18Н9 | Поковки толщиной до 60 мм | 540 | 500 | 451 | 432 | 432 | 412 | 402 | 392 | 373 | 353 | 323 | 304 | 255
Сталь хромоникелевая коррозионно-стойкого аустенитного класса | 09Х18Н9 | Поковки толщиной от 60 до 300 мм | 491 | 470 | 451 | 425 | 400 | 380 | 380 | 340 | 323 | 314 | 304 | 294 | 280
Сталь хромоникелевая коррозионно-стойкого аустенитного класса | 09Х18Н9 | Трубы бесшовные холоднокатаные наружным диаметром от 16 до 70 мм с толщиной стенки от 2,5 до 12 мм | 491 | 451 | 412 | 392 | 392 | 373 | 363 | 353 | 353 | 343 | 343 | 323 | 294
Сталь хромоникелевая коррозионно-стойкого аустенитного класса | 10Х18Н9 | Листы толщиной от 6 до 160 мм | 491 | 451 | 412 | 392 | 392 | 373 | 363 | 353 | 353 | 343 | 343 | 323 | 294
Сталь хромоникелевая коррозионно-стойкого аустенитного класса | 10Х18Н9 | Поковки толщиной до 60 мм | 540 | 500 | 451 | 432 | 432 | 412 | 402 | 392 | 373 | 353 | 323 | 304 | 255
Сталь хромоникелевая коррозионно-стойкого аустенитного класса | 10Х18Н9 | Поковки толщиной от 60 до 300 мм | 491 | 470 | 451 | 425 | 400 | 380 | 380 | 340 | 323 | 314 | 304 | 294 | 280
Сталь хромоникелевая коррозионно-стойкого аустенитного класса | 10Х18Н9 | Трубы бесшовные холоднокатаные наружным диаметром от 16 до 70 мм с толщиной стенки от 2,5 до 12 мм | 491 | 451 | 412 | 392 | 392 | 373 | 363 | 353 | 353 | 343 | 343 | 323 | 294
Сталь хромоникелевая коррозионно-стойкого аустенитного класса | 12Х18Н9 | Трубы бесшовные холоднокатаные наружным диаметром от 16 до 70 мм с толщиной стенки от 2,5 до 12 мм | 491 | 451 | 412 | 392 | 392 | 373 | 363 | 353 | 353 | 343 | 343 | 323 | 294
Сталь хромоникелевая коррозионно-стойкого аустенитного класса | 08Х18Н10Т | Сортовой прокат и поковки из него толщиной или диаметром до 200 мм | 491 | 480 | 461 | 436 | 417 | 397 | 377 | 353 | 328 | 314 | 289 | 270 | 250
Сталь хромоникелевая коррозионно-стойкого аустенитного класса | 08Х18Н10Т | Плиты, поковки из слитка, листовые заготовки и штамповки диаметром от 40 до 200 мм | 491 | 477 | 456 | 426 | 417 | 382 | 358 | 333 | 309 | 289 | 260 | 235 | 216
Сталь хромоникелевая коррозионно-стойкого аустенитного класса | 08Х18Н10Т | Плиты, поковки из слитка, листовые заготовки и штамповки диаметром более 200 мм | 491 | 475 | 446 | 421 | 392 | 368 | 343 | 314 | 289 | 260 | 235 | 206 | 181
Сталь хромоникелевая коррозионно-стойкого аустенитного класса | 08Х18Н10Т | Трубы | 510 | 471 | 461 | 441 | 421 | 421 | 412 | 412 | 402 | 382 | 353 | 333 | 304
Сталь хромоникелевая коррозионно-стойкого аустенитного класса | 12Х18Н10Т | Сортовой прокат и поковки из него толщиной или диаметром до 200 мм | 491 | 480 | 461 | 436 | 417 | 397 | 377 | 353 | 328 | 314 | 289 | 270 | 250
Сталь хромоникелевая коррозионно-стойкого аустенитного класса | 12Х18Н10Т | Плиты, поковки из слитка, листовые заготовки и штамповки диаметром от 40 до 200 мм | 491 | 477 | 456 | 426 | 417 | 382 | 358 | 333 | 309 | 289 | 260 | 235 | 216
Сталь хромоникелевая коррозионно-стойкого аустенитного класса | 12Х18Н10Т | Плиты, поковки из слитка, листовые заготовки и штамповки диаметром более 200 мм | 491 | 475 | 446 | 421 | 392 | 368 | 343 | 314 | 289 | 260 | 235 | 206 | 181
Сталь хромоникелевая коррозионно-стойкого аустенитного класса | 12Х18Н10Т | Трубы | 510 | 471 | 461 | 441 | 421 | 421 | 412 | 412 | 402 | 382 | 353 | 333 | 304
Сталь хромоникелевая коррозионно-стойкого аустенитного класса | 08Х18Н12Т | Толстолистовая сталь толщиной от 4 до 160 мм | 510 | 491 | 432 | 412 | 392 | 392 | 392 | 392 | 373 | 373 | 363 | 333 | 323
Сталь хромоникелевая коррозионно-стойкого аустенитного класса | 08Х18Н12Т | Поковки, листы листовые и объемные штамповки, ковано-катаные заготовки толщиной до 60 мм | 491 | 471 | 412 | 392 | 373 | 373 | 373 | 353 | 353 | 353 | 353 | 323 | 294
Сталь хромоникелевая коррозионно-стойкого аустенитного класса | 08Х18Н12Т | Поковки, листы листовые и объемные штамповки, ковано-катаные заготовки толщиной от 60 до 300 мм | 491 | 471 | 412 | 392 | 373 | 373 | 373 | 353 | 353 | 353 | 353 | 323 | 294
Сталь хромоникелевая коррозионно-стойкого аустенитного класса | 12Х18Н9Т | Заготовки в виде поковок и штамповок для листов и труб, поковки | 520 | 500 | 432 | 412 | 392 | 392 | 392 | 383 | 373 | 373 | 363 | 333 | 294
Сталь хромоникелевая коррозионно-стойкого аустенитного класса | 12Х18Н9Т | Листы толщиной от 0,5 до 160 мм | 530 | 510 | 441 | 422 | 402 | 402 | 402 | 392 | 383 | 383 | 373 | 343 | 294
Сталь хромоникелевая коррозионно-стойкого аустенитного класса | 12Х18Н9Т | Горячекатаная и кованая сталь диаметром, стороной квадрата или толщиной до 60 мм | 540 | 520 | 451 | 432 | 412 | 412 | 412 | 402 | 392 | 392 | 383 | 353 | 304
Сталь хромоникелевая коррозионно-стойкого аустенитного класса | 12Х18Н9Т | Горячекатаная и кованая сталь диаметром, стороной квадрата или толщиной от 60 до 100 мм | 540 | 520 | 451 | 432 | 412 | 412 | 412 | 402 | 392 | 392 | 383 | 353 | 304
Сталь хромоникелевая коррозионно-стойкого аустенитного класса | 12Х18Н9Т | Горячекатаная и кованая сталь диаметром, стороной квадрата или толщиной от 100 до 150 мм | 540 | 520 | 451 | 432 | 412 | 412 | 412 | 402 | 392 | 392 | 383 | 353 | 304
Сталь хромоникелевая коррозионно-стойкого аустенитного класса | 12Х18Н12Т | Заготовки в виде поковок и штамповок для листов и труб, поковки | 520 | 500 | 432 | 412 | 392 | 392 | 392 | 383 | 373 | 373 | 363 | 333 | 294
Сталь хромоникелевая коррозионно-стойкого аустенитного класса | 12Х18Н12Т | Листы толщиной от 0,5 до 160 мм | 530 | 510 | 441 | 422 | 402 | 402 | 402 | 392 | 383 | 383 | 373 | 343 | 294
Сталь хромоникелевая коррозионно-стойкого аустенитного класса | 12Х18Н12Т | Горячекатаная и кованая сталь диаметром, стороной квадрата или толщиной до 60 мм | 540 | 520 | 451 | 432 | 412 | 412 | 412 | 402 | 392 | 392 | 383 | 353 | 304
Сталь хромоникелевая коррозионно-стойкого аустенитного класса | 12Х18Н12Т | Горячекатаная и кованая сталь диаметром, стороной квадрата или толщиной от 60 до 100 мм | 540 | 520 | 451 | 432 | 412 | 412 | 412 | 402 | 392 | 392 | 383 | 353 | 304
Сталь хромоникелевая коррозионно-стойкого аустенитного класса | 12Х18Н12Т | Горячекатаная и кованая сталь диаметром, стороной квадрата или толщиной от 100 до 150 мм | 540 | 520 | 451 | 432 | 412 | 412 | 412 | 402 | 392 | 392 | 383 | 353 | 304
Сталь хромоникелевая коррозионно-стойкого аустенитного класса | 12Х18Н9ТЛ | Отливки | 441 | 422 | 412 | 402 | 383 | 363 | 353 | 333 | 333 | 323 | 323 | 304 | 294
Сталь хромоникелевая коррозионно-стойкого аустенитного класса | 03Х16Н9М2 | Листы толщиной от 40 до 150 мм | 550 | 500 | 460 | 430 | 420 | 412 | 400 | 400 | 390 | 370 | 355 | 350 | 300
Сталь хромоникелевая коррозионно-стойкого аустенитного класса | 03Х16Н9М2 | Поковки (из слитка) толщиной от 180 до 500 мм | 520 | 500 | 450 | 425 | 420 | 410 | 380 | 350 | 350 | 340 | 340 | 330 | 280
Сталь хромоникелевая коррозионно-стойкого аустенитного класса | 08Х16Н11М3 | Листы толщиной от 6 до 50 мм | 510 | 491 | 441 | 422 | 412 | 402 | 402 | 392 | 392 | 392 | 373 | 363 | 343
Сталь хромоникелевая коррозионно-стойкого аустенитного класса | 10Х17Н13М2Т | Заготовки в виде поковок и штамповок из слитков массой не более 15 т толщиной до 60 мм | 510 | 491 | 432 | 412 | 392 | 392 | 353 | 353 | 333 | 333 | 323 | 304 | 255
Сталь хромоникелевая коррозионно-стойкого аустенитного класса | 10Х17Н13М2Т | Листы и листовые штамповки, ковано-катаные заготовки толщиной до 60 мм | 510 | 491 | 432 | 412 | 392 | 392 | 353 | 353 | 333 | 333 | 323 | 304 | 255
Сталь хромоникелевая коррозионно-стойкого аустенитного класса | 10Х17Н13М2Т | Заготовки в виде поковок и штамповок из слитков массой не более 15 т толщиной от 60 до 300 мм | 510 | 491 | 432 | 412 | 392 | 392 | 353 | 353 | 333 | 333 | 323 | 304 | 255
Сталь хромоникелевая коррозионно-стойкого аустенитного класса | 10Х17Н13М2Т | Листы и листовые штамповки, ковано-катаные заготовки толщиной от 60 до 300 мм | 510 | 491 | 432 | 412 | 392 | 392 | 353 | 353 | 333 | 333 | 323 | 304 | 255
Сталь хромоникелевая коррозионно-стойкого аустенитного класса | 10Х17Н13М2Т | Листы толщиной от 0,5 до 160 мм | 530 | 510 | 451 | 432 | 412 | 412 | 363 | 363 | 343 | 343 | 333 | 314 | 265
Сталь хромоникелевая коррозионно-стойкого аустенитного класса | 10Х17Н13М2Т | Трубы бесшовные горячедеформированные диаметром от 57 до 325 мм с толщиной стенки от 3,5 до 32 мм | 530 | 510 | 451 | 432 | 412 | 412 | 363 | 363 | 343 | 343 | 333 | 314 | 314
Сталь хромоникелевая коррозионно-стойкого аустенитного класса | 10Х17Н13М2Т | Трубы холодно- и теплодеформированные диаметром от 5 до 250 мм с толщиной стенки от 0,2 до 22 мм | 530 | 510 | 451 | 432 | 412 | 412 | 363 | 363 | 343 | 343 | 333 | 314 | 314
Сталь хромоникелевая коррозионно-стойкого аустенитного класса | 12Х18Н12М3ТЛ | Отливки | 500 | 480 | 450 | 425 | 400 | 380 | 360 | 340 | 328 | 316 | 304 | 292 | 280
Сталь хромоникелевая коррозионно-стойкого аустенитного класса | 10Х18Н12М3Л | Отливки | 392 | 385 | 374 | 363 | 351 | 340 | 328 | 317 | 306 | 294 | 282 | 270 | 258
Сталь хромоникелевая коррозионно-стойкого аустенитного класса | 09Х16Н15М3Б | Заготовка трубная диаметром от 80 до 180 мм | 540 | 520 | 500 | 471 | 451 | 432 | 432 | 412 | 392 | 392 | 392 | 392 | 392
Сталь хромоникелевая коррозионно-стойкого аустенитного класса | 45Х14Н14В2М | Горячекатаная и кованая сталь диаметром, стороной квадрата или толщиной до 60 мм | 706 | 667 | 638 | 608 | 598 | 589 | 569 | 549 | 549 | 540 | 530 | 520 | -
Сталь хромоникелевая коррозионно-стойкого аустенитного класса | 45Х14Н14В2М | Калиброванная сталь диаметром или стороной квадрата до 70 мм | 706 | 667 | 638 | 608 | 598 | 589 | 569 | 549 | 549 | 540 | 530 | 520 | -
Сталь хромоникелевая коррозионно-стойкого аустенитного класса | 45Х14Н14В2М | Горячекатаная и кованая сталь диаметром, стороной квадрата или толщиной от 60 до 100 мм | 706 | 667 | 638 | 608 | 598 | 589 | 569 | 549 | 549 | 540 | 530 | 520 | -
Сталь хромоникелевая коррозионно-стойкого аустенитного класса | 45Х14Н14В2М | Горячекатаная и кованая сталь диаметром, стороной квадрата или толщиной от 100 до 150 мм | 706 | 667 | 638 | 608 | 598 | 589 | 569 | 549 | 549 | 540 | 530 | 520 | -
Сталь хромоникелевая коррозионно-стойкого аустенитного класса | Х18Н22В2Т2 | Поковки из слитков массой до 10 т | 657 | 638 | 628 | 608 | 598 | 589 | 589 | 569 | 559 | 549 | 540 | 530 | 530
Сталь хромоникелевая коррозионно-стойкого аустенитного класса | 31Х19Н9МВБТ | Заготовки крепежных деталей неограниченной толщины, КП315* | 589 | 589 | 569 | 549 | 530 | 510 | 491 | 471 | 441 | 441 | 412 | 392 | 392
Сталь хромоникелевая коррозионно-стойкого аустенитного класса | 31Х19Н9МВБТ | Горячекатаная и кованая сталь диаметром, стороной квадрата или толщиной до 60 мм | 589 | 589 | 569 | 549 | 530 | 510 | 491 | 471 | 441 | 441 | 412 | 392 | 392
Сталь хромоникелевая коррозионно-стойкого аустенитного класса | 31Х19Н9МВБТ | Горячекатаная и кованая сталь диаметром, стороной квадрата или толщиной от 60 до 100 мм | 589 | 589 | 569 | 549 | 530 | 510 | 491 | 471 | 441 | 441 | 412 | 392 | 392
Сталь хромоникелевая коррозионно-стойкого аустенитного класса | 31Х19Н9МВБТ | Горячекатаная и кованая сталь диаметром, стороной квадрата или толщиной от 100 до 200 мм | 589 | 589 | 569 | 549 | 530 | 510 | 491 | 471 | 441 | 441 | 412 | 392 | 392
Сталь хромоникелевая коррозионно-стойкого аустенитного класса | 10Х11Н20Т3Р | Горячекатаная и кованая сталь диаметром, стороной квадрата или толщиной от 60 до 100 мм | 883 | 883 | 883 | 883 | 883 | 883 | 883 | 883 | 834 | 834 | 834 | 804 | 785
Сталь хромоникелевая коррозионно-стойкого аустенитного класса | 10Х11Н20Т3Р | Горячекатаная и кованая сталь диаметром, стороной квадрата или толщиной от 100 до 150 мм | 883 | 883 | 883 | 883 | 883 | 883 | 883 | 883 | 834 | 834 | 834 | 804 | 785
Сталь хромоникелевая коррозионно-стойкого аустенитного класса | 10Х11Н20Т3Р | Заготовки крепежных деталей, КП490* | 834 | 834 | 834 | 834 | 834 | 834 | 834 | 834 | 785 | 785 | 785 | 755 | 736
Сталь хромоникелевая коррозионно-стойкого аустенитного класса | 10Х11Н20Т3Р | Сортовой прокат, КП490* | 834 | 834 | 834 | 834 | 834 | 834 | 834 | 834 | 785 | 785 | 785 | 755 | 736
Сталь хромоникелевая коррозионно-стойкого аустенитного класса | 10Х11Н20Т3Р | Горячекатаная и кованая сталь диаметром, стороной квадрата или толщиной до 60 мм | 883 | 883 | 883 | 883 | 883 | 883 | 883 | 883 | 834 | 834 | 834 | 804 | 785
Сплав на железоникелевой основе | 1Х16Н36МБТЮР |  | 785 | 765 | 755 | 746 | 736 | 736 | 736 | 726 | 706 | 706 | 687 | 687 | -
Сплав на железоникелевой основе | 03Х21Н32М3Б | Прутки, поковки | 539 | 539 | 539 | 539 | 539 | 491 | 490 | 441 | 441 | 441 | 441 | 392 | -
Сплав на железоникелевой основе | 03Х21Н32М3Б | Трубы | 539 | 539 | 539 | 539 | 539 | 491 | 491 | 441 | 441 | 441 | 441 | 392 | -
Сплав на железоникелевой основе | Сплав ХН35ВТ | Заготовки крепежных деталей толщиной до 400 мм и от 620 до 650 мм, КП395* | 736 | 716 | 686 | 676 | 666 | 657 | 657 | 647 | 638 | 617 | 598 | 568 | 539
Сплав на железоникелевой основе | Сплав ХН35ВТ | Сортовой прокат толщиной до 100 мм | 736 | 716 | 686 | 676 | 666 | 657 | 657 | 647 | 638 | 617 | 598 | 568 | 539
Сплав на железоникелевой основе | Сплав ХН35ВТ-ВД | Кованый и горячекатаный пруток диаметром от 40 до 200 мм | 834 | 814 | 804 | 785 | 785 | 765 | 755 | 746 | 736 | 736 | 736 | 706 | 667
Сплав на железоникелевой основе | Сплав ХН35ВТ-ВД | Сортовой прокат до 100 мм | 834 | 814 | 804 | 785 | 785 | 765 | 755 | 746 | 736 | 736 | 736 | 706 | 667
Сплав на железоникелевой основе | Сплав ХН35ВТЮ |  | 883 | 883 | 883 | 883 | 883 | 883 | 883 | 883 | 883 | 883 | 883 | 883 | 883
Сплав на железоникелевой основе | Сплав 0Х20Н46Б | Бесшовные трубы холодно и теплодеформированные наружным диаметром от 13 до 32 мм с толщиной стенки от 1,5 до 3 мм | 520 | 510 | 510 | 491 | 451 | 441 | 441 | 441 | 441 | 441 | 432 | 422 | 392
Сплав на железоникелевой основе | Сплав 0Х20Н46Б | Прутки круглого и квадратного сечения толщиной или диаметром от 30 до 170 мм | 540 | 530 | 530 | 510 | 471 | 461 | 461 | 461 | 461 | 461 | 451 | 441 | 412

## Rp0,2, МПа
Класс материала | Марка стали или сплава | Сортамент | Температура, К (°С)
|  |  | 20 | 50 | 100 | 150 | 200 | 250 | 300 | 350 | 400 | 450 | 500 | 550 | 600
Сталь углеродистая | Ст3сп5 | Горячекатаная сортовая фасонная и листовая сталь толщиной до 20 мм | 245 | 235 | 235 | 235 | 235 | 206 | 186 | - | - | - | - | - | -
Сталь углеродистая | Ст3сп5 | Горячекатаная сортовая фасонная и листовая сталь толщиной от 20 до 100 мм | 206 | 196 | 196 | 196 | 196 | 177 | 157 | - | - | - | - | - | -
Сталь углеродистая | Ст3сп5 | Горячекатаная сортовая фасонная и листовая сталь толщиной более 100 мм | 206 | 196 | 196 | 196 | 196 | 177 | 157 | - | - | - | - | - | -
Сталь углеродистая | Ст3сп5 | Трубы | 206 | 196 | 196 | 196 | 196 | 177 | 157 | - | - | - | - | - | -
Сталь углеродистая | Ст3сп5 | Поковки диаметром или толщиной до 300 мм, КП175* | 175 | 167 | 167 | 167 | 157 | 147 | 137 | - | - | - | - | - | -
Сталь углеродистая | Ст3сп5 | Поковки диаметром или толщиной до 300 мм, КП195* | 195 | 195 | 195 | 195 | 177 | 167 | 147 | - | - | - | - | - | -
Сталь углеродистая | Ст3сп5 | Поковки диаметром или толщиной до 50 мм, КП215* | 215 | 206 | 206 | 206 | 196 | 196 | 167 | - | - | - | - | - | -
Сталь углеродистая | 10 | Трубы холодно- и теплодеформированные бесшовные | 206 | 196 | 195 | 181 | 176 | 157 | 137 | 118 | - | - | - | - | -
Сталь углеродистая | 10 | Сортовая горячекатаная и кованая сталь толщиной или диаметром до 80 мм | 186 | 186 | 186 | 177 | 177 | 157 | 137 | 118 | - | - | - | - | -
Сталь углеродистая | 15 | Сортовая горячекатаная сталь толщиной или диаметром до 80 мм | 226 | 216 | 216 | 196 | 196 | 196 | 196 | 196 | - | - | - | - | -
Сталь углеродистая | 15 | Поковки диаметром до 300 мм, КП175* | 175 | 167 | 157 | 147 | 147 | 128 | 118 | 118 | - | - | - | - | -
Сталь углеродистая | 15 | Поковки диаметром до 100 мм, КП195* | 195 | 195 | 177 | 167 | 167 | 147 | 128 | 128 | - | - | - | - | -
Сталь углеродистая | 15 | Поковки диаметром до 50 мм, КП215* | 215 | 206 | 186 | 177 | 177 | 157 | 147 | 147 | - | - | - | - | -
Сталь углеродистая | 15Л | Отливки с толщиной стенки до 100 мм | 196 | 196 | 196 | 177 | 157 | 147 | 138 | 118 | - | - | - | - | -
Сталь углеродистая | 20 | Поковки диаметром до 300 мм, КП175* | 175 | 167 | 167 | 167 | 167 | 157 | 147 | 128 | - | - | - | - | -
Сталь углеродистая | 20 | Поковки диаметром до 300 мм, КП195* | 195 | 195 | 195 | 195 | 195 | 177 | 157 | 137 | - | - | - | - | -
Сталь углеродистая | 20 | Поковки диаметром до 300 мм, КП215* | 215 | 206 | 206 | 206 | 196 | 196 | 177 | 157 | - | - | - | - | -
Сталь углеродистая | 20 | Поковки диаметром от 100 до 300 мм, КП245* | 245 | 235 | 235 | 235 | 226 | 226 | 196 | 177 | - | - | - | - | -
Сталь углеродистая | 20 | Горячекатаная сталь толщиной или диаметром до 80 мм | 216 | 206 | 206 | 206 | 196 | 196 | 177 | 157 | - | - | - | - | -
Сталь углеродистая | 20 | Трубы горячедеформированные наружным диаметром от 10 до 465 мм с толщиной стенки от 2 до 60 мм | 216 | 206 | 206 | 206 | 196 | 196 | 177 | 157 | - | - | - | - | -
Сталь углеродистая | 20 | Отожженные, высокоотпущенные листы толщиной от 4 до 80 мм | 216 | 216 | 216 | 206 | 206 | 196 | 176 | 157 | - | - | - | - | -
Сталь углеродистая | 20 | Листовые заготовки толщиной от 20 до 250 мм | 176 | 176 | 176 | 157 | 157 | 147 | 147 | 137 | - | - | - | - | -
Сталь углеродистая | 20Л | Отливки с толщиной стенки до 100 мм | 216 | 216 | 196 | 176 | 170 | 165 | 157 | 137 | - | - | - | - | -
Сталь углеродистая | 20К | Листы толщиной от 4 до 60 мм | 216 | 206 | 206 | 206 | 196 | 196 | 177 | 157 | - | - | - | - | -
Сталь углеродистая | 22К | Листы толщиной от 70 до 170 мм, КП215* | 215 | 206 | 196 | 186 | 186 | 186 | 186 | 177 | - | - | - | - | -
Сталь углеродистая | 22К | Поковки диаметром от 300 до 800 мм, КП195* | 195 | 186 | 177 | 167 | 167 | 157 | 157 | 137 | - | - | - | - | -
Сталь углеродистая | 22К | Поковки диаметром от 100 до 800 мм, КП215* | 215 | 206 | 196 | 186 | 186 | 186 | 186 | 177 | - | - | - | - | -
Сталь углеродистая | 25 | Поковки диаметром до 500 мм, КП175* | 175 | 167 | 157 | 147 | 137 | 128 | 118 | 108 | - | - | - | - | -
Сталь углеродистая | 25 | Поковки диаметром до 500 мм, КП195* | 195 | 195 | 177 | 167 | 157 | 137 | 128 | 118 | - | - | - | - | -
Сталь углеродистая | 25 | Поковки диаметром до 300 мм, КП215* | 215 | 206 | 196 | 177 | 167 | 147 | 137 | 118 | - | - | - | - | -
Сталь углеродистая | 25 | Поковки диаметром до 100 мм, КП245* | 245 | 235 | 226 | 206 | 196 | 167 | 157 | 118 | - | - | - | - | -
Сталь углеродистая | 25 | Поковки диаметром от 100 до 300 мм, КП275* | 275 | 255 | 245 | 226 | 216 | 196 | 186 | 167 | - | - | - | - | -
Сталь углеродистая | 25Л | Отливки с толщиной стенки до 100 мм | 235 | 226 | 216 | 196 | 180 | 175 | 170 | 150 | - | - | - | - | -
Сталь углеродистая | 30 | Поковки диаметром от 300 до 800 мм, КП175* | 175 | 175 | 175 | 175 | 167 | 137 | 108 | 98 | - | - | - | - | -
Сталь углеродистая | 30 | Поковки диаметром от 100 до 800 мм, КП195* | 195 | 195 | 195 | 195 | 195 | 147 | 118 | 108 | - | - | - | - | -
Сталь углеродистая | 30 | Поковки диаметром от 100 до 800 мм, КП215* | 215 | 215 | 215 | 215 | 206 | 167 | 128 | 118 | - | - | - | - | -
Сталь углеродистая | 30 | Поковки диаметром до 500 мм, КП245* | 245 | 245 | 245 | 245 | 235 | 196 | 147 | 137 | - | - | - | - | -
Сталь углеродистая | 35 | Сортовая горячекатаная сталь диаметром или толщиной до 80 мм | 314 | 304 | 294 | 294 | 294 | 245 | 196 | 177 | - | - | - | - | -
Сталь углеродистая | 35 | Поковки диаметром от 500 до 800 мм, КП175* | 175 | 167 | 167 | 167 | 167 | 137 | 108 | 98 | - | - | - | - | -
Сталь углеродистая | 35 | Поковки диаметром от 300 до 800 мм, КП195* | 195 | 195 | 195 | 195 | 195 | 157 | 128 | 108 | - | - | - | - | -
Сталь углеродистая | 35 | Поковки диаметром от 100 до 800 мм, КП215* | 215 | 206 | 206 | 206 | 206 | 177 | 137 | 128 | - | - | - | - | -
Сталь углеродистая | 35 | Поковки диаметром до 500 мм, КП245* | 245 | 235 | 226 | 226 | 226 | 177 | 157 | 137 | - | - | - | - | -
Сталь углеродистая | 35 | Поковки диаметром до 300 мм, КП275* | 275 | 265 | 265 | 265 | 245 | 225 | 216 | 196 | - | - | - | - | -
Сталь углеродистая | 35 | Поковки диаметром до 100 мм, КП315* | 315 | 304 | 304 | 294 | 274 | 255 | 245 | 225 | - | - | - | - | -
Сталь углеродистая | 35 | Заготовки крепежных деталей диаметром до 300 мм, КП275* | 275 | 255 | 235 | 225 | 225 | 186 | 147 | 127 | - | - | - | - | -
Сталь углеродистая | 40 | Поковки диаметром от 300 до 800 мм, КП215* | 215 | 196 | 186 | 177 | 157 | 157 | 157 | 147 | - | - | - | - | -
Сталь углеродистая | 40 | Поковки диаметром от 100 до 500 мм, КП245* | 245 | 226 | 206 | 196 | 196 | 177 | 177 | 167 | - | - | - | - | -
Сталь углеродистая | 40 | Поковки диаметром до 800 мм, КП275* | 275 | 255 | 235 | 216 | 206 | 196 | 196 | 196 | - | - | - | - | -
Сталь углеродистая | 40 | Поковки диаметром от 100 до 300 мм, КП315* | 315 | 294 | 255 | 245 | 235 | 226 | 226 | 216 | - | - | - | - | -
Сталь углеродистая | 40 | Поковки диаметром до 100 мм, КП345* | 345 | 312 | 294 | 275 | 255 | 245 | 245 | 235 | - | - | - | - | -
Сталь углеродистая | 40 | Заготовки крепежных деталей диаметром до 300 мм, КП295* | 295 | 265 | 255 | 235 | 216 | 216 | 216 | 196 | - | - | - | - | -
Сталь углеродистая | 45 | Горячекатаная сортовая сталь толщиной или диаметром до 250 мм | 353 | 343 | 343 | 343 | 343 | 294 | 255 | 235 | - | - | - | - | -
Сталь углеродистая | 45 | Заготовки крепежных деталей толщиной или диаметром до 300 мм, КП315* | 315 | 304 | 304 | 294 | 274 | 255 | 245 | 225 | - | - | - | - | -
Сталь углеродистая | 45 | Поковки диаметром от 100 до 800 мм, КП245* | 245 | 235 | 235 | 235 | 235 | 206 | 177 | 167 | - | - | - | - | -
Сталь углеродистая | 45 | Поковки диаметром до 800 мм, КП275* | 275 | 265 | 265 | 265 | 265 | 226 | 196 | 196 | - | - | - | - | -
Сталь углеродистая | 45 | Поковки диаметром до 800 мм, КП315* | 315 | 304 | 304 | 304 | 304 | 255 | 226 | 206 | - | - | - | - | -
Сталь углеродистая | 45 | Поковки диаметром до 300 мм, КП345* | 345 | 333 | 333 | 333 | 333 | 284 | 245 | 226 | - | - | - | - | -
Сталь углеродистая | 45 | Поковки диаметром до 100 мм, КП395* | 395 | 395 | 395 | 395 | 395 | 333 | 294 | 275 | - | - | - | - | -
Сталь легированная | 20X | Прутки и полосы диаметром или толщиной до 80 мм | 638 | 589 | 589 | 568 | 559 | 529 | 510 | 490 | 461 | 441 | 432 | - | -
Сталь легированная | 20X | Прутки и полосы диаметром или толщиной от 80 до 150 мм | 638 | 589 | 549 | 540 | 530 | 530 | 530 | 520 | 491 | 461 | 432 | - | -
Сталь легированная | 20X | Прутки и полосы диаметром или толщиной от 150 до 250 мм | 638 | 589 | 549 | 540 | 530 | 530 | 530 | 520 | 491 | 461 | 432 | - | -
Сталь легированная | 20X | Поковки диаметром до 500 мм, КП195* | 195 | 177 | 167 | 167 | 167 | 167 | 167 | 157 | 147 | 137 | 128 | - | -
Сталь легированная | 20X | Поковки диаметром до 300 мм, КП215* | 215 | 196 | 196 | 196 | 196 | 196 | 196 | 177 | 167 | 157 | 147 | - | -
Сталь легированная | 20X | Поковки диаметром до 300 мм, КП245* | 245 | 226 | 206 | 206 | 206 | 206 | 206 | 196 | 196 | 177 | 167 | - | -
Сталь легированная | 20X | Поковки диаметром до 300 мм, КП275* | 275 | 245 | 235 | 235 | 235 | 235 | 235 | 216 | 206 | 196 | 177 | - | -
Сталь легированная | 20X | Поковки диаметром от 100 до 300 мм, КП315* | 315 | 275 | 265 | 265 | 265 | 265 | 265 | 245 | 235 | 226 | 196 | - | -
Сталь легированная | 20X | Поковки диаметром от 100 до 300 мм, КП345* | 345 | 294 | 284 | 284 | 284 | 284 | 284 | 265 | 255 | 245 | 216 | - | -
Сталь легированная | 30Х | Прутки, полосы диаметром или толщиной до 80 мм | 687 | 638 | 627 | 608 | 598 | 578 | 559 | 529 | 490 | 490 | 461 | - | -
Сталь легированная | 30Х | Прутки, полосы диаметром или толщиной от 80 до 150 мм | 687 | 638 | 598 | 589 | 589 | 589 | 578 | 568 | 530 | 491 | 461 | - | -
Сталь легированная | 30Х | Прутки, полосы диаметром или толщиной от 150 до 250 мм | 687 | 638 | 598 | 589 | 589 | 589 | 589 | 569 | 530 | 491 | 461 | - | -
Сталь легированная | 30Х | Поковки толщиной до 100 мм, КП395* | 395 | 363 | 343 | 333 | 333 | 333 | 323 | 323 | 304 | 284 | 265 | - | -
Сталь легированная | 35Х | Поковки диаметром до 100 мм, КП275* | 275 | 265 | 265 | 255 | 245 | 245 | 226 | 216 | 216 | 177 | 157 | - | -
Сталь легированная | 35Х | Поковки диаметром от 300 до 800 мм, КП275* | 275 | 265 | 265 | 255 | 245 | 245 | 226 | 216 | 216 | 177 | 157 | - | -
Сталь легированная | 35Х | Поковки диаметром до 100 мм, КП315* | 315 | 304 | 304 | 294 | 284 | 284 | 255 | 245 | 245 | 206 | 177 | - | -
Сталь легированная | 35Х | Поковки диаметром до 300 мм, КП345* | 345 | 333 | 333 | 323 | 304 | 294 | 294 | 275 | 265 | 226 | 196 | - | -
Сталь легированная | 35Х | Поковки диаметром до 300 мм, КП395* | 395 | 395 | 373 | 363 | 353 | 343 | 333 | 314 | 304 | 265 | 216 | - | -
Сталь легированная | 35Х | Поковки диаметром до 100 мм, КП440* | 440 | 432 | 422 | 412 | 392 | 392 | 373 | 353 | 343 | 294 | 245 | - | -
Сталь легированная | 35Х | Поковки диаметром до 50 мм, КП490* | 490 | 481 | 471 | 461 | 432 | 432 | 412 | 392 | 383 | 323 | 275 | - | -
Сталь легированная | 35Х | Поковки диаметром до 50 мм, КП540* | 540 | 530 | 520 | 510 | 471 | 471 | 451 | 432 | 422 | 353 | 304 | - | -
Сталь легированная | 35Х | Заготовки крепежных деталей толщиной до 300 мм, КП590* | 590 | 579 | 569 | 549 | 520 | 520 | 491 | 471 | 461 | 392 | 333 | - | -
Сталь легированная | 40X | Прутки и полосы диаметром или толщиной до 80 мм | 785 | 765 | 755 | 726 | 706 | 687 | 687 | 638 | 608 | 540 | 432 | - | -
Сталь легированная | 40X | Прутки и полосы диаметром или толщиной от 80 до 150 мм | 785 | 765 | 755 | 726 | 706 | 687 | 687 | 638 | 608 | 540 | 432 | - | -
Сталь легированная | 40X | Прутки и полосы диаметром или толщиной от 150 до 250 мм | 785 | 765 | 755 | 726 | 706 | 687 | 687 | 638 | 608 | 540 | 432 | - | -
Сталь легированная | 40X | Заготовки крепежных деталей диаметром до 300 мм, КП590* | 590 | 569 | 569 | 549 | 530 | 500 | 500 | 441 | 421 | 392 | 304 | - | -
Сталь легированная | 40X | Поковки диаметром или толщиной от 500 до 800 мм, КП245* | 245 | 235 | 235 | 226 | 226 | 216 | 216 | 196 | 186 | 167 | 137 | - | -
Сталь легированная | 40X | Поковки диаметром или толщиной от 300 до 800 мм, КП275* | 275 | 265 | 265 | 255 | 245 | 235 | 235 | 236 | 216 | 196 | 157 | - | -
Сталь легированная | 40X | Поковки диаметром или толщиной до 800 мм, КП315* | 315 | 304 | 304 | 294 | 284 | 275 | 275 | 255 | 245 | 216 | 177 | - | -
Сталь легированная | 40X | Поковки диаметром до 500 мм, КП345* | 345 | 334 | 333 | 314 | 304 | 304 | 294 | 275 | 265 | 235 | 196 | - | -
Сталь легированная | 40X | Поковки диаметром до 500 мм, КП395* | 395 | 395 | 373 | 363 | 353 | 343 | 333 | 314 | 304 | 265 | 216 | - | -
Сталь легированная | 40X | Поковки диаметром до 300 мм, КП440* | 440 | 432 | 422 | 412 | 392 | 392 | 392 | 363 | 343 | 304 | 245 | - | -
Сталь легированная | 40X | Поковки диаметром до 300 мм, КП490* | 490 | 490 | 471 | 451 | 441 | 432 | 422 | 402 | 392 | 334 | 265 | - | -
Сталь легированная | 40X | Поковки диаметром до 100 мм, КП540* | 540 | 530 | 520 | 500 | 491 | 471 | 461 | 441 | 422 | 373 | 294 | - | -
Сталь легированная | 45Х | Поковки диаметром до 100 мм, КП315* | 315 | 304 | 294 | 294 | 284 | 275 | 265 | 255 | 245 | 216 | 177 | - | -
Сталь легированная | 45Х | Поковки диаметром от 300 до 800 мм, КП315* | 315 | 304 | 294 | 294 | 284 | 275 | 265 | 256 | 245 | 216 | 177 | - | -
Сталь легированная | 45Х | Поковки диаметром до 800 мм, КП345* | 345 | 334 | 324 | 314 | 304 | 304 | 294 | 275 | 265 | 235 | 186 | - | -
Сталь легированная | 45Х | Поковки диаметром от 100 до 500 мм, КП395* | 395 | 383 | 373 | 363 | 353 | 343 | 333 | 314 | 304 | 265 | 216 | - | -
Сталь легированная | 45Х | Поковки диаметром от 100 до 500 мм, КП440* | 440 | 432 | 422 | 412 | 392 | 392 | 373 | 353 | 343 | 294 | 245 | - | 0
Сталь легированная | 45Х | Поковки диаметром до 300 мм, КП490* | 490 | 471 | 461 | 461 | 441 | 432 | 412 | 402 | 383 | 333 | 275 | - | -
Сталь легированная | 45Х | Поковки диаметром от 100 до 300 мм, КП540* | 540 | 520 | 510 | 510 | 491 | 471 | 451 | 441 | 422 | 373 | 304 | - | -
Сталь легированная | 45Х | Поковки диаметром до 100 мм, КП590* | 590 | 569 | 549 | 549 | 530 | 520 | 500 | 481 | 461 | 402 | 333 | - | -
Сталь легированная | 45Х | Поковки диаметром до 100 мм, КП640* | 640 | 618 | 598 | 579 | 569 | 569 | 549 | 510 | 491 | 441 | 343 | - | -
Сталь легированная | 45Х | Прутки и полосы диаметром или толщиной до 80 мм | 834 | 804 | 785 | 755 | 746 | 746 | 716 | 667 | 638 | 579 | 451 | - | -
Сталь легированная | 45Х | Прутки и полосы диаметром или толщиной от 80 до 150 мм | 834 | 804 | 785 | 755 | 746 | 746 | 716 | 667 | 638 | 579 | 451 | - | -
Сталь легированная | 45Х | Прутки и полосы диаметром или толщиной от 150 до 250 мм | 834 | 804 | 785 | 755 | 746 | 746 | 716 | 667 | 638 | 579 | 451 | - | -
Сталь легированная | 12ХМ | Листы толщиной от 4 до 6 мм | 235 | 235 | 235 | 235 | 226 | 226 | 226 | 206 | 196 | 186 | 177 | - | -
Сталь легированная | 12ХМ | Листы толщиной от 60 до 130 мм | 235 | 235 | 235 | 235 | 226 | 226 | 216 | 206 | 196 | 147 | 177 | - | -
Сталь легированная | 15ХМ | Трубы бесшовные горячекатаные наружным диаметром от 10 до 465 мм с толщиной стенки от 2 до 32 мм | 226 | 226 | 226 | 226 | 226 | 226 | 216 | 206 | 196 | 191 | 186 | - | -
Сталь легированная | 15ХМ | Поковки толщиной или диаметром от 100 до 300 мм, КП195* | 195 | 195 | 195 | 195 | 195 | 195 | 186 | 177 | 167 | 137 | 127 | - | -
Сталь легированная | 15ХМ | Поковки толщиной или диаметром от 100 до 300 мм, КП215* | 215 | 215 | 215 | 215 | 215 | 215 | 206 | 196 | 186 | 147 | 147 | - | -
Сталь легированная | 15ХМ | Поковки толщиной или диаметром до 300 мм, КП245* | 245 | 245 | 245 | 245 | 245 | 245 | 235 | 226 | 216 | 167 | 167 | - | -
Сталь легированная | 15ХМ | Поковки толщиной или диаметром до 500 мм, КП275* | 275 | 275 | 275 | 275 | 275 | 275 | 265 | 255 | 235 | 196 | 196 | - | -
Сталь легированная | 15ХМ | Поковки толщиной или диаметром до 100 мм, КП315* | 315 | 314 | 314 | 314 | 314 | 314 | 304 | 284 | 275 | 216 | 216 | - | -
Сталь легированная | 15ХМ | Поковки толщиной или диаметром до 300 мм, КП345* | 345 | 343 | 343 | 343 | 343 | 343 | 323 | 314 | 294 | 235 | 235 | - | -
Сталь легированная | 15ХМ | Поковки толщиной или диаметром до 100 мм, КП395* | 395 | 395 | 395 | 395 | 395 | 395 | 373 | 353 | 343 | 275 | 275 | - | -
Сталь легированная | 15ХМ | Поковки толщиной или диаметром до 100 мм, КП440* | 440 | 440 | 440 | 440 | 440 | 440 | 422 | 402 | 383 | 304 | 304 | - | -
Сталь легированная | 15ХМ | Поковки толщиной или диаметром до 100 мм, КП490* | 490 | 490 | 490 | 490 | 490 | 490 | 471 | 451 | 422 | 343 | 343 | - | -
Сталь легированная | 20ХМ | Поковки толщиной до 100 мм, КП345* | 345 | 345 | 345 | 345 | 333 | 333 | 333 | 333 | 333 | 304 | 284 | 265 | -
Сталь легированная | 20ХМ | Поковки толщиной до 50 мм, КП395* | 395 | 395 | 395 | 395 | 383 | 383 | 383 | 383 | 343 | 323 | 304 | - | -
Сталь легированная | 20ХМА | Поковки и листы толщиной от 150 до 300 мм, КП345* | 345 | 345 | 339 | 333 | 323 | 316 | 304 | 294 | 294 | 268 | 248 | - | -
Сталь легированная | 20ХМА | Поковки и листы толщиной до 150 мм, КП440* | 440 | 440 | 440 | 435 | 428 | 420 | 402 | 392 | 372 | 348 | 323 | - | -
Сталь легированная | 20ХМЛ | Отливки | 400 | 395 | 390 | 385 | 380 | 370 | 360 | 350 | 340 | 323 | 323 | - | -
Сталь легированная | 20ХМФЛ | Отливки | 314 | 314 | 314 | 314 | 290 | 280 | 270 | 270 | 270 | 270 | 270 | - | -
Сталь легированная | 20ХМФЛ | Прутки и полосы толщиной или диаметром до 80 мм | 736 | 736 | 706 | 687 | 677 | 657 | 647 | 628 | 598 | 559 | 510 | - | -
Сталь легированная | 20ХМФЛ | Прутки и полосы толщиной или диаметром от 80 до 150 мм | 736 | 736 | 706 | 687 | 677 | 657 | 647 | 628 | 598 | 559 | 510 | - | -
Сталь легированная | 20ХМФЛ | Прутки и полосы толщиной или диаметром от 150 до 250 мм | 736 | 736 | 706 | 687 | 677 | 651 | 647 | 628 | 598 | 559 | 510 | - | -
Сталь легированная | 30ХМА | Трубы наружным диаметром от 25 до 710 мм с толщиной стенки от 2,5 до 50 мм | 392 | 392 | 373 | 343 | 324 | 324 | 324 | 314 | 314 | 294 | 294 | - | -
Сталь легированная | 30ХМА | Заготовки крепежных деталей толщиной или диаметром до 100 мм, КП395* | 395 | 395 | 373 | 353 | 323 | 323 | 323 | 314 | 314 | 294 | 275 | - | -
Сталь легированная | 30ХМА | Заготовки крепежных деталей толщиной или диаметром до 300 мм, КП440* | 440 | 425 | 415 | 390 | 365 | 345 | 323 | 294 | 275 | 265 | 255 | - | -
Сталь легированная | 30ХМА | Заготовки крепежных деталей толщиной или диаметром от 100 до 200 мм, КП490* | 490 | 490 | 461 | 441 | 402 | 382 | 367 | 343 | 323 | 304 | 294 | - | -
Сталь легированная | 30ХМА | Заготовки крепежных деталей толщиной или диаметром до 100 мм КП590* | 590 | 569 | 559 | 510 | 461 | 481 | 412 | 392 | 392 | 353 | 343 | - | -
Сталь легированная | 30ХМА | Заготовки крепежных деталей толщиной или диаметром до 300 мм, КП640* | 640 | 617 | 608 | 568 | 529 | 480 | 461 | 441 | 441 | 412 | 382 | - | -
Сталь легированная | 30ХМА | Прутки и полосы толщиной или диаметром до 80 мм | 736 | 716 | 697 | 657 | 608 | 608 | 598 | 598 | 598 | 559 | 520 | - | -
Сталь легированная | 30ХМА | Прутки и полосы толщиной или диаметром от 80 мм до 150 мм | 736 | 716 | 697 | 657 | 608 | 608 | 598 | 598 | 598 | 559 | 520 | - | -
Сталь легированная | 30ХМА | Прутки и полосы толщиной или диаметром от 150 до 250 мм | 736 | 716 | 697 | 657 | 608 | 608 | 598 | 598 | 598 | 559 | 520 | - | -
Сталь легированная | 35ХМ | Поковки толщиной или диаметром от 300 до 800 мм, КП245* | 245 | 235 | 226 | 226 | 226 | 216 | 206 | 196 | 186 | 177 | 157 | - | -
Сталь легированная | 35ХМ | Поковки толщиной или диаметром от 300 до 800 мм, КП275* | 275 | 265 | 265 | 255 | 245 | 245 | 235 | 226 | 206 | 196 | 177 | - | -
Сталь легированная | 35ХМ | Поковки толщиной или диаметром до 800 мм, КП315* | 315 | 304 | 294 | 294 | 284 | 275 | 265 | 245 | 235 | 226 | 196 | - | -
Сталь легированная | 35ХМ | Поковки толщиной или диаметром до 800 мм, КП345* | 345 | 333 | 323 | 314 | 314 | 294 | 294 | 294 | 245 | 245 | 216 | - | -
Сталь легированная | 35ХМ | Поковки толщиной или диаметром от 50 до 800 мм, КП395* | 395 | 395 | 373 | 363 | 353 | 343 | 333 | 323 | 294 | 294 | 245 | - | -
Сталь легированная | 35ХМ | Поковки толщиной или диаметром от 50 до 500 мм, КП440* | 440 | 432 | 422 | 412 | 402 | 392 | 392 | 363 | 323 | 314 | 294 | - | -
Сталь легированная | 35ХМ | Поковки толщиной или диаметром до 300 мм, КП490* | 490 | 471 | 461 | 461 | 441 | 432 | 412 | 402 | 363 | 353 | 304 | - | -
Сталь легированная | 35ХМ | Поковки толщиной или диаметром до 50 мм, КП540* | 540 | 520 | 510 | 500 | 491 | 471 | 461 | 441 | 392 | 392 | 343 | - | -
Сталь легированная | 35ХМ | Поковки толщиной или диаметром до 100 мм, КП590* | 590 | 569 | 559 | 549 | 530 | 520 | 491 | 491 | 432 | 422 | 373 | - | -
Сталь легированная | 35ХМ | Прутки и полосы толщиной или диаметром до 80 мм | 834 | 814 | 795 | 785 | 755 | 736 | 716 | 687 | 618 | 598 | 530 | - | -
Сталь легированная | 35ХМ | Прутки и полосы толщиной или диаметром от 80 до 150 мм | 834 | 814 | 795 | 785 | 755 | 736 | 716 | 687 | 618 | 598 | 530 | - | -
Сталь легированная | 35ХМ | Прутки и полосы толщиной или диаметром от 150 до 250 мм | 834 | 814 | 795 | 785 | 755 | 736 | 716 | 687 | 618 | 698 | 530 | - | -
Сталь легированная | 35ХМ | Заготовки крепежных деталей толщиной или диаметром до 300 мм, КП440* | 440 | 423 | 407 | 407 | 407 | 389 | 371 | 353 | 333 | 319 | 283 | - | -
Сталь легированная | 35ХМ | Заготовки крепежных деталей толщиной или диаметром до 300 мм, КП640* | 640 | 611 | 588 | 588 | 588 | 562 | 536 | 500 | 484 | 460 | 408 | - | -
Сталь легированная | 35ХМА | Поковки толщиной от 100 до 300 мм, КП440* | 440 | 422 | 402 | 402 | 402 | 392 | 373 | 353 | 333 | 314 | 284 | - | -
Сталь легированная | 35ХМА | Заготовки крепежных деталей толщиной или диаметром от 100 до 300 мм, КП395* | 395 | 373 | 353 | 353 | 353 | 353 | 333 | 314 | 294 | 275 | 255 | - | -
Сталь легированная | 35ХМА | Заготовки крепежных деталей толщиной или диаметром от 100 до 200 мм, КП490* | 490 | 471 | 441 | 441 | 441 | 432 | 412 | 392 | 373 | 343 | 314 | - | -
Сталь легированная | 35ХМА | Заготовки крепежных деталей толщиной или диаметром до 100 мм, КП590* | 590 | 559 | 530 | 530 | 530 | 520 | 491 | 471 | 441 | 422 | 383 | - | -
Сталь легированная | 35ХМА | Заготовки крепежных деталей толщиной или диаметром до 300 мм, КП640* | 640 | 618 | 618 | 589 | 569 | 569 | 549 | 520 | 481 | 451 | 412 | - | -
Сталь легированная | 10Х2М | Листы толщиной от 6 до 50 мм | 294 | 294 | 275 | 265 | 255 | 245 | 245 | 245 | 245 | 245 | 216 | - | -
Сталь легированная | 10Х2М | Листы толщиной от 50 до 150 мм | 196 | 196 | 196 | 196 | 196 | 177 | 177 | 167 | 167 | 167 | 142 | - | -
Сталь легированная | 10Х2М | Бесшовные холоднокатаные трубы диаметром от 12 до 60 мм | 245 | 235 | 226 | 216 | 216 | 216 | 216 | 216 | 206 | 176 | 142 | - | -
Сталь легированная | 10Х2М | Поковки толщиной до 400 мм | 196 | 186 | 186 | 177 | 177 | 177 | 177 | 177 | 177 | 177 | 142 | - | -
Сталь легированная | 12X2M | Поковки толщиной до 400 мм | 196 | 186 | 186 | 177 | 177 | 177 | 177 | 177 | 177 | 177 | 142 | - | -
Сталь легированная | 12MX | Поковки толщиной от 20 до 130 мм | 235 | 235 | 235 | 235 | 235 | 235 | 235 | 216 | 206 | 206 | 196 | - | -
Сталь легированная | 12MX | Поковки толщиной до 25 мм | 235 | 235 | 235 | 235 | 235 | 235 | 235 | 216 | 206 | 206 | 196 | - | -
Сталь легированная | 12MX | Прутки, полосы толщиной или диаметром до 90 мм | 235 | 235 | 235 | 235 | 235 | 235 | 235 | 216 | 206 | 206 | 196 | - | -
Сталь легированная | 12MX | Прутки, полосы толщиной или диаметром от 90 до 150 мм | 235 | 235 | 235 | 235 | 226 | 226 | 216 | 206 | 196 | 186 | 177 | - | -
Сталь легированная | 12MX | Прутки, полосы толщиной или диаметром от 150 до 200 мм | 235 | 235 | 235 | 235 | 226 | 226 | 216 | 206 | 196 | 186 | 177 | - | -
Сталь легированная | 12МХ | Листы толщиной от 4 до 6 мм | 235 | 235 | 235 | 235 | 226 | 226 | 216 | 206 | 196 | 186 | 177 | - | -
Сталь легированная | 12МХ | Листы толщиной от 20 до 60 мм | 235 | 235 | 235 | 235 | 226 | 226 | 216 | 206 | 196 | 186 | 177 | - | -
Сталь легированная | 30ХГСА | Поковки диаметром от 50 до 100 мм, КП440* | 440 | 440 | 422 | 402 | - | - | - | - | - | - | - | - | -
Сталь легированная | 30ХГСА | Поковки диаметром до 300 мм, КП490* | 490 | 490 | 471 | 451 | - | - | - | - | - | - | - | - | -
Сталь легированная | 30ХГСА | Поковки диаметром до 100 мм, КП540* | 540 | 540 | 510 | 500 | - | - | - | - | - | - | - | - | -
Сталь легированная | 30ХГСА | Поковки диаметром до 100 мм, КП590* | 590 | 590 | 559 | 540 | - | - | - | - | - | - | - | - | -
Сталь легированная | 30ХГСА | Поковки диаметром до 100 мм, КП640* | 640 | 640 | 608 | 589 | - | - | - | - | - | - | - | - | -
Сталь легированная | 30ХГСА | Поковки диаметром до 100 мм, КП685* | 685 | 685 | 657 | 628 | - | - | - | - | - | - | - | - | -
Сталь легированная | 30ХГСА | Штамповки, прутки и полосы диаметром или толщиной до 80 мм | 834 | 834 | 795 | 755 | - | - | - | - | - | - | - | - | -
Сталь легированная | 30ХГСА | Штамповки, прутки и полосы диаметром или толщиной от 80 до 150 мм | 834 | 834 | 795 | 755 | - | - | - | - | - | - | - | - | -
Сталь легированная | 30ХГСА | Штамповки, прутки и полосы диаметром или толщиной от 150 до 250 мм | 834 | 834 | 795 | 755 | - | - | - | - | - | - | - | - | -
Сталь легированная | 10ХСНД | Холодно и горячекатаные трубы наружным диаметром от 60 до 168 мм с толщиной стенки от 6 до 11 мм | 314 | 294 | 275 | 255 | 245 | 245 | 245 | 226 | 206 | - | - | - | -
Сталь легированная | 10ХСНД | Фасонные профили сечением от 5 до 250 мм | 392 | 373 | 353 | 333 | 323 | 323 | 323 | 323 | 275 | - | - | - | -
Сталь легированная | 10ХСНД | Прокат, толстолистовая сталь толщиной от 4 до 40 мм | 392 | 373 | 353 | 323 | 314 | 314 | 314 | 314 | 284 | - | - | - | -
Сталь легированная | 10ХН1М | Лист толщиной от 6 до 40 мм | 441 | 432 | 422 | 412 | 402 | 392 | 373 | 363 | 353 | - | - | - | -
Сталь легированная | 10ХН1М | Трубы бесшовные горячедеформированные наружным диаметром от 60 до 168 мм с толщиной стенки от 6 до 32 мм | 343 | 333 | 323 | 314 | 304 | 294 | 294 | 294 | 275 | - | - | - | -
Сталь легированная | 16ГНМА | Листы | 323 | 323 | 314 | 294 | 275 | 265 | 255 | 255 | 245 | - | - | - | -
Сталь легированная | 10ГН2МФА | Поковки, листы толщиной до 300 мм | 343 | 333 | 323 | 314 | 304 | 304 | 304 | 294 | - | - | - | - | -
Сталь легированная | 10ГН2МФАЛ | Отливки | 343 | 333 | 323 | 314 | 304 | 304 | 304 | 294 | - | - | - | - | -
Сталь легированная хромомолибденованадиевая | 12Х1МФ | Горячекатаная сталь толщиной или диаметром до 90 мм | 255 | 255 | 255 | 255 | 255 | 245 | 235 | 226 | 206 | 206 | 177 | - | -
Сталь легированная хромомолибденованадиевая | 12Х1МФ | Горячекатаная сталь толщиной или диаметром от 90 до 150 мм | 255 | 255 | 255 | 255 | 255 | 245 | 235 | 226 | 206 | 206 | 177 | - | -
Сталь легированная хромомолибденованадиевая | 12Х1МФ | Горячекатаная сталь толщиной или диаметром от 150 до 200 мм | 255 | 255 | 255 | 255 | 255 | 245 | 235 | 226 | 206 | 206 | 177 | - | -
Сталь легированная хромомолибденованадиевая | 12Х1МФ | Поковки толщиной от 100 до 300 мм, КП195* | 195 | 195 | 195 | 195 | 195 | 186 | 177 | 177 | 157 | 157 | 137 | - | -
Сталь легированная хромомолибденованадиевая | 12Х1МФ | Поковки толщиной до 800 мм, КП215* | 215 | 215 | 215 | 215 | 215 | 206 | 196 | 196 | 177 | 177 | 147 | - | -
Сталь легированная хромомолибденованадиевая | 12Х1МФ | Поковки толщиной от 100 до 500 мм, КП245* | 245 | 245 | 245 | 245 | 245 | 235 | 216 | 216 | 196 | 196 | 167 | - | -
Сталь легированная хромомолибденованадиевая | 12Х1МФ | Трубы бесшовные горячекатаные диаметром от 57 до 465 мм с толщиной стенки от 3,5 до 60 мм | 275 | 275 | 275 | 275 | 275 | 265 | 255 | 245 | 216 | 214 | 186 | - | -
Сталь легированная хромомолибденованадиевая | 12Х1МФ | Трубы холоднодеформируемые диаметром от 10 до 108 мм с толщиной стенки от 2 до 13 мм | 275 | 275 | 275 | 275 | 275 | 265 | 255 | 245 | 216 | 214 | 186 | - | -
Сталь легированная хромомолибденованадиевая | 25Х1МФ | Сталь горячекатаная, кованая, калиброванная диаметром или стороной квадрата до 90 мм | 736 | 706 | 697 | 657 | 647 | 618 | 608 | 569 | 559 | 540 | 530 | - | -
Сталь легированная хромомолибденованадиевая | 25Х1МФ | Сталь горячекатаная, кованая, калиброванная диаметром или стороной квадрата от 90 до 150 мм | 736 | 706 | 697 | 657 | 647 | 618 | 608 | 569 | 559 | 540 | 530 | - | -
Сталь легированная хромомолибденованадиевая | 25Х1МФ | Сталь горячекатаная, кованая, калиброванная диаметром или стороной квадрата от 150 до 200 мм | 736 | 706 | 697 | 657 | 647 | 618 | 608 | 569 | 559 | 540 | 530 | - | -
Сталь легированная хромомолибденованадиевая | 25Х1МФ | Заготовки крепежных деталей толщиной или диаметром до 200 мм, КП490* | 490 | 471 | 461 | 432 | 432 | 412 | 402 | 343 | 343 | 323 | 323 | - | -
Сталь легированная хромомолибденованадиевая | 25Х1МФ | Заготовки крепежных деталей толщиной или диаметром до 200 мм КП590* | 590 | 559 | 549 | 520 | 510 | 491 | 481 | 451 | 441 | 432 | 422 | - | -
Сталь легированная хромомолибденованадиевая | 25Х1МФ | Заготовки крепежных деталей толщиной или диаметром до 200 мм, КП640* | 640 | 608 | 598 | 569 | 559 | 540 | 530 | 491 | 481 | 471 | 461 | - | -
Сталь легированная хромомолибденованадиевая | 25Х1МФ | Заготовки крепежных деталей толщиной или диаметром до 200 мм, КП670* | 670 | 638 | 638 | 628 | 608 | 589 | 559 | 520 | 490 | 452 | 402 | - | -
Сталь легированная хромомолибденованадиевая | 15Х1М1Ф | Трубы бесшовные горячекатаные с наружным диаметром от 57 до 465 мм с толщиной стенки от 3,5 до 60 мм | 314 | 304 | 304 | 304 | 284 | 275 | 265 | 255 | 235 | 226 | 205 | 196 | -
Сталь легированная хромомолибденованадиевая | 15Х1М1ФЛ | Отливки | 314 | 304 | 304 | 294 | 284 | 275 | 255 | 255 | 235 | 226 | 177 | 166 | -
Сталь легированная хромомолибденованадиевая | 12Х2МФА | Листы толщиной до 180 мм, КП395** | 432 | 422 | 422 | 412 | 412 | 402 | 395 | 395 | 395 | 395 | 392 | - | -
Сталь легированная хромомолибденованадиевая | 12Х2МФА | Поковки толщиной до 150 мм, КП395** | 432 | 422 | 422 | 412 | 412 | 402 | 395 | 395 | 395 | 395 | 392 | - | -
Сталь легированная хромомолибденованадиевая | 12Х2МФА | Листы толщиной до 180 мм, КП490** | 530 | 520 | 520 | 510 | 500 | 500 | 490 | 490 | 490 | 480 | 461 | - | -
Сталь легированная хромомолибденованадиевая | 12Х2МФА | Поковки толщиной до 150 мм, КП490** | 530 | 520 | 520 | 510 | 500 | 500 | 490 | 490 | 490 | 480 | 461 | - | -
Сталь легированная хромомолибденованадиевая | 12Х2МФА-А | Листы толщиной до 180 мм, КП395** | 432 | 422 | 422 | 412 | 412 | 402 | 395 | 395 | 395 | 395 | 392 | - | -
Сталь легированная хромомолибденованадиевая | 12Х2МФА-А | Поковки толщиной до 150 мм, КП395** | 432 | 422 | 422 | 412 | 412 | 402 | 395 | 395 | 395 | 395 | 392 | - | -
Сталь легированная хромомолибденованадиевая | 12Х2МФА-А | Листы толщиной до 180 мм, КП490** | 530 | 520 | 520 | 510 | 500 | 500 | 490 | 490 | 490 | 480 | 461 | - | -
Сталь легированная хромомолибденованадиевая | 12Х2МФА-А | Поковки толщиной до 150 мм, КП490** | 530 | 520 | 520 | 510 | 500 | 500 | 490 | 490 | 490 | 480 | 461 | - | -
Сталь легированная хромомолибденованадиевая | 18Х2МФА | Листы, поковки толщиной от 160 до 400 мм, КП490** | 530 | 520 | 520 | 510 | 500 | 500 | 490 | 490 | 490 | 481 | 461 | - | -
Сталь легированная хромомолибденованадиевая | 15Х2МФА | Листы, поковки толщиной от 400 до 650 мм, КП295** | 392 | 383 | 363 | 353 | 334 | 324 | 304 | 295 | 284 | 265 | 255 | - | -
Сталь легированная хромомолибденованадиевая | 15Х2МФА | Листы, поковки толщиной от 161 до 400 мм, КП395** | 432 | 422 | 422 | 422 | 412 | 402 | 402 | 395 | 395 | 395 | 363 | - | -
Сталь легированная хромомолибденованадиевая | 15Х2МФА-А | Листы, поковки толщиной от 400 до 650 мм, КП295** | 392 | 383 | 363 | 353 | 334 | 324 | 304 | 295 | 284 | 265 | 255 | - | -
Сталь легированная хромомолибденованадиевая | 15Х2МФА-А | Листы, поковки толщиной от 161 до 400 мм, КП395** | 432 | 422 | 422 | 422 | 412 | 402 | 402 | 395 | 395 | 395 | 363 | - | -
Сталь легированная хромомолибденованадиевая | 25Х2МФА | Поковки, листы (плиты), листовые и штампованные заготовки диаметром или толщиной до 70 мм, КП395** | 432 | 432 | 422 | 412 | 402 | 402 | 395 | 395 | 395 | 373 | 373 | - | -
Сталь легированная хромомолибденованадиевая | 25Х2МФА | Поковки, листы (плиты), листовые и штампованные заготовки диаметром или толщиной до 750 мм, КП490** | 530 | 530 | 520 | 510 | 500 | 500 | 490 | 490 | 471 | 461 | 461 | - | -
Сталь легированная хромомолибденованадиевая | 25Х2МФА | Поковки, листы (плиты), листовые и штампованные заготовки диаметром или толщиной до 750 мм, КП590** | 628 | 628 | 618 | 608 | 598 | 598 | 590 | 590 | 549 | 540 | 540 | - | -
Сталь легированная хромомолибденованадиевая | 25Х2М1Ф | Горячекатаные и кованые прутки и полосы диаметром или толщиной 90 мм | 667 | 667 | 651 | 647 | 647 | 628 | 618 | 598 | 578 | 559 | 539 | - | -
Сталь легированная хромомолибденованадиевая | 25Х2М1Ф | Заготовки крепежных деталей диаметром или толщиной до 200 мм | 667 | 667 | 651 | 647 | 647 | 628 | 618 | 598 | 578 | 559 | 539 | - | -
Сталь легированная хромомолибденованадиевая | 25Х2М1Ф | Горячекатаные и кованые прутки и полосы диаметром или толщиной от 90 до 150 мм | 667 | 667 | 667 | 647 | 638 | 618 | 608 | 598 | 589 | 579 | 579 | - | -
Сталь легированная хромомолибденованадиевая | 25Х2М1Ф | Горячекатаные и кованые прутки и полосы диаметром или толщиной от 150 до 200 мм | 667 | 667 | 667 | 647 | 638 | 618 | 608 | 598 | 589 | 579 | 579 | - | -
Сталь легированная хромомолибденованадиевая | 25Х2М1Ф | Поковки толщиной или диаметром от 100 до 300 мм, КП490* | 490 | 490 | 471 | 461 | 451 | 441 | 432 | 422 | 412 | 392 | 392 | - | -
Сталь легированная хромомолибденованадиевая | 25Х3МФА | Поковки, листы (плиты), листовые и штампованные заготовки толщиной от 450 до 600 мм, КП395** | 432 | 432 | 422 | 412 | 402 | 402 | 395 | 395 | 395 | 373 | 373 | - | -
Сталь легированная хромомолибденованадиевая | 25Х3МФА | Поковки, листы (плиты), листовые и штампованные заготовки толщиной от 450 до 600 мм, КП490** | 530 | 530 | 520 | 510 | 500 | 500 | 490 | 490 | 471 | 461 | 461 | - | -
Сталь легированная хромомолибденованадиевая | 25Х3МФА | Поковки, листы (плиты), листовые и штампованные заготовки толщиной от 450 до 600 мм, КП590** | 628 | 628 | 618 | 608 | 598 | 598 | 590 | 590 | 549 | 540 | 540 | - | -
Сталь легированная хромомолибденованадиевая | 25Х3МФА | Поковки, листы (плиты), листовые и штампованные заготовки толщиной от 450 до 600 мм, КП685** | 729 | 729 | 716 | 706 | 706 | 697 | 685 | 685 | 638 | 628 | 628 | - | -
Сталь легированная хромомолибденованадиевая | 10Х2М1ФБ | Поковки толщиной от 100 до 400 мм, КП195* | 195 | 193 | 189 | 189 | 179 | 179 | 170 | 166 | 161 | 156 | 152 | - | -
Сталь легированная хромомолибденованадиевая | 10Х2М1ФБ | Поковки толщиной от 100 до 400 мм, КП245* | 245 | 242 | 238 | 233 | 229 | 225 | 220 | 215 | 206 | 196 | 186 | - | -
Сталь легированная хромомолибденованадиевая | 10Х2М1ФБ | Листы толщиной до 150 мм, КП195* | 195 | 193 | 188 | 188 | 179 | 179 | 170 | 165 | 161 | 156 | 152 | - | -
Сталь легированная хромомолибденованадиевая | 10Х2М1ФБ | Листы толщиной до 150 мм, КП245* | 245 | 244 | 241 | 238 | 235 | 231 | 228 | 225 | 222 | 218 | 208 | - | -
Сталь легированная хромомолибденованадиевая | 15Х2НМФА | Поковки, листы, штамповки диаметром или толщиной от 400 до 650 мм, КП395** | 441 | 431 | 421 | 412 | 402 | 402 | 402 | 395 | - | - | - | - | -
Сталь легированная хромомолибденованадиевая | 15Х2НМФА | Поковки, листы, штамповки диаметром или толщиной от 160 до 400 мм, КП490* | 490 | 480 | 470 | 461 | 451 | 451 | 451 | 441 | - | - | - | - | -
Сталь легированная хромомолибденованадиевая | 15Х2НМФА | Поковки, листы штамповки диаметром или толщиной от 400 до 650 мм, КП295* | 392 | 392 | 373 | 363 | 363 | 363 | 353 | 295 | - | - | - | - | -
Сталь легированная хромомолибденованадиевая | 15Х2НМФА | Поковки, листы штамповки диаметром или толщиной от 160 до 400 мм, КП395** | 441 | 432 | 412 | 402 | 395 | 395 | 395 | 395 | - | - | - | - | -
Сталь легированная хромомолибденованадиевая | 15ХНМФА-А | Поковки, листы, штамповки диаметром или толщиной от 400 до 650 мм, КП395** | 441 | 431 | 421 | 412 | 402 | 402 | 402 | 395 | - | - | - | - | -
Сталь легированная хромомолибденованадиевая | 15ХНМФА-А | Поковки, листы, штамповки диаметром или толщиной от 160 до 400 мм, КП490* | 490 | 480 | 470 | 461 | 451 | 451 | 451 | 441 | - | - | - | - | -
Сталь легированная хромомолибденованадиевая | 15ХНМФА-А | Поковки, листы штамповки диаметром или толщиной от 400 до 650 мм, КП295* | 392 | 392 | 373 | 363 | 363 | 363 | 353 | 295 | - | - | - | - | -
Сталь легированная хромомолибденованадиевая | 15ХНМФА-А | Поковки, листы штамповки диаметром или толщиной от 160 до 400 мм, КП395** | 441 | 432 | 412 | 402 | 395 | 395 | 395 | 395 | - | - | - | - | -
Сталь легированная хромомолибденованадиевая | 15Х3НМФА | Листы, поковки толщиной до 450 мм | 491 | 471 | 451 | 441 | 441 | 441 | 422 | 392 | - | - | - | - | -
Сталь легированная хромомолибденованадиевая | 15Х3НМФА-А | Листы, поковки толщиной до 450 мм | 491 | 471 | 451 | 441 | 441 | 441 | 422 | 392 | - | - | - | - | -
Сталь легированная хромомолибденованадиевая | 36Х2Н2МФА | Заготовки крепежных деталей толщиной до 200 мм, КП395* | 395 | 395 | 395 | 383 | 363 | 353 | 343 | 245 | - | - | - | - | -
Сталь легированная хромомолибденованадиевая | 36Х2Н2МФА | Заготовки крепежных деталей толщиной до 200 мм, КП490* | 490 | 490 | 490 | 481 | 451 | 441 | 432 | 402 | - | - | - | - | -
Сталь легированная хромомолибденованадиевая | 36Х2Н2МФА | Заготовки крепежных деталей толщиной до 200 мм, КП590* | 590 | 590 | 590 | 569 | 540 | 530 | 510 | 441 | - | - | - | - | -
Сталь легированная хромомолибденованадиевая | 36Х2Н2МФА | Заготовки крепежных деталей толщиной до 200 мм, КП640 | 640 | 640 | 615 | 583 | 583 | 562 | 551 | 476 | - | - | - | - | -
Сталь легированная хромомолибденованадиевая | 36Х2Н2МФА | Заготовки крепежных деталей толщиной до 200 мм, КП685* | 685 | 685 | 685 | 657 | 638 | 628 | 589 | 540 | - | - | - | - | -
Сталь легированная хромомолибденованадиевая | 36Х2Н2МФА | Заготовки крепежных деталей толщиной до 200 мм, КП785* | 785 | 785 | 785 | 755 | 726 | 716 | 687 | 638 | - | - | - | - | -
Сталь легированная хромомолибденованадиевая | 38ХН3МФА | Заготовки крепежных деталей толщиной до 200 мм, КП490* | 490 | 490 | 471 | 451 | 451 | 432 | 422 | 343 | - | - | - | - | -
Сталь легированная хромомолибденованадиевая | 38ХН3МФА | Заготовки крепежных деталей толщиной до 200 мм, КП590* | 590 | 590 | 569 | 540 | 540 | 520 | 510 | 441 | - | - | - | - | -
Сталь легированная хромомолибденованадиевая | 38ХН3МФА | Заготовки крепежных деталей толщиной до 200 мм, КП640* | 640 | 640 | 615 | 583 | 583 | 562 | 551 | 476 | - | - | - | - | -
Сталь легированная хромомолибденованадиевая | 38ХН3МФА | Заготовки крепежных деталей толщиной до 200 мм, КП685* | 685 | 685 | 657 | 638 | 628 | 608 | 589 | 540 | - | - | - | - | -
Сталь легированная хромомолибденованадиевая | 38ХН3МФА | Заготовки крепежных деталей толщиной до 200 мм, КП785* | 785 | 785 | 746 | 726 | 716 | 697 | 677 | 638 | - | - | - | - | -
Сталь легированная хромомолибденованадиевая | 38ХН3МФА | Заготовки крепежных деталей толщиной до 200 мм, КП880* | 880 | 880 | 844 | 814 | 804 | 785 | 765 | 746 | - | - | - | - | -
Сталь легированная хромомолибденованадиевая | 20Х1М1Ф1БР | Заготовки крепежных деталей толщиной до 200 мм, КП670* | 670 | 670 | 657 | 647 | 627 | 598 | 568 | 519 | 510 | 490 | 470 | - | -
Сталь легированная кремнемарганцовистая | 15ГС | Трубы бесшовные горячекатаные наружным диаметром от 10 до 465 мм с толщиной стенки от 2 до 60 мм | 275 | 265 | 265 | 255 | 255 | 245 | 226 | 196 | 167 | - | - | - | -
Сталь легированная кремнемарганцовистая | 16ГС | Листы горячекатаные толщиной от 2 до 160 мм | 245 | 235 | 235 | 226 | 216 | 216 | 196 | 177 | - | - | - | - | -
Сталь легированная кремнемарганцовистая | 20ГСЛ | Отливки | 275 | 275 | 255 | 235 | 226 | 196 | 186 | 186 | - | - | - | - | -
Сталь легированная кремнемарганцовистая | 09Г2С | Прокат толщиной от 4 до 160 мм | 245 | 235 | 235 | 226 | 216 | 216 | 196 | 177 | 157 | 157 | - | - | -
Сталь высокохромистая | 08Х13 | Листы толщиной от 4 до 50 мм | 275 | 275 | 275 | 255 | 245 | 235 | 235 | - | - | - | - | - | -
Сталь высокохромистая | 08Х13 | Трубы наружным диаметром от 5 до 250 мм с толщиной стенки от 0,2 до 22 мм | 245 | 245 | 245 | 226 | 216 | 216 | 216 | - | - | - | - | - | -
Сталь высокохромистая | 20Х13 | Поковки диаметром или толщиной до 300 мм | 441 | 422 | 412 | 392 | 392 | 363 | 353 | - | - | - | - | - | -
Сталь высокохромистая | 20Х13 | Калиброванная сталь диаметром или стороной квадрата до 70 мм | 441 | 422 | 412 | 392 | 392 | 363 | 353 | - | - | - | - | - | -
Сталь высокохромистая | 20Х13 | Горячекатаная сталь диаметром, стороной квадрата или толщиной до 60 мм | 441 | 422 | 412 | 392 | 392 | 363 | 353 | - | - | - | - | - | -
Сталь высокохромистая | 20Х13 | Горячекатаная сталь диаметром, стороной квадрата или толщиной от 60 до 100 мм | 441 | 422 | 412 | 392 | 392 | 363 | 353 | - | - | - | - | - | -
Сталь высокохромистая | 20Х13 | Горячекатаная сталь со стороной квадрата или толщиной от 100 до 150 мм | 441 | 422 | 412 | 392 | 392 | 363 | 353 | - | - | - | - | - | -
Сталь высокохромистая | 20Х13 | Заготовки крепежных деталей, КП590* | 590 | 559 | 549 | 520 | 520 | 481 | 471 | - | - | - | - | - | -
Сталь высокохромистая | 20Х13 | Листы толщиной от 4 до 50 мм | 373 | 353 | 343 | 323 | 323 | 304 | 294 | - | - | - | - | - | -
Сталь высокохромистая | 20Х12ВНМФ | Заготовки крепежных деталей толщиной до 200 мм, КП670* | 670 | 657 | 638 | 618 | 608 | 589 | 569 | 520 | 510 | 481 | 461 | 0 | 0
Сталь высокохромистая | 09Х17Н | Поковки диаметром или толщиной под термическую обработку до 200 мм | 343 | 343 | 333 | 323 | 314 | 304 | 304 | 294 | - | - | - | - | -
Сталь высокохромистая | 09Х17Н | Заготовки в виде поковок, штамповок и прутков круглого сечения от 5 до 250 мм, квадратного от 40 до 200 мм | 392 | 353 | 363 | 353 | 333 | 323 | 314 | 294 | - | - | - | - | -
Сталь высокохромистая | 30Х13 | Заготовки крепежных деталей толщиной или диаметром до 200 мм, КП590* | 590 | 579 | 569 | 559 | 549 | 540 | 530 | - | - | - | - | - | -
Сталь высокохромистая | 30Х13 | Заготовки крепежных деталей толщиной или диаметром до 200 мм, КП685* | 685 | 685 | 677 | 667 | 657 | 638 | 628 | - | - | - | - | - | -
Сталь высокохромистая | 30Х13 | Заготовки крепежных деталей толщиной или диаметром до 200 мм, КП785* | 785 | 775 | 765 | 746 | 736 | 716 | 706 | - | - | - | - | - | -
Сталь высокохромистая | 14Х17Н2 | Сортовой прокат, заготовки крепежных деталей, поковки диаметром или толщиной под термообработку до 60 мм | 834 | 824 | 824 | 814 | 804 | 795 | 785 | 785 | - | - | - | - | -
Сталь высокохромистая | 14Х17Н2 | Сортовой прокат, заготовки крепежных деталей, поковки диаметром или толщиной под термообработку более 60 мм, КП540* | 540 | 530 | 530 | 520 | 520 | 510 | 510 | 510 | - | - | - | - | -
Сталь высокохромистая | 08Х14МФ | Поковки, заготовки трубы, листы | 343 | 333 | 323 | 314 | 304 | 294 | 294 | 284 | - | - | - | - | -
Сталь высокохромистая | 08Х14МФ | Трубы, листы, предназначенные для развальцовки и штамповки | 245 | 245 | 235 | 225 | 216 | 196 | 196 | 196 | - | - | - | - | -
Сталь высокохромистая | 1Х12В2МФ | Трубы | 294 | 294 | 284 | 275 | 265 | 255 | 245 | 235 | 235 | 235 | 235 | 196 | -
Сталь высокохромистая | 18Х12ВМБФР | Заготовки крепежных деталей толщиной или диаметром 200 мм, КП670* | 670 | 667 | 657 | 647 | 647 | 638 | 638 | 618 | 598 | 569 | 530 | - | -
Сталь высокохромистая | 05Х12Н2М-ВИ | Трубы | 372 | 372 | 372 | 372 | 363 | 353 | 333 | 333 | 314 | 304 | 284 | 274 | -
Сталь высокохромистая | 05Х12Н2М | Трубы | 372 | 372 | 372 | 372 | 363 | 353 | 333 | 333 | 314 | 304 | 284 | 274 | -
Сталь высокохромистая | 05Х12Н2М | Поковки, лист | 372 | 372 | 372 | 372 | 372 | 363 | 363 | 333 | 323 | 314 | 265 | 245 | -
Сталь высокохромистая | 05Х12Н2М-ВД | Поковки, лист | 372 | 372 | 372 | 372 | 372 | 363 | 363 | 333 | 323 | 314 | 265 | 245 | -
Сталь высокохромистая | 06Х13Н7Д2 | Горячекатаные и кованые прутки диаметром от 16 до 160 мм | 804 | 784 | 735 | 696 | 657 | 627 | 617 | - | - | - | - | - | -
Сталь высокохромистая | 06Х13Н7Д2 | Кованая полоса толщиной 80 мм | 804 | 784 | 735 | 696 | 657 | 627 | 617 | - | - | - | - | - | -
Сталь высокохромистая | 06Х13Н7Д2 | Заготовки крепежных деталей диаметром до 160 мм | 804 | 784 | 735 | 696 | 657 | 627 | 617 | - | - | - | - | - | -
Сталь высокохромистая | 06Х12Н3ДЛ | Отливки | 490 | 486 | 481 | 481 | 471 | 461 | 451 | 441 | - | - | - | - | -
Сталь высокохромистая | 06Х12Н3Д | Поковки КП540* | 540 | 530 | 519 | 500 | 480 | 461 | 441 | 441 | - | - | - | - | -
Сталь высокохромистая | 06Х12Н3Д | Поковки КП590* | 590 | 575 | 559 | 549 | 539 | 519 | 491 | 491 | - | - | - | - | -
Сталь высокохромистая | 06Х12Н3Д | Листы толщиной от 25 до 250 мм | 539 | 534 | 529 | 529 | 519 | 500 | 491 | 491 | - | - | - | - | -
Сталь высокохромистая | 07Х16Н4Б | Сортовой прокат диаметром или стороной квадрата от 30 до 180 мм | 735 | 735 | 720 | 710 | 700 | 680 | 670 | 650 | - | - | - | - | -
Сталь высокохромистая | 07Х16Н4Б | Поковки диаметром или стороной квадрата от 180 до 400 мм | 735 | 735 | 720 | 710 | 700 | 680 | 670 | 650 | - | - | - | - | -
Сталь хромоникелевая коррозионно-стойкого аустенитного класса | 09Х18Н9 | Листы толщиной от 6 до 160 мм | 196 | 196 | 177 | 167 | 157 | 147 | 137 | 137 | 128 | 128 | 118 | 108 | 108
Сталь хромоникелевая коррозионно-стойкого аустенитного класса | 09Х18Н9 | Поковки толщиной до 60 мм | 196 | 196 | 177 | 157 | 147 | 137 | 128 | 118 | 118 | 108 | 98 | 98 | 98
Сталь хромоникелевая коррозионно-стойкого аустенитного класса | 09Х18Н9 | Поковки толщиной от 60 до 300 мм | 196 | 196 | 177 | 157 | 147 | 137 | 128 | 118 | 118 | 108 | 98 | 98 | 98
Сталь хромоникелевая коррозионно-стойкого аустенитного класса | 09Х18Н9 | Трубы бесшовные холоднокатаные наружным диаметром от 16 до 70 мм с толщиной стенки от 2,5 до 12 мм | 196 | 196 | 177 | 167 | 157 | 147 | 137 | 128 | 118 | 118 | 108 | 98 | 98
Сталь хромоникелевая коррозионно-стойкого аустенитного класса | 10Х18Н9 | Листы толщиной от 6 до 160 мм | 196 | 196 | 177 | 167 | 157 | 147 | 137 | 137 | 128 | 128 | 118 | 108 | 108
Сталь хромоникелевая коррозионно-стойкого аустенитного класса | 10Х18Н9 | Поковки толщиной до 60 мм | 196 | 196 | 177 | 157 | 147 | 137 | 128 | 118 | 118 | 108 | 98 | 98 | 98
Сталь хромоникелевая коррозионно-стойкого аустенитного класса | 10Х18Н9 | Поковки толщиной от 60 до 300 мм | 196 | 196 | 177 | 157 | 147 | 137 | 128 | 118 | 118 | 108 | 98 | 98 | 98
Сталь хромоникелевая коррозионно-стойкого аустенитного класса | 10Х18Н9 | Трубы бесшовные холоднокатаные наружным диаметром от 16 до 70 мм с толщиной стенки от 2,5 до 12 мм | 196 | 196 | 177 | 167 | 157 | 147 | 137 | 128 | 118 | 118 | 108 | 98 | 98
Сталь хромоникелевая коррозионно-стойкого аустенитного класса | 12Х18Н9 | Трубы бесшовные холоднокатаные наружным диаметром от 16 до 70 мм с толщиной стенки от 2,5 до 12 мм | 196 | 196 | 177 | 167 | 157 | 147 | 137 | 128 | 118 | 118 | 108 | 98 | 98
Сталь хромоникелевая коррозионно-стойкого аустенитного класса | 08Х18Н10Т | Сортовой прокат и поковки из него толщиной или диаметром до 200 мм | 196 | 191 | 189 | 186 | 181 | 176 | 172 | 167 | 162 | 157 | 152 | 150 | 147
Сталь хромоникелевая коррозионно-стойкого аустенитного класса | 08Х18Н10Т | Плиты, поковки из слитка, листовые заготовки и штамповки диаметром от 40 до 200 мм | 196 | 193 | 186 | 181 | 176 | 167 | 162 | 157 | 152 | 144 | 137 | 132 | 127
Сталь хромоникелевая коррозионно-стойкого аустенитного класса | 08Х18Н10Т | Плиты, поковки из слитка, листовые заготовки и штамповки диаметром более 200 мм | 196 | 191 | 181 | 172 | 164 | 152 | 147 | 137 | 132 | 123 | 113 | 103 | 98
Сталь хромоникелевая коррозионно-стойкого аустенитного класса | 08Х18Н10Т | Трубы | 216 | 206 | 206 | 196 | 187 | 187 | 177 | 177 | 167 | 157 | 147 | 147 | 137
Сталь хромоникелевая коррозионно-стойкого аустенитного класса | 12Х18Н10Т | Сортовой прокат и поковки из него толщиной или диаметром до 200 мм | 196 | 191 | 189 | 186 | 181 | 176 | 172 | 167 | 162 | 157 | 152 | 150 | 147
Сталь хромоникелевая коррозионно-стойкого аустенитного класса | 12Х18Н10Т | Плиты, поковки из слитка, листовые заготовки и штамповки диаметром от 40 до 200 мм | 196 | 193 | 186 | 181 | 176 | 167 | 162 | 157 | 152 | 144 | 137 | 132 | 127
Сталь хромоникелевая коррозионно-стойкого аустенитного класса | 12Х18Н10Т | Плиты, поковки из слитка, листовые заготовки и штамповки диаметром более 200 мм | 196 | 191 | 181 | 172 | 164 | 152 | 147 | 137 | 132 | 123 | 113 | 103 | 98
Сталь хромоникелевая коррозионно-стойкого аустенитного класса | 12Х18Н10Т | Трубы | 216 | 206 | 206 | 196 | 187 | 187 | 177 | 177 | 167 | 157 | 147 | 147 | 137
Сталь хромоникелевая коррозионно-стойкого аустенитного класса | 08Х18Н12Т | Толстолистовая сталь толщиной от 4 до 160 мм | 206 | 196 | 177 | 167 | 167 | 157 | 157 | 157 | 147 | 137 | 128 | 128 | 118
Сталь хромоникелевая коррозионно-стойкого аустенитного класса | 08Х18Н12Т | Поковки, листы листовые и объемные штамповки, ковано-катаные заготовки толщиной до 60 мм | 196 | 196 | 167 | 157 | 157 | 147 | 147 | 147 | 137 | 128 | 118 | 118 | 108
Сталь хромоникелевая коррозионно-стойкого аустенитного класса | 08Х18Н12Т | Поковки, листы листовые и объемные штамповки, ковано-катаные заготовки толщиной от 60 до 300 мм | 196 | 196 | 167 | 157 | 157 | 147 | 147 | 147 | 137 | 128 | 118 | 118 | 108
Сталь хромоникелевая коррозионно-стойкого аустенитного класса | 12Х18Н9Т | Заготовки в виде поковок и штамповок для листов и труб, поковки | 196 | 196 | 167 | 157 | 157 | 147 | 147 | 147 | 137 | 128 | 118 | 118 | 108
Сталь хромоникелевая коррозионно-стойкого аустенитного класса | 12Х18Н9Т | Листы толщиной от 0,5 до 160 мм | 235 | 235 | 196 | 186 | 186 | 177 | 177 | 177 | 167 | 157 | 137 | 137 | 128
Сталь хромоникелевая коррозионно-стойкого аустенитного класса | 12Х18Н9Т | Горячекатаная и кованая сталь диаметром, стороной квадрата или толщиной до 60 мм | 196 | 196 | 167 | 157 | 157 | 147 | 147 | 147 | 137 | 128 | 118 | 118 | 108
Сталь хромоникелевая коррозионно-стойкого аустенитного класса | 12Х18Н9Т | Горячекатаная и кованая сталь диаметром, стороной квадрата или толщиной от 60 до 100 мм | 196 | 196 | 167 | 157 | 157 | 147 | 147 | 147 | 137 | 128 | 118 | 118 | 108
Сталь хромоникелевая коррозионно-стойкого аустенитного класса | 12Х18Н9Т | Горячекатаная и кованая сталь диаметром, стороной квадрата или толщиной от 100 до 150 мм | 196 | 196 | 167 | 157 | 157 | 147 | 147 | 147 | 137 | 128 | 118 | 118 | 108
Сталь хромоникелевая коррозионно-стойкого аустенитного класса | 12Х18Н12Т | Заготовки в виде поковок и штамповок для листов и труб, поковки | 196 | 196 | 167 | 157 | 157 | 147 | 147 | 147 | 137 | 128 | 118 | 118 | 108
Сталь хромоникелевая коррозионно-стойкого аустенитного класса | 12Х18Н12Т | Листы толщиной от 0,5 до 160 мм | 235 | 235 | 196 | 186 | 186 | 177 | 177 | 177 | 167 | 157 | 137 | 137 | 128
Сталь хромоникелевая коррозионно-стойкого аустенитного класса | 12Х18Н12Т | Горячекатаная и кованая сталь диаметром, стороной квадрата или толщиной до 60 мм | 196 | 196 | 167 | 157 | 157 | 147 | 147 | 147 | 137 | 128 | 118 | 118 | 108
Сталь хромоникелевая коррозионно-стойкого аустенитного класса | 12Х18Н12Т | Горячекатаная и кованая сталь диаметром, стороной квадрата или толщиной от 60 до 100 мм | 196 | 196 | 167 | 157 | 157 | 147 | 147 | 147 | 137 | 128 | 118 | 118 | 108
Сталь хромоникелевая коррозионно-стойкого аустенитного класса | 12Х18Н12Т | Горячекатаная и кованая сталь диаметром, стороной квадрата или толщиной от 100 до 150 мм | 196 | 196 | 167 | 157 | 157 | 147 | 147 | 147 | 137 | 128 | 118 | 118 | 108
Сталь хромоникелевая коррозионно-стойкого аустенитного класса | 12Х18Н9ТЛ | Отливки | 196 | 196 | 196 | 177 | 167 | 167 | 157 | 147 | 137 | 128 | 118 | 118 | 118
Сталь хромоникелевая коррозионно-стойкого аустенитного класса | 03Х16Н9М2 | Листы толщиной от 40 до 150 мм | 210 | 196 | 185 | 170 | 150 | 145 | 130 | 125 | 125 | 120 | 120 | 115 | 100
Сталь хромоникелевая коррозионно-стойкого аустенитного класса | 03Х16Н9М2 | Поковки (из слитка) толщиной от 180 до 500 мм | 200 | 186 | 180 | 175 | 140 | 130 | 125 | 110 | 110 | 105 | 100 | 100 | 95
Сталь хромоникелевая коррозионно-стойкого аустенитного класса | 08Х16Н11М3 | Листы толщиной от 6 до 50 мм | 206 | 196 | 196 | 167 | 157 | 157 | 147 | 147 | 137 | 137 | 128 | 118 | 118
Сталь хромоникелевая коррозионно-стойкого аустенитного класса | 10Х17Н13М2Т | Заготовки в виде поковок и штамповок из слитков массой не более 15 т толщиной до 60 мм | 196 | 186 | 186 | 186 | 177 | 177 | 177 | 177 | 147 | 147 | 118 | 118 | 108
Сталь хромоникелевая коррозионно-стойкого аустенитного класса | 10Х17Н13М2Т | Листы и листовые штамповки, ковано-катаные заготовки толщиной до 60 мм | 196 | 186 | 186 | 186 | 177 | 177 | 177 | 177 | 147 | 147 | 118 | 118 | 108
Сталь хромоникелевая коррозионно-стойкого аустенитного класса | 10Х17Н13М2Т | Заготовки в виде поковок и штамповок из слитков массой не более 15 т толщиной от 60 до 300 мм | 196 | 186 | 186 | 186 | 177 | 177 | 177 | 177 | 147 | 147 | 118 | 118 | 108
Сталь хромоникелевая коррозионно-стойкого аустенитного класса | 10Х17Н13М2Т | Листы и листовые штамповки, ковано-катаные заготовки толщиной от 60 до 300 мм | 196 | 186 | 186 | 186 | 177 | 177 | 177 | 177 | 147 | 147 | 118 | 118 | 108
Сталь хромоникелевая коррозионно-стойкого аустенитного класса | 10Х17Н13М2Т | Листы толщиной от 0,5 до 160 мм | 235 | 226 | 226 | 226 | 216 | 216 | 216 | 216 | 177 | 177 | 137 | 137 | 137
Сталь хромоникелевая коррозионно-стойкого аустенитного класса | 10Х17Н13М2Т | Трубы бесшовные горячедеформированные диаметром от 57 до 325 мм с толщиной стенки от 3,5 до 32 мм | 343 | 333 | 333 | 333 | 314 | 314 | 314 | 314 | 255 | 255 | 196 | 196 | 196
Сталь хромоникелевая коррозионно-стойкого аустенитного класса | 10Х17Н13М2Т | Трубы холодно- и теплодеформированные диаметром от 5 до 250 мм с толщиной стенки от 0,2 до 22 мм | 343 | 333 | 333 | 333 | 314 | 314 | 314 | 314 | 255 | 255 | 196 | 196 | 196
Сталь хромоникелевая коррозионно-стойкого аустенитного класса | 12Х18Н12М3ТЛ | Отливки | 216 | 196 | 170 | 165 | 160 | 155 | 150 | 140 | 138 | 136 | 134 | 132 | 130
Сталь хромоникелевая коррозионно-стойкого аустенитного класса | 10Х18Н12М3Л | Отливки | 196 | 191 | 182 | 173 | 164 | 155 | 146 | 137 | 127 | 118 | 114 | 112 | 108
Сталь хромоникелевая коррозионно-стойкого аустенитного класса | 09Х16Н15М3Б | Заготовка трубная диаметром от 80 до 180 мм | 245 | 235 | 235 | 226 | 226 | 226 | 196 | 186 | 167 | 167 | 167 | 167 | 167
Сталь хромоникелевая коррозионно-стойкого аустенитного класса | 45Х14Н14В2М | Горячекатаная и кованая сталь диаметром, стороной квадрата или толщиной до 60 мм | 314 | 294 | 294 | 294 | 294 | 275 | 265 | 245 | 245 | 235 | 226 | 216 | -
Сталь хромоникелевая коррозионно-стойкого аустенитного класса | 45Х14Н14В2М | Калиброванная сталь диаметром или стороной квадрата до 70 мм | 314 | 294 | 294 | 294 | 294 | 275 | 265 | 245 | 245 | 235 | 226 | 216 | -
Сталь хромоникелевая коррозионно-стойкого аустенитного класса | 45Х14Н14В2М | Горячекатаная и кованая сталь диаметром, стороной квадрата или толщиной от 60 до 100 мм | 314 | 294 | 294 | 294 | 294 | 275 | 265 | 245 | 245 | 235 | 226 | 216 | -
Сталь хромоникелевая коррозионно-стойкого аустенитного класса | 45Х14Н14В2М | Горячекатаная и кованая сталь диаметром, стороной квадрата или толщиной от 100 до 150 мм | 314 | 294 | 294 | 294 | 294 | 275 | 265 | 245 | 245 | 235 | 226 | 216 | -
Сталь хромоникелевая коррозионно-стойкого аустенитного класса | Х18Н22В2Т2 | Поковки из слитков массой до 10 т | 343 | 343 | 343 | 323 | 323 | 323 | 323 | 323 | 323 | 314 | 294 | 294 | 294
Сталь хромоникелевая коррозионно-стойкого аустенитного класса | 31Х19Н9МВБТ | Заготовки крепежных деталей неограниченной толщины, КП315* | 315 | 314 | 314 | 314 | 314 | 314 | 314 | 294 | 284 | 275 | 275 | 265 | 196
Сталь хромоникелевая коррозионно-стойкого аустенитного класса | 31Х19Н9МВБТ | Горячекатаная и кованая сталь диаметром, стороной квадрата или толщиной до 60 мм | 294 | 294 | 294 | 294 | 294 | 294 | 294 | 294 | 294 | 275 | 275 | 265 | 265
Сталь хромоникелевая коррозионно-стойкого аустенитного класса | 31Х19Н9МВБТ | Горячекатаная и кованая сталь диаметром, стороной квадрата или толщиной от 60 до 100 мм | 294 | 294 | 294 | 294 | 294 | 294 | 294 | 294 | 294 | 275 | 275 | 265 | 265
Сталь хромоникелевая коррозионно-стойкого аустенитного класса | 31Х19Н9МВБТ | Горячекатаная и кованая сталь диаметром, стороной квадрата или толщиной от 100 до 200 мм | 294 | 294 | 294 | 294 | 294 | 294 | 294 | 294 | 294 | 275 | 275 | 265 | 265
Сталь хромоникелевая коррозионно-стойкого аустенитного класса | 10Х11Н20Т3Р | Горячекатаная и кованая сталь диаметром, стороной квадрата или толщиной от 60 до 100 мм | 589 | 589 | 589 | 589 | 589 | 589 | 589 | 589 | 589 | 589 | 559 | 540 | 520
Сталь хромоникелевая коррозионно-стойкого аустенитного класса | 10Х11Н20Т3Р | Горячекатаная и кованая сталь диаметром, стороной квадрата или толщиной от 100 до 150 мм | 589 | 589 | 589 | 589 | 589 | 589 | 589 | 589 | 589 | 589 | 559 | 540 | 520
Сталь хромоникелевая коррозионно-стойкого аустенитного класса | 10Х11Н20Т3Р | Заготовки крепежных деталей, КП490* | 490 | 490 | 490 | 490 | 490 | 490 | 471 | 441 | 441 | 441 | 441 | 441 | 441
Сталь хромоникелевая коррозионно-стойкого аустенитного класса | 10Х11Н20Т3Р | Сортовой прокат, КП490* | 490 | 490 | 490 | 490 | 490 | 490 | 471 | 441 | 441 | 441 | 441 | 441 | 441
Сталь хромоникелевая коррозионно-стойкого аустенитного класса | 10Х11Н20Т3Р | Горячекатаная и кованая сталь диаметром, стороной квадрата или толщиной до 60 мм | 589 | 589 | 589 | 589 | 589 | 589 | 589 | 589 | 589 | 589 | 559 | 540 | 520
Сплав на железоникелевой основе | 1Х16Н36МБТЮР |  | 392 | 392 | 392 | 392 | 392 | 392 | 392 | 392 | 392 | 392 | 392 | 392 | -
Сплав на железоникелевой основе | 03Х21Н32М3Б | Прутки, поковки | 216 | 216 | 216 | 216 | 216 | 196 | 196 | 167 | 167 | 167 | 147 | 147 | -
Сплав на железоникелевой основе | 03Х21Н32М3Б | Трубы | 216 | 216 | 216 | 216 | 216 | 216 | 196 | 196 | 196 | 196 | 176 | 157 | -
Сплав на железоникелевой основе | Сплав ХН35ВТ | Заготовки крепежных деталей толщиной до 400 мм и от 620 до 650 мм, КП395* | 395 | 395 | 373 | 363 | 353 | 353 | 353 | 353 | 353 | 353 | 353 | 343 | 333
Сплав на железоникелевой основе | Сплав ХН35ВТ | Сортовой прокат толщиной до 100 мм | 395 | 395 | 373 | 363 | 353 | 353 | 353 | 353 | 353 | 353 | 353 | 343 | 333
Сплав на железоникелевой основе | Сплав ХН35ВТ-ВД | Кованый и горячекатаный пруток диаметром от 40 до 200 мм | 491 | 491 | 461 | 451 | 441 | 441 | 441 | 441 | 441 | 441 | 441 | 441 | 412
Сплав на железоникелевой основе | Сплав ХН35ВТ-ВД | Сортовой прокат до 100 мм | 491 | 491 | 461 | 451 | 441 | 441 | 441 | 441 | 441 | 441 | 441 | 441 | 412
Сплав на железоникелевой основе | Сплав ХН35ВТЮ |  | 589 | 589 | 589 | 589 | 589 | 589 | 589 | 589 | 589 | 589 | 589 | 589 | 579
Сплав на железоникелевой основе | Сплав 0Х20Н46Б | Бесшовные трубы холодно и теплодеформированные наружным диаметром от 13 до 32 мм с толщиной стенки от 1,5 до 3 мм | 196 | 186 | 186 | 177 | 167 | 167 | 167 | 157 | 157 | 157 | 157 | 157 | 147
Сплав на железоникелевой основе | Сплав 0Х20Н46Б | Прутки круглого и квадратного сечения толщиной или диаметром от 30 до 170 мм | 206 | 196 | 196 | 186 | 177 | 177 | 177 | 167 | 167 | 167 | 167 | 167 | 157

## A, %
Класс материала | Марка стали или сплава | Сортамент | Температура, К (°С)
|  |  | 20 | 50 | 100 | 150 | 200 | 250 | 300 | 350 | 400 | 450 | 500 | 550 | 600
Сталь углеродистая | Ст3сп5 | Горячекатаная сортовая фасонная и листовая сталь толщиной до 20 мм | 26 | 24 | 22 | 20 | 20 | 20 | 20 | - | - | - | - | - | -
Сталь углеродистая | Ст3сп5 | Горячекатаная сортовая фасонная и листовая сталь толщиной от 20 до 100 мм | 23 | 21 | 19 | 18 | 18 | 18 | 18 | - | - | - | - | - | -
Сталь углеродистая | Ст3сп5 | Горячекатаная сортовая фасонная и листовая сталь толщиной более 100 мм | 23 | 21 | 19 | 18 | 18 | 18 | 18 | - | - | - | - | - | -
Сталь углеродистая | Ст3сп5 | Трубы | 23 | 21 | 19 | 18 | 18 | 18 | 18 | - | - | - | - | - | -
Сталь углеродистая | Ст3сп5 | Поковки диаметром или толщиной до 300 мм, КП175* | 24 | 22 | 20 | 18 | 17 | 17 | 17 | - | - | - | - | - | -
Сталь углеродистая | Ст3сп5 | Поковки диаметром или толщиной до 300 мм, КП195* | 23 | 21 | 20 | 18 | 18 | 18 | 18 | - | - | - | - | - | -
Сталь углеродистая | Ст3сп5 | Поковки диаметром или толщиной до 50 мм, КП215* | 23 | 21 | 20 | 18 | 18 | 18 | 18 | - | - | - | - | - | -
Сталь углеродистая | 10 | Трубы холодно- и теплодеформированные бесшовные | 24 | 20 | 18 | 18 | 19 | 21 | 23 | 24 | - | - | - | - | -
Сталь углеродистая | 10 | Сортовая горячекатаная и кованая сталь толщиной или диаметром до 80 мм | 31 | 28 | 26 | 22 | 25 | 24.5 | 25.5 | 28 | - | - | - | - | -
Сталь углеродистая | 15 | Сортовая горячекатаная сталь толщиной или диаметром до 80 мм | 27 | 26 | 25 | 25 | 24 | 23 | 23 | 23 | - | - | - | - | -
Сталь углеродистая | 15 | Поковки диаметром до 300 мм, КП175* | 20 | 19 | 18 | 16 | 14 | 14 | 14 | 14 | - | - | - | - | -
Сталь углеродистая | 15 | Поковки диаметром до 100 мм, КП195* | 18 | 17 | 16 | 16 | 14 | 14 | 14 | 14 | - | - | - | - | -
Сталь углеродистая | 15 | Поковки диаметром до 50 мм, КП215* | 24 | 21 | 18 | 16 | 14 | 14 | 14 | 14 | - | - | - | - | -
Сталь углеродистая | 15Л | Отливки с толщиной стенки до 100 мм | 24 | 23 | 23 | 23 | 22 | 21 | 21 | 21 | - | - | - | - | -
Сталь углеродистая | 20 | Поковки диаметром до 300 мм, КП175* | 20 | 20 | 20 | 18 | 17 | 17 | 17 | 17 | - | - | - | - | -
Сталь углеродистая | 20 | Поковки диаметром до 300 мм, КП195* | 20 | 20 | 20 | 18 | 17 | 17 | 17 | 17 | - | - | - | - | -
Сталь углеродистая | 20 | Поковки диаметром до 300 мм, КП215* | 20 | 19 | 19 | 18 | 17 | 17 | 17 | 17 | - | - | - | - | -
Сталь углеродистая | 20 | Поковки диаметром от 100 до 300 мм, КП245* | 19 | 18 | 18 | 17 | 16 | 16 | 16 | 16 | - | - | - | - | -
Сталь углеродистая | 20 | Горячекатаная сталь толщиной или диаметром до 80 мм | 21 | 20 | 19 | 18 | 17 | 17 | 17 | 17 | - | - | - | - | -
Сталь углеродистая | 20 | Трубы горячедеформированные наружным диаметром от 10 до 465 мм с толщиной стенки от 2 до 60 мм | 21 | 20 | 19 | 18 | 17 | 17 | 17 | 17 | - | - | - | - | -
Сталь углеродистая | 20 | Отожженные, высокоотпущенные листы толщиной от 4 до 80 мм | 28 | 27 | 27 | 25 | 24 | 24 | 24 | 24 | - | - | - | - | -
Сталь углеродистая | 20 | Листовые заготовки толщиной от 20 до 250 мм | 20 | 20 | 20 | 19 | 19 | 19 | 18 | 18 | - | - | - | - | -
Сталь углеродистая | 20Л | Отливки с толщиной стенки до 100 мм | 22 | 21 | 20 | 19 | 18 | 18 | 18 | 18 | - | - | - | - | -
Сталь углеродистая | 20К | Листы толщиной от 4 до 60 мм | 23 | 21 | 20 | 20 | 19 | 19 | 19 | 19 | - | - | - | - | -
Сталь углеродистая | 22К | Листы толщиной от 70 до 170 мм, КП215* | 18 | 18 | 18 | 17 | 17 | 16 | 17 | 18 | - | - | - | - | -
Сталь углеродистая | 22К | Поковки диаметром от 300 до 800 мм, КП195* | 18 | 15 | 13 | 13 | 13 | 13 | 13 | 13 | - | - | - | - | -
Сталь углеродистая | 22К | Поковки диаметром от 100 до 800 мм, КП215* | 16 | 14 | 11 | 11 | 11 | 11 | 11 | 11 | - | - | - | - | -
Сталь углеродистая | 25 | Поковки диаметром до 500 мм, КП175* | 22 | 22 | 22 | 22 | 22 | 22 | 22 | 22 | - | - | - | - | -
Сталь углеродистая | 25 | Поковки диаметром до 500 мм, КП195* | 20 | 20 | 20 | 20 | 20 | 20 | 20 | 20 | - | - | - | - | -
Сталь углеродистая | 25 | Поковки диаметром до 300 мм, КП215* | 20 | 20 | 20 | 19 | 19 | 19 | 19 | 19 | - | - | - | - | -
Сталь углеродистая | 25 | Поковки диаметром до 100 мм, КП245* | 20 | 20 | 20 | 19 | 19 | 19 | 19 | 19 | - | - | - | - | -
Сталь углеродистая | 25 | Поковки диаметром от 100 до 300 мм, КП275* | 17 | 17 | 17 | 17 | 17 | 17 | 17 | 17 | - | - | - | - | -
Сталь углеродистая | 25Л | Отливки с толщиной стенки до 100 мм | 19 | 18 | 17 | 17 | 16 | 16 | 16 | 16 | - | - | - | - | -
Сталь углеродистая | 30 | Поковки диаметром от 300 до 800 мм, КП175* | 20 | 20 | 18 | 17 | 16 | 16 | 16 | 16 | - | - | - | - | -
Сталь углеродистая | 30 | Поковки диаметром от 100 до 800 мм, КП195* | 18 | 17 | 16 | 15 | 14 | 14 | 14 | 14 | - | - | - | - | -
Сталь углеродистая | 30 | Поковки диаметром от 100 до 800 мм, КП215* | 16 | 15 | 14 | 14 | 13 | 13 | 13 | 13 | - | - | - | - | -
Сталь углеродистая | 30 | Поковки диаметром до 500 мм, КП245* | 16 | 15 | 14 | 14 | 13 | 13 | 13 | 13 | - | - | - | - | -
Сталь углеродистая | 35 | Сортовая горячекатаная сталь диаметром или толщиной до 80 мм | 20 | 17 | 13 | 10 | 7 | 12 | 17 | 18 | - | - | - | - | -
Сталь углеродистая | 35 | Поковки диаметром от 500 до 800 мм, КП175* | 20 | 17 | 13 | 10 | 7 | 12 | 17 | 18 | - | - | - | - | -
Сталь углеродистая | 35 | Поковки диаметром от 300 до 800 мм, КП195* | 17 | 15 | 12 | 9 | 6 | 10 | 14 | 16 | - | - | - | - | -
Сталь углеродистая | 35 | Поковки диаметром от 100 до 800 мм, КП215* | 15 | 12 | 9 | 6 | 5 | 9 | 13 | 14 | - | - | - | - | -
Сталь углеродистая | 35 | Поковки диаметром до 500 мм, КП245* | 17 | 15 | 12 | 9 | 6 | 10 | 14 | 16 | - | - | - | - | -
Сталь углеродистая | 35 | Поковки диаметром до 300 мм, КП275* | 17 | 15 | 12 | 9 | 6 | 10 | 14 | 16 | - | - | - | - | -
Сталь углеродистая | 35 | Поковки диаметром до 100 мм, КП315* | 15 | 13 | 11 | 9 | 6 | 8 | 11 | 12 | - | - | - | - | -
Сталь углеродистая | 35 | Заготовки крепежных деталей диаметром до 300 мм, КП275* | 17 | 14 | 10 | 7 | 5 | 8 | 14 | 15 | - | - | - | - | -
Сталь углеродистая | 40 | Поковки диаметром от 300 до 800 мм, КП215* | 16 | 15 | 15 | 13 | 13 | 13 | 13 | 13 | - | - | - | - | -
Сталь углеродистая | 40 | Поковки диаметром от 100 до 500 мм, КП245* | 16 | 15 | 15 | 13 | 13 | 13 | 13 | 13 | - | - | - | - | -
Сталь углеродистая | 40 | Поковки диаметром до 800 мм, КП275* | 13 | 12 | 11 | 11 | 11 | 11 | 11 | 11 | - | - | - | - | -
Сталь углеродистая | 40 | Поковки диаметром от 100 до 300 мм, КП315* | 13 | 12 | 11 | 12 | 12 | 12 | 12 | 12 | - | - | - | - | -
Сталь углеродистая | 40 | Поковки диаметром до 100 мм, КП345* | 18 | 17 | 16 | 15 | 14 | 14 | 14 | 14 | - | - | - | - | -
Сталь углеродистая | 40 | Заготовки крепежных деталей диаметром до 300 мм, КП295* | 16 | 15 | 13 | 13 | 13 | 13 | 14 | 15 | - | - | - | - | -
Сталь углеродистая | 45 | Горячекатаная сортовая сталь толщиной или диаметром до 250 мм | 16 | 13 | 10 | 9 | 7 | 10 | 15 | 15 | - | - | - | - | -
Сталь углеродистая | 45 | Заготовки крепежных деталей толщиной или диаметром до 300 мм, КП315* | 14 | 12 | 12 | 12 | 12 | 12 | 12 | 17 | - | - | - | - | -
Сталь углеродистая | 45 | Поковки диаметром от 100 до 800 мм, КП245* | 14 | 12 | 10 | 8 | 6 | 8 | 13 | 13 | - | - | - | - | -
Сталь углеродистая | 45 | Поковки диаметром до 800 мм, КП275* | 12 | 10 | 8 | 6 | 5 | 8 | 11 | 11 | - | - | - | - | -
Сталь углеродистая | 45 | Поковки диаметром до 800 мм, КП315* | 10 | 8 | 6 | 5 | 4 | 7 | 10 | 10 | - | - | - | - | -
Сталь углеродистая | 45 | Поковки диаметром до 300 мм, КП345* | 10 | 8 | 6 | 5 | 4 | 7 | 10 | 10 | - | - | - | - | -
Сталь углеродистая | 45 | Поковки диаметром до 100 мм, КП395* | 10 | 8 | 6 | 5 | 4 | 7 | 10 | 10 | - | - | - | - | -
Сталь легированная | 20X | Прутки и полосы диаметром или толщиной до 80 мм | 11 | 11 | 10 | 10 | 10 | 10 | 10 | 11 | 11 | 12 | 9 | - | -
Сталь легированная | 20X | Прутки и полосы диаметром или толщиной от 80 до 150 мм | 9 | 9 | 8 | 8 | 8 | 8 | 9 | 10 | 10 | 11 | 12 | - | -
Сталь легированная | 20X | Прутки и полосы диаметром или толщиной от 150 до 250 мм | 8 | 8 | 7 | 7 | 7 | 8 | 8 | 9 | 9 | 10 | 10 | - | -
Сталь легированная | 20X | Поковки диаметром до 500 мм, КП195* | 20 | 19 | 18 | 18 | 18 | 19 | 20 | 20 | 20 | 22 | 24 | - | -
Сталь легированная | 20X | Поковки диаметром до 300 мм, КП215* | 20 | 18 | 16 | 16 | 16 | 18 | 20 | 20 | 20 | 20 | 20 | - | -
Сталь легированная | 20X | Поковки диаметром до 300 мм, КП245* | 19 | 19 | 17 | 17 | 17 | 17 | 17 | 17 | 17 | 17 | 15 | - | -
Сталь легированная | 20X | Поковки диаметром до 300 мм, КП275* | 17 | 16 | 15 | 15 | 15 | 18 | 20 | 20 | 20 | 20 | 20 | - | -
Сталь легированная | 20X | Поковки диаметром от 100 до 300 мм, КП315* | 14 | 13 | 12 | 12 | 12 | 16 | 16 | 16 | 16 | 16 | 16 | - | -
Сталь легированная | 20X | Поковки диаметром от 100 до 300 мм, КП345* | 14 | 13 | 12 | 12 | 12 | 14 | 16 | 16 | 16 | 16 | 16 | - | -
Сталь легированная | 30Х | Прутки, полосы диаметром или толщиной до 80 мм | 12 | 11 | 11 | 11 | 11 | 11 | 11 | 12 | 12 | 12 | 12 | - | -
Сталь легированная | 30Х | Прутки, полосы диаметром или толщиной от 80 до 150 мм | 10 | 9 | 9 | 9 | 9 | 10 | 12 | 13 | 13 | 13 | 13 | - | -
Сталь легированная | 30Х | Прутки, полосы диаметром или толщиной от 150 до 250 мм | 9 | 8 | 8 | 8 | 8 | 12 | 12 | 12 | 12 | 12 | 12 | - | -
Сталь легированная | 30Х | Поковки толщиной до 100 мм, КП395* | 17 | 16 | 16 | 16 | 16 | 18 | 19 | 20 | 20 | 20 | 20 | - | -
Сталь легированная | 35Х | Поковки диаметром до 100 мм, КП275* | 20 | 20 | 20 | 21 | 21 | 25 | 25 | 25 | 27 | 27 | 27 | - | -
Сталь легированная | 35Х | Поковки диаметром от 300 до 800 мм, КП275* | 13 | 13 | 13 | 13 | 13 | 15 | 15 | 15 | 16 | 16 | 16 | - | -
Сталь легированная | 35Х | Поковки диаметром до 100 мм, КП315* | 12 | 12 | 12 | 13 | 13 | 15 | 15 | 15 | 16 | 16 | 16 | - | -
Сталь легированная | 35Х | Поковки диаметром до 300 мм, КП345* | 12 | 12 | 12 | 13 | 13 | 15 | 15 | 15 | 16 | 16 | 16 | - | -
Сталь легированная | 35Х | Поковки диаметром до 300 мм, КП395* | 12 | 12 | 12 | 13 | 13 | 15 | 15 | 15 | 16 | 16 | 16 | - | -
Сталь легированная | 35Х | Поковки диаметром до 100 мм, КП440* | 12 | 12 | 12 | 13 | 13 | 15 | 15 | 15 | 16 | 16 | 16 | - | -
Сталь легированная | 35Х | Поковки диаметром до 50 мм, КП490* | 12 | 12 | 12 | 13 | 13 | 15 | 15 | 15 | 16 | 16 | 16 | - | -
Сталь легированная | 35Х | Поковки диаметром до 50 мм, КП540* | 12 | 12 | 12 | 13 | 13 | 15 | 15 | 15 | 16 | 16 | 16 | - | -
Сталь легированная | 35Х | Заготовки крепежных деталей толщиной до 300 мм, КП590* | 13 | 13 | 13 | 14 | 14 | 16 | 16 | 16 | 18 | 18 | 18 | - | -
Сталь легированная | 40X | Прутки и полосы диаметром или толщиной до 80 мм | 10 | 10 | 10 | 11 | 11 | 12 | 13 | 13 | 14 | 14 | 14 | - | -
Сталь легированная | 40X | Прутки и полосы диаметром или толщиной от 80 до 150 мм | 8 | 8 | 8 | 9 | 9 | 10 | 10 | 10 | 11 | 11 | 11 | - | -
Сталь легированная | 40X | Прутки и полосы диаметром или толщиной от 150 до 250 мм | 7 | 7 | 7 | 8 | 8 | 8 | 9 | 9 | 10 | 10 | 10 | - | -
Сталь легированная | 40X | Заготовки крепежных деталей диаметром до 300 мм, КП590* | 13 | 13 | 13 | 14 | 14 | 15 | 16 | 16 | 17 | 17 | 17 | - | -
Сталь легированная | 40X | Поковки диаметром или толщиной от 500 до 800 мм, КП245* | 15 | 15 | 15 | 16 | 16 | 18 | 19 | 19 | 20 | 20 | 20 | - | -
Сталь легированная | 40X | Поковки диаметром или толщиной от 300 до 800 мм, КП275* | 12 | 12 | 12 | 13 | 13 | 14 | 15 | 15 | 16 | 16 | 16 | - | -
Сталь легированная | 40X | Поковки диаметром или толщиной до 800 мм, КП315* | 11 | 11 | 11 | 12 | 12 | 13 | 14 | 14 | 15 | 15 | 15 | - | -
Сталь легированная | 40X | Поковки диаметром до 500 мм, КП345* | 11 | 11 | 11 | 12 | 12 | 13 | 14 | 14 | 15 | 15 | 15 | - | -
Сталь легированная | 40X | Поковки диаметром до 500 мм, КП395* | 11 | 11 | 11 | 12 | 12 | 13 | 14 | 14 | 15 | 15 | 15 | - | -
Сталь легированная | 40X | Поковки диаметром до 300 мм, КП440* | 11 | 11 | 11 | 12 | 12 | 13 | 14 | 14 | 15 | 15 | 15 | - | -
Сталь легированная | 40X | Поковки диаметром до 300 мм, КП490* | 11 | 11 | 11 | 12 | 12 | 13 | 14 | 14 | 15 | 15 | 15 | - | -
Сталь легированная | 40X | Поковки диаметром до 100 мм, КП540* | 11 | 11 | 11 | 12 | 12 | 13 | 14 | 14 | 15 | 15 | 15 | - | -
Сталь легированная | 45Х | Поковки диаметром до 100 мм, КП315* | 17 | 17 | 17 | 19 | 19 | 20 | 22 | 22 | 23 | 23 | 23 | - | -
Сталь легированная | 45Х | Поковки диаметром от 300 до 800 мм, КП315* | 11 | 11 | 11 | 12 | 12 | 13 | 14 | 14 | 15 | 15 | 15 | - | -
Сталь легированная | 45Х | Поковки диаметром до 800 мм, КП345* | 11 | 11 | 11 | 12 | 12 | 13 | 14 | 14 | 15 | 15 | 15 | - | -
Сталь легированная | 45Х | Поковки диаметром от 100 до 500 мм, КП395* | 11 | 11 | 11 | 12 | 12 | 13 | 14 | 14 | 15 | 15 | 15 | - | -
Сталь легированная | 45Х | Поковки диаметром от 100 до 500 мм, КП440* | 11 | 11 | 11 | 12 | 12 | 13 | 14 | 14 | 15 | 15 | 15 | - | -
Сталь легированная | 45Х | Поковки диаметром до 300 мм, КП490* | 11 | 11 | 11 | 12 | 12 | 13 | 14 | 14 | 15 | 15 | 15 | - | -
Сталь легированная | 45Х | Поковки диаметром от 100 до 300 мм, КП540* | 11 | 11 | 11 | 12 | 12 | 13 | 14 | 14 | 15 | 15 | 15 | - | -
Сталь легированная | 45Х | Поковки диаметром до 100 мм, КП590* | 11 | 11 | 11 | 12 | 12 | 13 | 14 | 14 | 15 | 15 | 15 | - | -
Сталь легированная | 45Х | Поковки диаметром до 100 мм, КП640* | 11 | 11 | 11 | 12 | 12 | 13 | 14 | 14 | 15 | 15 | 15 | - | -
Сталь легированная | 45Х | Прутки и полосы диаметром или толщиной до 80 мм | 9 | 9 | 9 | 10 | 10 | 11 | 12 | 12 | 12 | 12 | 12 | - | -
Сталь легированная | 45Х | Прутки и полосы диаметром или толщиной от 80 до 150 мм | 7 | 7 | 7 | 8 | 8 | 9 | 9 | 9 | 9 | 9 | 9 | - | -
Сталь легированная | 45Х | Прутки и полосы диаметром или толщиной от 150 до 250 мм | 6 | 6 | 6 | 7 | 7 | 7 | 8 | 8 | 8 | 8 | 8 | - | -
Сталь легированная | 12ХМ | Листы толщиной от 4 до 6 мм | 22 | 21 | 21 | 19 | 18 | 16 | 14 | 14 | 14 | 14 | 14 | - | -
Сталь легированная | 12ХМ | Листы толщиной от 60 до 130 мм | 18 | 17 | 17 | 15 | 15 | 13 | 11 | 11 | 11 | 11 | 11 | - | -
Сталь легированная | 15ХМ | Трубы бесшовные горячекатаные наружным диаметром от 10 до 465 мм с толщиной стенки от 2 до 32 мм | 20 | 20 | 20 | 20 | 20 | 19 | 19 | 18 | 18 | 17 | 16 | - | -
Сталь легированная | 15ХМ | Поковки толщиной или диаметром от 100 до 300 мм, КП195* | 23 | 23 | 23 | 23 | 23 | 22 | 22 | 21 | 21 | 20 | 18 | - | -
Сталь легированная | 15ХМ | Поковки толщиной или диаметром от 100 до 300 мм, КП215* | 20 | 20 | 20 | 20 | 20 | 19 | 19 | 18 | 18 | 17 | 16 | - | -
Сталь легированная | 15ХМ | Поковки толщиной или диаметром до 300 мм, КП245* | 19 | 19 | 19 | 19 | 19 | 18 | 18 | 17 | 17 | 16 | 15 | - | -
Сталь легированная | 15ХМ | Поковки толщиной или диаметром до 500 мм, КП275* | 15 | 15 | 15 | 15 | 15 | 14 | 14 | 13 | 13 | 13 | 12 | - | -
Сталь легированная | 15ХМ | Поковки толщиной или диаметром до 100 мм, КП315* | 15 | 15 | 15 | 15 | 15 | 14 | 14 | 13 | 13 | 13 | 12 | - | -
Сталь легированная | 15ХМ | Поковки толщиной или диаметром до 300 мм, КП345* | 15 | 15 | 15 | 15 | 15 | 14 | 14 | 13 | 13 | 13 | 12 | - | -
Сталь легированная | 15ХМ | Поковки толщиной или диаметром до 100 мм, КП395* | 15 | 15 | 15 | 15 | 15 | 14 | 14 | 13 | 13 | 13 | 12 | - | -
Сталь легированная | 15ХМ | Поковки толщиной или диаметром до 100 мм, КП440* | 15 | 15 | 15 | 15 | 15 | 14 | 14 | 13 | 13 | 13 | 12 | - | -
Сталь легированная | 15ХМ | Поковки толщиной или диаметром до 100 мм, КП490* | 15 | 15 | 15 | 15 | 15 | 14 | 14 | 13 | 13 | 13 | 12 | - | -
Сталь легированная | 20ХМ | Поковки толщиной до 100 мм, КП345* | 18 | 17 | 16 | 15 | 14 | 14 | 14 | 14 | 14 | 14 | 14 | 14 | -
Сталь легированная | 20ХМ | Поковки толщиной до 50 мм, КП395* | 17 | 16 | 15 | 14 | 13 | 13 | 13 | 13 | 13 | 13 | 13 | - | -
Сталь легированная | 20ХМА | Поковки и листы толщиной от 150 до 300 мм, КП345* | 16 | 15 | 14 | 13 | 12 | 12 | 12 | 12 | 12 | 12 | 12 | - | -
Сталь легированная | 20ХМА | Поковки и листы толщиной до 150 мм, КП440* | 14 | 13 | 12 | 11 | 10 | 10 | 10 | 10 | 10 | 10 | 10 | - | -
Сталь легированная | 20ХМЛ | Отливки | 15 | 15 | 15 | 15 | 15 | 15 | 15 | 15 | 15 | 15 | 15 | - | -
Сталь легированная | 20ХМФЛ | Отливки | 15 | 18 | 17 | 16 | 16 | 16 | 16 | 16 | 16 | 16 | 16 | - | -
Сталь легированная | 20ХМФЛ | Прутки и полосы толщиной или диаметром до 80 мм | 11 | 11 | 11 | 11 | 12 | 12 | 12 | 12 | 12 | 12 | 12 | - | -
Сталь легированная | 20ХМФЛ | Прутки и полосы толщиной или диаметром от 80 до 150 мм | 9 | 9 | 9 | 9 | 10 | 10 | 10 | 10 | 10 | 10 | 10 | - | -
Сталь легированная | 20ХМФЛ | Прутки и полосы толщиной или диаметром от 150 до 250 мм | 8 | 8 | 8 | 8 | 9 | 9 | 9 | 9 | 9 | 9 | 9 | - | -
Сталь легированная | 30ХМА | Трубы наружным диаметром от 25 до 710 мм с толщиной стенки от 2,5 до 50 мм | 13 | 13 | 13 | 13 | 13 | 13 | 15 | 15 | 15 | 15 | 15 | - | -
Сталь легированная | 30ХМА | Заготовки крепежных деталей толщиной или диаметром до 100 мм, КП395* | 15 | 15 | 15 | 15 | 16 | 16 | 16 | 16 | 16 | 16 | 16 | - | -
Сталь легированная | 30ХМА | Заготовки крепежных деталей толщиной или диаметром до 300 мм, КП440* | 15 | 15 | 15 | 15 | 16 | 16 | 16 | 16 | 16 | 16 | 16 | - | -
Сталь легированная | 30ХМА | Заготовки крепежных деталей толщиной или диаметром от 100 до 200 мм, КП490* | 15 | 13 | 13 | 13 | 14 | 14 | 14 | 14 | 14 | 14 | 14 | - | -
Сталь легированная | 30ХМА | Заготовки крепежных деталей толщиной или диаметром до 100 мм КП590* | 14 | 14 | 14 | 14 | 15 | 15 | 15 | 15 | 15 | 15 | 15 | - | -
Сталь легированная | 30ХМА | Заготовки крепежных деталей толщиной или диаметром до 300 мм, КП640* | 13 | 12 | 12 | 12 | 13 | 13 | 13 | 13 | 13 | 13 | 13 | - | -
Сталь легированная | 30ХМА | Прутки и полосы толщиной или диаметром до 80 мм | 12 | 12 | 12 | 12 | 13 | 13 | 13 | 13 | 13 | 13 | 13 | - | -
Сталь легированная | 30ХМА | Прутки и полосы толщиной или диаметром от 80 мм до 150 мм | 10 | 10 | 11 | 11 | 11 | 11 | 11 | 11 | 11 | 11 | 11 | - | -
Сталь легированная | 30ХМА | Прутки и полосы толщиной или диаметром от 150 до 250 мм | 9 | 9 | 10 | 10 | 10 | 10 | 10 | 10 | 10 | 10 | 10 | - | -
Сталь легированная | 35ХМ | Поковки толщиной или диаметром от 300 до 800 мм, КП245* | 15 | 15 | 15 | 15 | 15 | 15 | 15 | 15 | 15 | 15 | 15 | - | -
Сталь легированная | 35ХМ | Поковки толщиной или диаметром от 300 до 800 мм, КП275* | 12 | 12 | 12 | 12 | 12 | 12 | 12 | 12 | 12 | 12 | 12 | - | -
Сталь легированная | 35ХМ | Поковки толщиной или диаметром до 800 мм, КП315* | 10 | 10 | 10 | 10 | 10 | 10 | 10 | 10 | 10 | 10 | 10 | - | -
Сталь легированная | 35ХМ | Поковки толщиной или диаметром до 800 мм, КП345* | 10 | 10 | 10 | 10 | 10 | 10 | 10 | 10 | 10 | 10 | 10 | - | -
Сталь легированная | 35ХМ | Поковки толщиной или диаметром от 50 до 800 мм, КП395* | 10 | 10 | 10 | 10 | 10 | 10 | 10 | 10 | 10 | 10 | 10 | - | -
Сталь легированная | 35ХМ | Поковки толщиной или диаметром от 50 до 500 мм, КП440* | 10 | 10 | 10 | 10 | 10 | 10 | 10 | 10 | 10 | 10 | 10 | - | -
Сталь легированная | 35ХМ | Поковки толщиной или диаметром до 300 мм, КП490* | 10 | 10 | 10 | 10 | 10 | 10 | 10 | 10 | 10 | 10 | 10 | - | -
Сталь легированная | 35ХМ | Поковки толщиной или диаметром до 50 мм, КП540* | 10 | 10 | 10 | 10 | 10 | 10 | 10 | 10 | 10 | 10 | 10 | - | -
Сталь легированная | 35ХМ | Поковки толщиной или диаметром до 100 мм, КП590* | 10 | 10 | 10 | 10 | 10 | 10 | 10 | 10 | 10 | 10 | 10 | - | -
Сталь легированная | 35ХМ | Прутки и полосы толщиной или диаметром до 80 мм | 12 | 12 | 12 | 12 | 12 | 12 | 12 | 12 | 12 | 12 | 12 | - | -
Сталь легированная | 35ХМ | Прутки и полосы толщиной или диаметром от 80 до 150 мм | 10 | 10 | 10 | 10 | 10 | 10 | 10 | 10 | 10 | 10 | 10 | - | -
Сталь легированная | 35ХМ | Прутки и полосы толщиной или диаметром от 150 до 250 мм | 9 | 9 | 9 | 9 | 9 | 9 | 9 | 9 | 9 | 9 | 9 | - | -
Сталь легированная | 35ХМ | Заготовки крепежных деталей толщиной или диаметром до 300 мм, КП440* | 15 | 15 | 15 | 15 | 15 | 15 | 15 | 15 | 15 | 15 | 15 | - | -
Сталь легированная | 35ХМ | Заготовки крепежных деталей толщиной или диаметром до 300 мм, КП640* | 12 | 12 | 12 | 12 | 12 | 12 | 12 | 12 | 12 | 12 | 12 | - | -
Сталь легированная | 35ХМА | Поковки толщиной от 100 до 300 мм, КП440* | 16 | 16 | 16 | 16 | 16 | 16 | 16 | 16 | 16 | 16 | 16 | - | -
Сталь легированная | 35ХМА | Заготовки крепежных деталей толщиной или диаметром от 100 до 300 мм, КП395* | 15 | 15 | 15 | 15 | 15 | 15 | 15 | 15 | 15 | 15 | 15 | - | -
Сталь легированная | 35ХМА | Заготовки крепежных деталей толщиной или диаметром от 100 до 200 мм, КП490* | 13 | 13 | 13 | 13 | 13 | 13 | 13 | 13 | 13 | 13 | 13 | - | -
Сталь легированная | 35ХМА | Заготовки крепежных деталей толщиной или диаметром до 100 мм, КП590* | 14 | 14 | 14 | 14 | 14 | 14 | 14 | 14 | 14 | 14 | 14 | - | -
Сталь легированная | 35ХМА | Заготовки крепежных деталей толщиной или диаметром до 300 мм, КП640* | 12 | 12 | 12 | 12 | 12 | 12 | 12 | 12 | 12 | 12 | 12 | - | -
Сталь легированная | 10Х2М | Листы толщиной от 6 до 50 мм | 20 | 20 | 18 | 17 | 15 | 15 | 15 | 15 | 15 | 15 | 15 | - | -
Сталь легированная | 10Х2М | Листы толщиной от 50 до 150 мм | 20 | 20 | 18 | 17 | 16 | 15 | 15 | 15 | 15 | 15 | 15 | - | -
Сталь легированная | 10Х2М | Бесшовные холоднокатаные трубы диаметром от 12 до 60 мм | 20 | 20 | 18 | 17 | 16 | 16 | 16 | 16 | 16 | 16 | 16 | - | -
Сталь легированная | 10Х2М | Поковки толщиной до 400 мм | 20 | 19 | 18 | 17 | 17 | 17 | 17 | 15 | 15 | 15 | 15 | - | -
Сталь легированная | 12X2M | Поковки толщиной до 400 мм | 20 | 19 | 18 | 17 | 17 | 17 | 17 | 15 | 15 | 15 | 15 | - | -
Сталь легированная | 12MX | Поковки толщиной от 20 до 130 мм | 18 | 18 | 18 | 18 | 18 | 18 | 18 | 16 | 16 | 16 | 15 | - | -
Сталь легированная | 12MX | Поковки толщиной до 25 мм | 21 | 20 | 20 | 18 | 17 | 15 | 15 | 15 | 15 | 15 | 15 | - | -
Сталь легированная | 12MX | Прутки, полосы толщиной или диаметром до 90 мм | 21 | 20 | 20 | 18 | 17 | 15 | 15 | 15 | 15 | 15 | 15 | - | -
Сталь легированная | 12MX | Прутки, полосы толщиной или диаметром от 90 до 150 мм | 19 | 18 | 18 | 16 | 15 | 14 | 14 | 14 | 14 | 14 | 14 | - | -
Сталь легированная | 12MX | Прутки, полосы толщиной или диаметром от 150 до 200 мм | 18 | 17 | 17 | 15 | 14 | 13 | 13 | 13 | 13 | 13 | 13 | - | -
Сталь легированная | 12МХ | Листы толщиной от 4 до 6 мм | 24 | 23 | 23 | 21 | 20 | 17 | 15 | 15 | 15 | 15 | 15 | - | -
Сталь легированная | 12МХ | Листы толщиной от 20 до 60 мм | 19 | 19 | 19 | 19 | 19 | 19 | 19 | 17 | 17 | 17 | 16 | - | -
Сталь легированная | 30ХГСА | Поковки диаметром от 50 до 100 мм, КП440* | 16 | 16 | 16 | 15 | - | - | - | - | - | - | - | - | -
Сталь легированная | 30ХГСА | Поковки диаметром до 300 мм, КП490* | 16 | 13 | 13 | 11 | - | - | - | - | - | - | - | - | -
Сталь легированная | 30ХГСА | Поковки диаметром до 100 мм, КП540* | 15 | 13 | 13 | 11 | - | - | - | - | - | - | - | - | -
Сталь легированная | 30ХГСА | Поковки диаметром до 100 мм, КП590* | 13 | 13 | 13 | 11 | - | - | - | - | - | - | - | - | -
Сталь легированная | 30ХГСА | Поковки диаметром до 100 мм, КП640* | 13 | 13 | 13 | 11 | - | - | - | - | - | - | - | - | -
Сталь легированная | 30ХГСА | Поковки диаметром до 100 мм, КП685* | 13 | 13 | 13 | 11 | - | - | - | - | - | - | - | - | -
Сталь легированная | 30ХГСА | Штамповки, прутки и полосы диаметром или толщиной до 80 мм | 10 | 10 | 10 | 9 | - | - | - | - | - | - | - | - | -
Сталь легированная | 30ХГСА | Штамповки, прутки и полосы диаметром или толщиной от 80 до 150 мм | 8 | 8 | 8 | 7 | - | - | - | - | - | - | - | - | -
Сталь легированная | 30ХГСА | Штамповки, прутки и полосы диаметром или толщиной от 150 до 250 мм | 7 | 7 | 7 | 6 | - | - | - | - | - | - | - | - | -
Сталь легированная | 10ХСНД | Холодно и горячекатаные трубы наружным диаметром от 60 до 168 мм с толщиной стенки от 6 до 11 мм | 16 | 14 | 13 | 14 | 14 | 13 | 13 | 13 | 13 | - | - | - | -
Сталь легированная | 10ХСНД | Фасонные профили сечением от 5 до 250 мм | 19 | 16 | 15 | 15 | 15 | 15 | 15 | 15 | 15 | - | - | - | -
Сталь легированная | 10ХСНД | Прокат, толстолистовая сталь толщиной от 4 до 40 мм | 19 | 16 | 15 | 16 | 16 | 15 | 14 | 14 | 14 | - | - | - | -
Сталь легированная | 10ХН1М | Лист толщиной от 6 до 40 мм | 16 | 16 | 16 | 13 | 13 | 13 | 13 | 13 | 14 | - | - | - | -
Сталь легированная | 10ХН1М | Трубы бесшовные горячедеформированные наружным диаметром от 60 до 168 мм с толщиной стенки от 6 до 32 мм | 20 | 20 | 20 | 15 | 15 | 15 | 15 | 15 | 15 | - | - | - | -
Сталь легированная | 16ГНМА | Листы | 20 | 20 | 20 | 18 | 18 | 17 | 17 | 16 | 16 | - | - | - | -
Сталь легированная | 10ГН2МФА | Поковки, листы толщиной до 300 мм | 16 | 16 | 16 | 16 | 15 | 15 | 14 | 14 | - | - | - | - | -
Сталь легированная | 10ГН2МФАЛ | Отливки | 16 | 16 | 16 | 16 | 15 | 15 | 15 | 15 | - | - | - | - | -
Сталь легированная хромомолибденованадиевая | 12Х1МФ | Горячекатаная сталь толщиной или диаметром до 90 мм | 21 | 20 | 19 | 18 | 17 | 16 | 15 | 15 | 14 | 14 | 14 | - | -
Сталь легированная хромомолибденованадиевая | 12Х1МФ | Горячекатаная сталь толщиной или диаметром от 90 до 150 мм | 19 | 18 | 17 | 16 | 15 | 14 | 14 | 14 | 13 | 13 | 13 | - | -
Сталь легированная хромомолибденованадиевая | 12Х1МФ | Горячекатаная сталь толщиной или диаметром от 150 до 200 мм | 18 | 17 | 16 | 15 | 15 | 14 | 13 | 13 | 12 | 12 | 12 | - | -
Сталь легированная хромомолибденованадиевая | 12Х1МФ | Поковки толщиной от 100 до 300 мм, КП195* | 23 | 22 | 22 | 21 | 21 | 18 | 18 | 17 | 17 | 17 | 17 | - | -
Сталь легированная хромомолибденованадиевая | 12Х1МФ | Поковки толщиной до 800 мм, КП215* | 16 | 15 | 15 | 15 | 15 | 12 | 12 | 12 | 12 | 12 | 12 | - | -
Сталь легированная хромомолибденованадиевая | 12Х1МФ | Поковки толщиной от 100 до 500 мм, КП245* | 16 | 15 | 15 | 15 | 15 | 12 | 12 | 12 | 12 | 12 | 12 | - | -
Сталь легированная хромомолибденованадиевая | 12Х1МФ | Трубы бесшовные горячекатаные диаметром от 57 до 465 мм с толщиной стенки от 3,5 до 60 мм | 19 | 18 | 18 | 18 | 18 | 18 | 18 | 18 | 18 | 18 | 19 | - | -
Сталь легированная хромомолибденованадиевая | 12Х1МФ | Трубы холоднодеформируемые диаметром от 10 до 108 мм с толщиной стенки от 2 до 13 мм | 19 | 18 | 18 | 18 | 18 | 18 | 18 | 18 | 18 | 18 | 19 | - | -
Сталь легированная хромомолибденованадиевая | 25Х1МФ | Сталь горячекатаная, кованая, калиброванная диаметром или стороной квадрата до 90 мм | 14 | 13 | 12 | 12 | 12 | 12 | 13 | 13 | 13 | 13 | 13 | - | -
Сталь легированная хромомолибденованадиевая | 25Х1МФ | Сталь горячекатаная, кованая, калиброванная диаметром или стороной квадрата от 90 до 150 мм | 12 | 11 | 10 | 10 | 10 | 10 | 11 | 11 | 11 | 11 | 11 | - | -
Сталь легированная хромомолибденованадиевая | 25Х1МФ | Сталь горячекатаная, кованая, калиброванная диаметром или стороной квадрата от 150 до 200 мм | 11 | 10 | 9 | 9 | 9 | 9 | 10 | 10 | 10 | 10 | 10 | - | -
Сталь легированная хромомолибденованадиевая | 25Х1МФ | Заготовки крепежных деталей толщиной или диаметром до 200 мм, КП490* | 14 | 13 | 11 | 11 | 11 | 11 | 13 | 13 | 13 | 13 | 13 | - | -
Сталь легированная хромомолибденованадиевая | 25Х1МФ | Заготовки крепежных деталей толщиной или диаметром до 200 мм КП590* | 12 | 11 | 10 | 10 | 10 | 10 | 11 | 11 | 11 | 11 | 11 | - | -
Сталь легированная хромомолибденованадиевая | 25Х1МФ | Заготовки крепежных деталей толщиной или диаметром до 200 мм, КП640* | 12 | 11 | 10 | 10 | 10 | 10 | 11 | 11 | 11 | 11 | 11 | - | -
Сталь легированная хромомолибденованадиевая | 25Х1МФ | Заготовки крепежных деталей толщиной или диаметром до 200 мм, КП670* | 16 | 15 | 14 | 14 | 14 | 14 | 14 | 16 | 16 | 17 | 17 | - | -
Сталь легированная хромомолибденованадиевая | 15Х1М1Ф | Трубы бесшовные горячекатаные с наружным диаметром от 57 до 465 мм с толщиной стенки от 3,5 до 60 мм | 18 | 17 | 16 | 15 | 15 | 14 | 14 | 14 | 14 | 14 | 15 | 15 | -
Сталь легированная хромомолибденованадиевая | 15Х1М1ФЛ | Отливки | 15 | 14 | 14 | 14 | 14 | 14 | 14 | 14 | 14 | 14 | 14 | 14 | -
Сталь легированная хромомолибденованадиевая | 12Х2МФА | Листы толщиной до 180 мм, КП395** | 14 | 14 | 14 | 14 | 14 | 14 | 14 | 14 | 12 | 12 | 12 | - | -
Сталь легированная хромомолибденованадиевая | 12Х2МФА | Поковки толщиной до 150 мм, КП395** | 14 | 14 | 14 | 14 | 14 | 14 | 14 | 14 | 12 | 12 | 12 | - | -
Сталь легированная хромомолибденованадиевая | 12Х2МФА | Листы толщиной до 180 мм, КП490** | 13 | 13 | 13 | 13 | 13 | 12 | 12 | 12 | 10 | 10 | 10 | - | -
Сталь легированная хромомолибденованадиевая | 12Х2МФА | Поковки толщиной до 150 мм, КП490** | 13 | 13 | 13 | 13 | 13 | 12 | 12 | 12 | 10 | 10 | 10 | - | -
Сталь легированная хромомолибденованадиевая | 12Х2МФА-А | Листы толщиной до 180 мм, КП395** | 14 | 14 | 14 | 14 | 14 | 14 | 14 | 14 | 12 | 12 | 12 | - | -
Сталь легированная хромомолибденованадиевая | 12Х2МФА-А | Поковки толщиной до 150 мм, КП395** | 14 | 14 | 14 | 14 | 14 | 14 | 14 | 14 | 12 | 12 | 12 | - | -
Сталь легированная хромомолибденованадиевая | 12Х2МФА-А | Листы толщиной до 180 мм, КП490** | 13 | 13 | 13 | 13 | 13 | 12 | 12 | 12 | 10 | 10 | 10 | - | -
Сталь легированная хромомолибденованадиевая | 12Х2МФА-А | Поковки толщиной до 150 мм, КП490** | 13 | 13 | 13 | 13 | 13 | 12 | 12 | 12 | 10 | 10 | 10 | - | -
Сталь легированная хромомолибденованадиевая | 18Х2МФА | Листы, поковки толщиной от 160 до 400 мм, КП490** | 13 | 13 | 13 | 13 | 13 | 12 | 12 | 12 | 10 | 10 | 10 | - | -
Сталь легированная хромомолибденованадиевая | 15Х2МФА | Листы, поковки толщиной от 400 до 650 мм, КП295** | 14 | 14 | 14 | 14 | 14 | 14 | 14 | 13 | 12 | 12 | 12 | - | -
Сталь легированная хромомолибденованадиевая | 15Х2МФА | Листы, поковки толщиной от 161 до 400 мм, КП395** | 14 | 14 | 14 | 14 | 14 | 14 | 14 | 14 | 12 | 12 | 12 | - | -
Сталь легированная хромомолибденованадиевая | 15Х2МФА-А | Листы, поковки толщиной от 400 до 650 мм, КП295** | 14 | 14 | 14 | 14 | 14 | 14 | 14 | 13 | 12 | 12 | 12 | - | -
Сталь легированная хромомолибденованадиевая | 15Х2МФА-А | Листы, поковки толщиной от 161 до 400 мм, КП395** | 14 | 14 | 14 | 14 | 14 | 14 | 14 | 14 | 12 | 12 | 12 | - | -
Сталь легированная хромомолибденованадиевая | 25Х2МФА | Поковки, листы (плиты), листовые и штампованные заготовки диаметром или толщиной до 70 мм, КП395** | 14 | 14 | 14 | 14 | 14 | 14 | 14 | 14 | 12 | 12 | 12 | - | -
Сталь легированная хромомолибденованадиевая | 25Х2МФА | Поковки, листы (плиты), листовые и штампованные заготовки диаметром или толщиной до 750 мм, КП490** | 13 | 13 | 13 | 13 | 13 | 12 | 12 | 12 | 11 | 11 | 11 | - | -
Сталь легированная хромомолибденованадиевая | 25Х2МФА | Поковки, листы (плиты), листовые и штампованные заготовки диаметром или толщиной до 750 мм, КП590** | 12 | 12 | 12 | 12 | 12 | 12 | 12 | 12 | 10 | 10 | 10 | - | -
Сталь легированная хромомолибденованадиевая | 25Х2М1Ф | Горячекатаные и кованые прутки и полосы диаметром или толщиной 90 мм | 12 | 11 | 11 | 11 | 10 | 10 | 10 | 10 | 10 | 10 | 11 | - | -
Сталь легированная хромомолибденованадиевая | 25Х2М1Ф | Заготовки крепежных деталей диаметром или толщиной до 200 мм | 12 | 11 | 11 | 11 | 10 | 10 | 10 | 10 | 10 | 10 | 11 | - | -
Сталь легированная хромомолибденованадиевая | 25Х2М1Ф | Горячекатаные и кованые прутки и полосы диаметром или толщиной от 90 до 150 мм | 10 | 9 | 9 | 9 | 9 | 9 | 9 | 8 | 8 | 8 | 8 | - | -
Сталь легированная хромомолибденованадиевая | 25Х2М1Ф | Горячекатаные и кованые прутки и полосы диаметром или толщиной от 150 до 200 мм | 9 | 8 | 8 | 8 | 8 | 8 | 8 | 7 | 7 | 7 | 7 | - | -
Сталь легированная хромомолибденованадиевая | 25Х2М1Ф | Поковки толщиной или диаметром от 100 до 300 мм, КП490* | 13 | 13 | 13 | 13 | 13 | 13 | 12 | 12 | 12 | 12 | 12 | - | -
Сталь легированная хромомолибденованадиевая | 25Х3МФА | Поковки, листы (плиты), листовые и штампованные заготовки толщиной от 450 до 600 мм, КП395** | 14 | 14 | 14 | 14 | 14 | 14 | 14 | 14 | 12 | 12 | 12 | - | -
Сталь легированная хромомолибденованадиевая | 25Х3МФА | Поковки, листы (плиты), листовые и штампованные заготовки толщиной от 450 до 600 мм, КП490** | 13 | 13 | 13 | 13 | 13 | 12 | 12 | 12 | 11 | 11 | 11 | - | -
Сталь легированная хромомолибденованадиевая | 25Х3МФА | Поковки, листы (плиты), листовые и штампованные заготовки толщиной от 450 до 600 мм, КП590** | 12 | 12 | 12 | 12 | 12 | 12 | 12 | 12 | 10 | 10 | 10 | - | -
Сталь легированная хромомолибденованадиевая | 25Х3МФА | Поковки, листы (плиты), листовые и штампованные заготовки толщиной от 450 до 600 мм, КП685** | 12 | 12 | 12 | 12 | 12 | 12 | 12 | 12 | 10 | 10 | 10 | - | -
Сталь легированная хромомолибденованадиевая | 10Х2М1ФБ | Поковки толщиной от 100 до 400 мм, КП195* | 20 | 20 | 19 | 19 | 18 | 17 | 17 | 16 | 15 | 14 | 14 | - | -
Сталь легированная хромомолибденованадиевая | 10Х2М1ФБ | Поковки толщиной от 100 до 400 мм, КП245* | 20 | 19 | 18 | 17 | 15 | 15 | 14 | 13 | 13 | 13 | 13 | - | -
Сталь легированная хромомолибденованадиевая | 10Х2М1ФБ | Листы толщиной до 150 мм, КП195* | 20 | 20 | 19.5 | 19 | 18 | 18 | 17 | 17 | 16 | 16 | 15 | - | -
Сталь легированная хромомолибденованадиевая | 10Х2М1ФБ | Листы толщиной до 150 мм, КП245* | 20 | 19.5 | 18.7 | 18 | 17 | 16 | 15 | 15 | 14 | 13 | 13 | - | -
Сталь легированная хромомолибденованадиевая | 15Х2НМФА | Поковки, листы, штамповки диаметром или толщиной от 400 до 650 мм, КП395** | 15 | 14 | 14 | 14 | 13 | 13 | 13 | 12 | - | - | - | - | -
Сталь легированная хромомолибденованадиевая | 15Х2НМФА | Поковки, листы, штамповки диаметром или толщиной от 160 до 400 мм, КП490* | 15 | 15 | 15 | 14 | 14 | 14 | 14 | 14 | - | - | - | - | -
Сталь легированная хромомолибденованадиевая | 15Х2НМФА | Поковки, листы штамповки диаметром или толщиной от 400 до 650 мм, КП295* | 14 | 14 | 14 | 14 | 14 | 13 | 13 | 13 | - | - | - | - | -
Сталь легированная хромомолибденованадиевая | 15Х2НМФА | Поковки, листы штамповки диаметром или толщиной от 160 до 400 мм, КП395** | 14 | 14 | 14 | 14 | 14 | 13 | 13 | 14 | - | - | - | - | -
Сталь легированная хромомолибденованадиевая | 15ХНМФА-А | Поковки, листы, штамповки диаметром или толщиной от 400 до 650 мм, КП395** | 15 | 14 | 14 | 14 | 13 | 13 | 13 | 12 | - | - | - | - | -
Сталь легированная хромомолибденованадиевая | 15ХНМФА-А | Поковки, листы, штамповки диаметром или толщиной от 160 до 400 мм, КП490* | 15 | 15 | 15 | 14 | 14 | 14 | 14 | 14 | - | - | - | - | -
Сталь легированная хромомолибденованадиевая | 15ХНМФА-А | Поковки, листы штамповки диаметром или толщиной от 400 до 650 мм, КП295* | 14 | 14 | 14 | 14 | 14 | 13 | 13 | 13 | - | - | - | - | -
Сталь легированная хромомолибденованадиевая | 15ХНМФА-А | Поковки, листы штамповки диаметром или толщиной от 160 до 400 мм, КП395** | 14 | 14 | 14 | 14 | 14 | 13 | 13 | 14 | - | - | - | - | -
Сталь легированная хромомолибденованадиевая | 15Х3НМФА | Листы, поковки толщиной до 450 мм | 14 | 14 | 14 | 14 | 14 | 14 | 14 | 14 | - | - | - | - | -
Сталь легированная хромомолибденованадиевая | 15Х3НМФА-А | Листы, поковки толщиной до 450 мм | 14 | 14 | 14 | 14 | 14 | 14 | 14 | 14 | - | - | - | - | -
Сталь легированная хромомолибденованадиевая | 36Х2Н2МФА | Заготовки крепежных деталей толщиной до 200 мм, КП395* | 15 | 15 | 15 | 15 | 15 | 15 | 15 | 15 | - | - | - | - | -
Сталь легированная хромомолибденованадиевая | 36Х2Н2МФА | Заготовки крепежных деталей толщиной до 200 мм, КП490* | 13 | 13 | 13 | 13 | 13 | 13 | 13 | 13 | - | - | - | - | -
Сталь легированная хромомолибденованадиевая | 36Х2Н2МФА | Заготовки крепежных деталей толщиной до 200 мм, КП590* | 12 | 12 | 12 | 12 | 12 | 12 | 12 | 12 | - | - | - | - | -
Сталь легированная хромомолибденованадиевая | 36Х2Н2МФА | Заготовки крепежных деталей толщиной до 200 мм, КП640 | 15 | 15 | 15 | 15 | 15 | 15 | 15 | 15 | - | - | - | - | -
Сталь легированная хромомолибденованадиевая | 36Х2Н2МФА | Заготовки крепежных деталей толщиной до 200 мм, КП685* | 12 | 12 | 12 | 12 | 12 | 12 | 12 | 12 | - | - | - | - | -
Сталь легированная хромомолибденованадиевая | 36Х2Н2МФА | Заготовки крепежных деталей толщиной до 200 мм, КП785* | 12 | 12 | 12 | 12 | 12 | 12 | 12 | 12 | - | - | - | - | -
Сталь легированная хромомолибденованадиевая | 38ХН3МФА | Заготовки крепежных деталей толщиной до 200 мм, КП490* | 13 | 13 | 13 | 13 | 13 | 13 | 13 | 13 | - | - | - | - | -
Сталь легированная хромомолибденованадиевая | 38ХН3МФА | Заготовки крепежных деталей толщиной до 200 мм, КП590* | 12 | 12 | 12 | 12 | 12 | 12 | 12 | 12 | - | - | - | - | -
Сталь легированная хромомолибденованадиевая | 38ХН3МФА | Заготовки крепежных деталей толщиной до 200 мм, КП640* | 15 | 15 | 15 | 15 | 15 | 15 | 15 | 15 | - | - | - | - | -
Сталь легированная хромомолибденованадиевая | 38ХН3МФА | Заготовки крепежных деталей толщиной до 200 мм, КП685* | 12 | 12 | 12 | 12 | 12 | 12 | 12 | 12 | - | - | - | - | -
Сталь легированная хромомолибденованадиевая | 38ХН3МФА | Заготовки крепежных деталей толщиной до 200 мм, КП785* | 12 | 12 | 12 | 12 | 12 | 12 | 12 | 12 | - | - | - | - | -
Сталь легированная хромомолибденованадиевая | 38ХН3МФА | Заготовки крепежных деталей толщиной до 200 мм, КП880* | 11 | 11 | 11 | 11 | 11 | 11 | 11 | 11 | - | - | - | - | -
Сталь легированная хромомолибденованадиевая | 20Х1М1Ф1БР | Заготовки крепежных деталей толщиной до 200 мм, КП670* | 14 | 14 | 14 | 14 | 13 | 13 | 13 | 12 | 12 | 11 | 11 | - | -
Сталь легированная кремнемарганцовистая | 15ГС | Трубы бесшовные горячекатаные наружным диаметром от 10 до 465 мм с толщиной стенки от 2 до 60 мм | 16 | 15 | 14 | 14 | 14 | 13 | 13 | 15 | 16 | - | - | - | -
Сталь легированная кремнемарганцовистая | 16ГС | Листы горячекатаные толщиной от 2 до 160 мм | 21 | 21 | 16 | 15 | 14 | 14 | 14 | 15 | - | - | - | - | -
Сталь легированная кремнемарганцовистая | 20ГСЛ | Отливки | 18 | 17 | 17 | 16 | 16 | 16 | 16 | 16 | - | - | - | - | -
Сталь легированная кремнемарганцовистая | 09Г2С | Прокат толщиной от 4 до 160 мм | 21 | 20 | 20 | 18 | 16 | 16 | 16 | 16 | 16 | 16 | - | - | -
Сталь высокохромистая | 08Х13 | Листы толщиной от 4 до 50 мм | 23 | 21 | 20 | 20 | 20 | 17 | 15 | - | - | - | - | - | -
Сталь высокохромистая | 08Х13 | Трубы наружным диаметром от 5 до 250 мм с толщиной стенки от 0,2 до 22 мм | 22 | 20 | 19 | 18 | 18 | 15 | 13 | - | - | - | - | - | -
Сталь высокохромистая | 20Х13 | Поковки диаметром или толщиной до 300 мм | 12 | 11 | 11 | 10 | 10 | 9 | 9 | - | - | - | - | - | -
Сталь высокохромистая | 20Х13 | Калиброванная сталь диаметром или стороной квадрата до 70 мм | 16 | 15 | 15 | 14 | 14 | 13 | 13 | - | - | - | - | - | -
Сталь высокохромистая | 20Х13 | Горячекатаная сталь диаметром, стороной квадрата или толщиной до 60 мм | 16 | 15 | 15 | 14 | 14 | 13 | 13 | - | - | - | - | - | -
Сталь высокохромистая | 20Х13 | Горячекатаная сталь диаметром, стороной квадрата или толщиной от 60 до 100 мм | 15 | 14 | 14 | 13 | 13 | 12 | 12 | - | - | - | - | - | -
Сталь высокохромистая | 20Х13 | Горячекатаная сталь со стороной квадрата или толщиной от 100 до 150 мм | 13 | 12 | 12 | 11 | 11 | 11 | 11 | - | - | - | - | - | -
Сталь высокохромистая | 20Х13 | Заготовки крепежных деталей, КП590* | 15 | 16 | 16 | 15 | 15 | 14 | 14 | - | - | - | - | - | -
Сталь высокохромистая | 20Х13 | Листы толщиной от 4 до 50 мм | 20 | 21 | 21 | 20 | 20 | 19 | 19 | - | - | - | - | - | -
Сталь высокохромистая | 20Х12ВНМФ | Заготовки крепежных деталей толщиной до 200 мм, КП670* | 15 | 14 | 13 | 13 | 12 | 11 | 11 | 11 | 11 | 12 | 13 | - | -
Сталь высокохромистая | 09Х17Н | Поковки диаметром или толщиной под термическую обработку до 200 мм | 13 | 13 | 12 | 12 | 12 | 11 | 11 | 11 | - | - | - | - | -
Сталь высокохромистая | 09Х17Н | Заготовки в виде поковок, штамповок и прутков круглого сечения от 5 до 250 мм, квадратного от 40 до 200 мм | 15 | 15 | 14 | 14 | 14 | 13 | 13 | 13 | - | - | - | - | -
Сталь высокохромистая | 30Х13 | Заготовки крепежных деталей толщиной или диаметром до 200 мм, КП590* | 12 | 11 | 11 | 11 | 11 | 10 | 10 | - | - | - | - | - | -
Сталь высокохромистая | 30Х13 | Заготовки крепежных деталей толщиной или диаметром до 200 мм, КП685* | 9 | 9 | 9 | 8 | 8 | 7 | 7 | - | - | - | - | - | -
Сталь высокохромистая | 30Х13 | Заготовки крепежных деталей толщиной или диаметром до 200 мм, КП785* | 9 | 9 | 9 | 8 | 8 | 7 | 7 | - | - | - | - | - | -
Сталь высокохромистая | 14Х17Н2 | Сортовой прокат, заготовки крепежных деталей, поковки диаметром или толщиной под термообработку до 60 мм | 10 | 10 | 10 | 10 | 10 | 10 | 10 | 10 | - | - | - | - | -
Сталь высокохромистая | 14Х17Н2 | Сортовой прокат, заготовки крепежных деталей, поковки диаметром или толщиной под термообработку более 60 мм, КП540* | 12 | 12 | 12 | 12 | 12 | 12 | 12 | 12 | - | - | - | - | -
Сталь высокохромистая | 08Х14МФ | Поковки, заготовки трубы, листы | 20 | 20 | 20 | 19 | 19 | 18 | 18 | 18 | - | - | - | - | -
Сталь высокохромистая | 08Х14МФ | Трубы, листы, предназначенные для развальцовки и штамповки | 22 | 22 | 21 | 20 | 20 | 18 | 18 | 18 | - | - | - | - | -
Сталь высокохромистая | 1Х12В2МФ | Трубы | 15 | 15 | 15 | 15 | 14 | 14 | 13 | 13 | 13 | 13 | 13 | 13 | -
Сталь высокохромистая | 18Х12ВМБФР | Заготовки крепежных деталей толщиной или диаметром 200 мм, КП670* | 15 | 15 | 14 | 13 | 13 | 12 | 12 | 12 | 13 | 13 | 14 | - | -
Сталь высокохромистая | 05Х12Н2М-ВИ | Трубы | 15 | 15 | 15 | 15 | 15 | 15 | 15 | 15 | 15 | 15 | 15 | 15 | -
Сталь высокохромистая | 05Х12Н2М | Трубы | 15 | 15 | 15 | 15 | 15 | 15 | 15 | 15 | 15 | 15 | 15 | 15 | -
Сталь высокохромистая | 05Х12Н2М | Поковки, лист | 13 | 13 | 13 | 13 | 13 | 13 | 13 | 13 | 13 | 12 | 12 | 15 | -
Сталь высокохромистая | 05Х12Н2М-ВД | Поковки, лист | 13 | 13 | 13 | 13 | 13 | 13 | 13 | 13 | 13 | 12 | 12 | 15 | -
Сталь высокохромистая | 06Х13Н7Д2 | Горячекатаные и кованые прутки диаметром от 16 до 160 мм | 12 | 12 | 12 | 12 | 12 | 12 | 12 | - | - | - | - | - | -
Сталь высокохромистая | 06Х13Н7Д2 | Кованая полоса толщиной 80 мм | 12 | 12 | 12 | 12 | 12 | 12 | 12 | - | - | - | - | - | -
Сталь высокохромистая | 06Х13Н7Д2 | Заготовки крепежных деталей диаметром до 160 мм | 12 | 12 | 12 | 12 | 12 | 12 | 12 | - | - | - | - | - | -
Сталь высокохромистая | 06Х12Н3ДЛ | Отливки | 12 | 12 | 12 | 12 | 12 | 12 | 10 | 10 | - | - | - | - | -
Сталь высокохромистая | 06Х12Н3Д | Поковки КП540* | 12 | 12 | 12 | 12 | 12 | 12 | 10 | 10 | - | - | - | - | -
Сталь высокохромистая | 06Х12Н3Д | Поковки КП590* | 12 | 12 | 12 | 12 | 12 | 12 | 10 | 10 | - | - | - | - | -
Сталь высокохромистая | 06Х12Н3Д | Листы толщиной от 25 до 250 мм | 14 | 14 | 14 | 14 | 14 | 14 | 15 | 15 | - | - | - | - | -
Сталь высокохромистая | 07Х16Н4Б | Сортовой прокат диаметром или стороной квадрата от 30 до 180 мм | 13 | 13 | 12 | 12 | 11 | 11 | 10 | 9 | - | - | - | - | -
Сталь высокохромистая | 07Х16Н4Б | Поковки диаметром или стороной квадрата от 180 до 400 мм | 13 | 13 | 12 | 12 | 11 | 11 | 10 | 9 | - | - | - | - | -
Сталь хромоникелевая коррозионно-стойкого аустенитного класса | 09Х18Н9 | Листы толщиной от 6 до 160 мм | 50 | 46 | 42 | 38 | 37 | 35 | 33 | 32 | 31 | 30 | 30 | 30 | 28
Сталь хромоникелевая коррозионно-стойкого аустенитного класса | 09Х18Н9 | Поковки толщиной до 60 мм | 40 | 38 | 36 | 34 | 33 | 31 | 29 | 28 | 28 | 27 | 27 | 27 | 25
Сталь хромоникелевая коррозионно-стойкого аустенитного класса | 09Х18Н9 | Поковки толщиной от 60 до 300 мм | 38 | 36 | 34 | 32 | 31 | 29 | 27 | 26 | 26 | -25 | -25 | -25 | -24
Сталь хромоникелевая коррозионно-стойкого аустенитного класса | 09Х18Н9 | Трубы бесшовные холоднокатаные наружным диаметром от 16 до 70 мм с толщиной стенки от 2,5 до 12 мм | 40 | 38 | 36 | 33 | 32 | 30 | 28 | 27 | 26 | 25 | 24 | 23 | 22
Сталь хромоникелевая коррозионно-стойкого аустенитного класса | 10Х18Н9 | Листы толщиной от 6 до 160 мм | 50 | 46 | 42 | 38 | 37 | 35 | 33 | 32 | 31 | 30 | 30 | 30 | 28
Сталь хромоникелевая коррозионно-стойкого аустенитного класса | 10Х18Н9 | Поковки толщиной до 60 мм | 40 | 38 | 36 | 34 | 33 | 31 | 29 | 28 | 28 | 27 | 27 | 27 | 25
Сталь хромоникелевая коррозионно-стойкого аустенитного класса | 10Х18Н9 | Поковки толщиной от 60 до 300 мм | 38 | 36 | 34 | 32 | 31 | 29 | 27 | 26 | 26 | -25 | -25 | -25 | -24
Сталь хромоникелевая коррозионно-стойкого аустенитного класса | 10Х18Н9 | Трубы бесшовные холоднокатаные наружным диаметром от 16 до 70 мм с толщиной стенки от 2,5 до 12 мм | 40 | 38 | 36 | 33 | 32 | 30 | 28 | 27 | 26 | 25 | 24 | 23 | 22
Сталь хромоникелевая коррозионно-стойкого аустенитного класса | 12Х18Н9 | Трубы бесшовные холоднокатаные наружным диаметром от 16 до 70 мм с толщиной стенки от 2,5 до 12 мм | 40 | 38 | 36 | 33 | 32 | 30 | 28 | 27 | 26 | 25 | 24 | 23 | 22
Сталь хромоникелевая коррозионно-стойкого аустенитного класса | 08Х18Н10Т | Сортовой прокат и поковки из него толщиной или диаметром до 200 мм | 38 | 37 | 36 | 33 | 31 | 28 | 26 | 25 | 22 | 20 | 20 | 20 | 20
Сталь хромоникелевая коррозионно-стойкого аустенитного класса | 08Х18Н10Т | Плиты, поковки из слитка, листовые заготовки и штамповки диаметром от 40 до 200 мм | 35 | 34 | 33 | 31 | 29 | 27 | 26 | 25 | 24 | 23 | 22 | 22 | 21
Сталь хромоникелевая коррозионно-стойкого аустенитного класса | 08Х18Н10Т | Плиты, поковки из слитка, листовые заготовки и штамповки диаметром более 200 мм | 35 | 34 | 33 | 31 | 29 | 27 | 26 | 25 | 24 | 23 | 22 | 22 | 21
Сталь хромоникелевая коррозионно-стойкого аустенитного класса | 08Х18Н10Т | Трубы | 35 | 32 | 30 | 28 | 27 | 26 | 26 | 26 | 25 | 25 | 24 | 23 | 22
Сталь хромоникелевая коррозионно-стойкого аустенитного класса | 12Х18Н10Т | Сортовой прокат и поковки из него толщиной или диаметром до 200 мм | 38 | 37 | 36 | 33 | 31 | 28 | 26 | 25 | 22 | 20 | 20 | 20 | 20
Сталь хромоникелевая коррозионно-стойкого аустенитного класса | 12Х18Н10Т | Плиты, поковки из слитка, листовые заготовки и штамповки диаметром от 40 до 200 мм | 35 | 34 | 33 | 31 | 29 | 27 | 26 | 25 | 24 | 23 | 22 | 22 | 21
Сталь хромоникелевая коррозионно-стойкого аустенитного класса | 12Х18Н10Т | Плиты, поковки из слитка, листовые заготовки и штамповки диаметром более 200 мм | 35 | 34 | 33 | 31 | 29 | 27 | 26 | 25 | 24 | 23 | 22 | 22 | 21
Сталь хромоникелевая коррозионно-стойкого аустенитного класса | 12Х18Н10Т | Трубы | 35 | 32 | 30 | 28 | 27 | 26 | 26 | 26 | 25 | 25 | 24 | 23 | 22
Сталь хромоникелевая коррозионно-стойкого аустенитного класса | 08Х18Н12Т | Толстолистовая сталь толщиной от 4 до 160 мм | 43 | 42 | 38 | 34 | 32 | 30 | 27 | 25 | 25 | 25 | 25 | 25 | 25
Сталь хромоникелевая коррозионно-стойкого аустенитного класса | 08Х18Н12Т | Поковки, листы листовые и объемные штамповки, ковано-катаные заготовки толщиной до 60 мм | 38 | 37 | 34 | 30 | 28 | 26 | 24 | 23 | 22 | 22 | 22 | 22 | 22
Сталь хромоникелевая коррозионно-стойкого аустенитного класса | 08Х18Н12Т | Поковки, листы листовые и объемные штамповки, ковано-катаные заготовки толщиной от 60 до 300 мм | 33 | 32 | 29 | 26 | 24 | 23 | 21 | 20 | 19 | 19 | 19 | 19 | 19
Сталь хромоникелевая коррозионно-стойкого аустенитного класса | 12Х18Н9Т | Заготовки в виде поковок и штамповок для листов и труб, поковки | 39 | 38 | 34 | 31 | 28 | 26 | 24 | 23 | 22 | 22 | 22 | 22 | 22
Сталь хромоникелевая коррозионно-стойкого аустенитного класса | 12Х18Н9Т | Листы толщиной от 0,5 до 160 мм | 38 | 37 | 33 | 30 | 27 | 26 | 24 | 23 | 22 | 22 | 22 | 22 | 22
Сталь хромоникелевая коррозионно-стойкого аустенитного класса | 12Х18Н9Т | Горячекатаная и кованая сталь диаметром, стороной квадрата или толщиной до 60 мм | 40 | 39 | 35 | 32 | 29 | 27 | 25 | 24 | 23 | 23 | 23 | 23 | 23
Сталь хромоникелевая коррозионно-стойкого аустенитного класса | 12Х18Н9Т | Горячекатаная и кованая сталь диаметром, стороной квадрата или толщиной от 60 до 100 мм | 39 | 38 | 34 | 31 | 29 | 27 | 24 | 23 | 22 | 22 | 22 | 22 | 22
Сталь хромоникелевая коррозионно-стойкого аустенитного класса | 12Х18Н9Т | Горячекатаная и кованая сталь диаметром, стороной квадрата или толщиной от 100 до 150 мм | 37 | 36 | 33 | 30 | 28 | 25 | 23 | 22 | 21 | 21 | 21 | 21 | 21
Сталь хромоникелевая коррозионно-стойкого аустенитного класса | 12Х18Н12Т | Заготовки в виде поковок и штамповок для листов и труб, поковки | 39 | 38 | 34 | 31 | 28 | 26 | 24 | 23 | 22 | 22 | 22 | 22 | 22
Сталь хромоникелевая коррозионно-стойкого аустенитного класса | 12Х18Н12Т | Листы толщиной от 0,5 до 160 мм | 38 | 37 | 33 | 30 | 27 | 26 | 24 | 23 | 22 | 22 | 22 | 22 | 22
Сталь хромоникелевая коррозионно-стойкого аустенитного класса | 12Х18Н12Т | Горячекатаная и кованая сталь диаметром, стороной квадрата или толщиной до 60 мм | 40 | 39 | 35 | 32 | 29 | 27 | 25 | 24 | 23 | 23 | 23 | 23 | 23
Сталь хромоникелевая коррозионно-стойкого аустенитного класса | 12Х18Н12Т | Горячекатаная и кованая сталь диаметром, стороной квадрата или толщиной от 60 до 100 мм | 39 | 38 | 34 | 31 | 29 | 27 | 24 | 23 | 22 | 22 | 22 | 22 | 22
Сталь хромоникелевая коррозионно-стойкого аустенитного класса | 12Х18Н12Т | Горячекатаная и кованая сталь диаметром, стороной квадрата или толщиной от 100 до 150 мм | 37 | 36 | 33 | 30 | 28 | 25 | 23 | 22 | 21 | 21 | 21 | 21 | 21
Сталь хромоникелевая коррозионно-стойкого аустенитного класса | 12Х18Н9ТЛ | Отливки | 25 | 24 | 24 | 22 | 20 | 18 | 17 | 16 | 15 | 15 | 15 | 15 | 15
Сталь хромоникелевая коррозионно-стойкого аустенитного класса | 03Х16Н9М2 | Листы толщиной от 40 до 150 мм | 55 | 50 | 50 | 45 | 45 | 43 | 43 | 40 | 40 | 40 | 40 | 38 | 38
Сталь хромоникелевая коррозионно-стойкого аустенитного класса | 03Х16Н9М2 | Поковки (из слитка) толщиной от 180 до 500 мм | 55 | 53 | 50 | 45 | 45 | 40 | 40 | 38 | 38 | 38 | 35 | 35 | 35
Сталь хромоникелевая коррозионно-стойкого аустенитного класса | 08Х16Н11М3 | Листы толщиной от 6 до 50 мм | 50 | 43 | 37 | 35 | 33 | 32 | 32 | 32 | 32 | 32 | 30 | 30 | 30
Сталь хромоникелевая коррозионно-стойкого аустенитного класса | 10Х17Н13М2Т | Заготовки в виде поковок и штамповок из слитков массой не более 15 т толщиной до 60 мм | 37 | 36 | 33 | 29 | 27 | 25 | 23 | 22 | 21 | 21 | 21 | 21 | 21
Сталь хромоникелевая коррозионно-стойкого аустенитного класса | 10Х17Н13М2Т | Листы и листовые штамповки, ковано-катаные заготовки толщиной до 60 мм | 37 | 36 | 33 | 29 | 27 | 25 | 23 | 22 | 21 | 21 | 21 | 21 | 21
Сталь хромоникелевая коррозионно-стойкого аустенитного класса | 10Х17Н13М2Т | Заготовки в виде поковок и штамповок из слитков массой не более 15 т толщиной от 60 до 300 мм | 33 | 32 | 29 | 26 | 24 | 22 | 20 | 20 | 19 | 19 | 19 | 19 | 19
Сталь хромоникелевая коррозионно-стойкого аустенитного класса | 10Х17Н13М2Т | Листы и листовые штамповки, ковано-катаные заготовки толщиной от 60 до 300 мм | 33 | 32 | 29 | 26 | 24 | 22 | 20 | 20 | 19 | 19 | 19 | 19 | 19
Сталь хромоникелевая коррозионно-стойкого аустенитного класса | 10Х17Н13М2Т | Листы толщиной от 0,5 до 160 мм | 37 | 36 | 32 | 29 | 27 | 25 | 22 | 22 | 21 | 21 | 21 | 21 | 21
Сталь хромоникелевая коррозионно-стойкого аустенитного класса | 10Х17Н13М2Т | Трубы бесшовные горячедеформированные диаметром от 57 до 325 мм с толщиной стенки от 3,5 до 32 мм | 35 | 34 | 30 | 27 | 26 | 24 | 21 | 21 | 20 | 20 | 20 | 20 | 20
Сталь хромоникелевая коррозионно-стойкого аустенитного класса | 10Х17Н13М2Т | Трубы холодно- и теплодеформированные диаметром от 5 до 250 мм с толщиной стенки от 0,2 до 22 мм | 35 | 34 | 30 | 27 | 26 | 24 | 21 | 21 | 20 | 20 | 20 | 20 | 20
Сталь хромоникелевая коррозионно-стойкого аустенитного класса | 12Х18Н12М3ТЛ | Отливки | 30 | 28 | 27 | 25 | 23 | 21 | 19 | 16 | 15 | 14 | 14 | 13 | 12
Сталь хромоникелевая коррозионно-стойкого аустенитного класса | 10Х18Н12М3Л | Отливки | 20 | 20 | 19 | 18 | 18 | 17 | 17 | 16 | 15 | 15 | 14 | 14 | 13
Сталь хромоникелевая коррозионно-стойкого аустенитного класса | 09Х16Н15М3Б | Заготовка трубная диаметром от 80 до 180 мм | 35 | 34 | 33 | 32 | 30 | 29 | 27 | 27 | 25 | 23 | 22 | 22 | 22
Сталь хромоникелевая коррозионно-стойкого аустенитного класса | 45Х14Н14В2М | Горячекатаная и кованая сталь диаметром, стороной квадрата или толщиной до 60 мм | 20 | 20 | 20 | 20 | 20 | 20 | 20 | 17 | 15 | 14 | 13 | 12 | -
Сталь хромоникелевая коррозионно-стойкого аустенитного класса | 45Х14Н14В2М | Калиброванная сталь диаметром или стороной квадрата до 70 мм | 20 | 20 | 20 | 20 | 20 | 20 | 20 | 17 | 15 | 14 | 13 | 12 | -
Сталь хромоникелевая коррозионно-стойкого аустенитного класса | 45Х14Н14В2М | Горячекатаная и кованая сталь диаметром, стороной квадрата или толщиной от 60 до 100 мм | 19 | 19 | 19 | 19 | 19 | 19 | 19 | 16 | 14 | 13 | 12 | 11 | -
Сталь хромоникелевая коррозионно-стойкого аустенитного класса | 45Х14Н14В2М | Горячекатаная и кованая сталь диаметром, стороной квадрата или толщиной от 100 до 150 мм | 17 | 17 | 17 | 17 | 17 | 17 | 17 | 14 | 13 | 12 | 11 | 10 | -
Сталь хромоникелевая коррозионно-стойкого аустенитного класса | Х18Н22В2Т2 | Поковки из слитков массой до 10 т | 17 | 16 | 15 | 15 | 15 | 15 | 15 | 15 | 15 | 15 | 15 | 12 | 10
Сталь хромоникелевая коррозионно-стойкого аустенитного класса | 31Х19Н9МВБТ | Заготовки крепежных деталей неограниченной толщины, КП315* | 30 | 30 | 30 | 30 | 30 | 30 | 30 | 28 | 27 | 26 | 26 | 25 | 19
Сталь хромоникелевая коррозионно-стойкого аустенитного класса | 31Х19Н9МВБТ | Горячекатаная и кованая сталь диаметром, стороной квадрата или толщиной до 60 мм | 30 | 30 | 30 | 30 | 30 | 30 | 30 | 28 | 27 | 26 | 26 | 25 | 19
Сталь хромоникелевая коррозионно-стойкого аустенитного класса | 31Х19Н9МВБТ | Горячекатаная и кованая сталь диаметром, стороной квадрата или толщиной от 60 до 100 мм | 29 | 29 | 29 | 29 | 29 | 29 | 29 | 27 | 26 | 25 | 25 | 24 | 18
Сталь хромоникелевая коррозионно-стойкого аустенитного класса | 31Х19Н9МВБТ | Горячекатаная и кованая сталь диаметром, стороной квадрата или толщиной от 100 до 200 мм | 27 | 27 | 27 | 27 | 27 | 27 | 27 | 25 | 24 | 23 | 23 | 22 | 17
Сталь хромоникелевая коррозионно-стойкого аустенитного класса | 10Х11Н20Т3Р | Горячекатаная и кованая сталь диаметром, стороной квадрата или толщиной от 60 до 100 мм | 9 | 9 | 9 | 9 | 9 | 9 | 9 | 8 | 8 | 8 | 8 | 8 | 8
Сталь хромоникелевая коррозионно-стойкого аустенитного класса | 10Х11Н20Т3Р | Горячекатаная и кованая сталь диаметром, стороной квадрата или толщиной от 100 до 150 мм | 5 | 5 | 5 | 5 | 5 | 5 | 5 | 5 | 4 | 4 | 4 | 4 | 4
Сталь хромоникелевая коррозионно-стойкого аустенитного класса | 10Х11Н20Т3Р | Заготовки крепежных деталей, КП490* | 15 | 15 | 15 | 15 | 15 | 14 | 14 | 13 | 13 | 13 | 12 | 12 | 12
Сталь хромоникелевая коррозионно-стойкого аустенитного класса | 10Х11Н20Т3Р | Сортовой прокат, КП490* | 18 | 18 | 18 | 18 | 18 | 17 | 17 | 17 | 16 | 16 | 14 | 14 | 14
Сталь хромоникелевая коррозионно-стойкого аустенитного класса | 10Х11Н20Т3Р | Горячекатаная и кованая сталь диаметром, стороной квадрата или толщиной до 60 мм | 10 | 10 | 10 | 10 | 10 | 10 | 10 | 9 | 9 | 9 | 9 | 9 | 9
Сплав на железоникелевой основе | 1Х16Н36МБТЮР |  | 20 | 18 | 17 | 16 | 15 | 15 | 15 | 15 | 15 | 15 | 15 | 15 | -
Сплав на железоникелевой основе | 03Х21Н32М3Б | Прутки, поковки | 35 | 35 | 35 | 35 | 35 | 35 | 35 | 35 | 35 | 35 | 35 | 35 | -
Сплав на железоникелевой основе | 03Х21Н32М3Б | Трубы | 28 | 28 | 28 | 28 | 28 | 28 | 28 | 28 | 28 | 28 | 28 | 25 | -
Сплав на железоникелевой основе | Сплав ХН35ВТ | Заготовки крепежных деталей толщиной до 400 мм и от 620 до 650 мм, КП395* | 15 | 15 | 15 | 15 | 15 | 15 | 15 | 15 | 15 | 14 | 13 | 12 | 10
Сплав на железоникелевой основе | Сплав ХН35ВТ | Сортовой прокат толщиной до 100 мм | 15 | 15 | 15 | 15 | 15 | 15 | 15 | 15 | 15 | 14 | 13 | 12 | 10
Сплав на железоникелевой основе | Сплав ХН35ВТ-ВД | Кованый и горячекатаный пруток диаметром от 40 до 200 мм | 18 | 17 | 16 | 14 | 14 | 14 | 14 | 14 | 14 | 14 | 14 | 14 | 12
Сплав на железоникелевой основе | Сплав ХН35ВТ-ВД | Сортовой прокат до 100 мм | 18 | 17 | 16 | 14 | 14 | 14 | 14 | 14 | 14 | 14 | 14 | 14 | 12
Сплав на железоникелевой основе | Сплав ХН35ВТЮ |  | 6 | 6 | 6 | 6 | 6 | 6 | 6 | 6 | 6 | 6 | 6 | 6 | 6
Сплав на железоникелевой основе | Сплав 0Х20Н46Б | Бесшовные трубы холодно и теплодеформированные наружным диаметром от 13 до 32 мм с толщиной стенки от 1,5 до 3 мм | 26 | 25 | 24 | 24 | 24 | 23 | 23 | 23 | 23 | 22 | 21 | 21 | 21
Сплав на железоникелевой основе | Сплав 0Х20Н46Б | Прутки круглого и квадратного сечения толщиной или диаметром от 30 до 170 мм | 30 | 29 | 28 | 28 | 28 | 26 | 26 | 26 | 26 | 25 | 24 | 24 | 24

## Z, %
Класс материала | Марка стали или сплава | Сортамент | Температура, К (°С)
|  |  | 20 | 50 | 100 | 150 | 200 | 250 | 300 | 350 | 400 | 450 | 500 | 550 | 600
Сталь углеродистая | Ст3сп5 | Горячекатаная сортовая фасонная и листовая сталь толщиной до 20 мм | 50 | 49 | 49 | 48 | 47 | 47 | 48 | - | - | - | - | - | -
Сталь углеродистая | Ст3сп5 | Горячекатаная сортовая фасонная и листовая сталь толщиной от 20 до 100 мм | 50 | 49 | 49 | 48 | 47 | 47 | 48 | - | - | - | - | - | -
Сталь углеродистая | Ст3сп5 | Горячекатаная сортовая фасонная и листовая сталь толщиной более 100 мм | 50 | 49 | 49 | 48 | 47 | 47 | 48 | - | - | - | - | - | -
Сталь углеродистая | Ст3сп5 | Трубы | 50 | 49 | 49 | 48 | 47 | 47 | 48 | - | - | - | - | - | -
Сталь углеродистая | Ст3сп5 | Поковки диаметром или толщиной до 300 мм, КП175* | 50 | 47 | 44 | 41 | 40 | 40 | 40 | - | - | - | - | - | -
Сталь углеродистая | Ст3сп5 | Поковки диаметром или толщиной до 300 мм, КП195* | 50 | 47 | 44 | 41 | 40 | 40 | 40 | - | - | - | - | - | -
Сталь углеродистая | Ст3сп5 | Поковки диаметром или толщиной до 50 мм, КП215* | 50 | 47 | 44 | 41 | 40 | 40 | 40 | - | - | - | - | - | -
Сталь углеродистая | 10 | Трубы холодно- и теплодеформированные бесшовные | 50 | 46 | 40 | 40 | 40 | 42 | 44 | 48 | - | - | - | - | -
Сталь углеродистая | 10 | Сортовая горячекатаная и кованая сталь толщиной или диаметром до 80 мм | 55 | 50 | 50 | 46 | 44 | 44 | 44 | 46 | - | - | - | - | -
Сталь углеродистая | 15 | Сортовая горячекатаная сталь толщиной или диаметром до 80 мм | 55 | 51 | 47 | 43 | 39 | 38 | 38 | 38 | - | - | - | - | -
Сталь углеродистая | 15 | Поковки диаметром до 300 мм, КП175* | 40 | 40 | 40 | 40 | 40 | 40 | 40 | 40 | - | - | - | - | -
Сталь углеродистая | 15 | Поковки диаметром до 100 мм, КП195* | 38 | 38 | 38 | 38 | 36 | 36 | 35 | 35 | - | - | - | - | -
Сталь углеродистая | 15 | Поковки диаметром до 50 мм, КП215* | 53 | 47 | 44 | 42 | 40 | 40 | 40 | 40 | - | - | - | - | -
Сталь углеродистая | 15Л | Отливки с толщиной стенки до 100 мм | 35 | 35 | 35 | 34 | 34 | 33 | 32 | 30 | - | - | - | - | -
Сталь углеродистая | 20 | Поковки диаметром до 300 мм, КП175* | 40 | 40 | 40 | 40 | 40 | 40 | 40 | 40 | - | - | - | - | -
Сталь углеродистая | 20 | Поковки диаметром до 300 мм, КП195* | 40 | 40 | 40 | 40 | 40 | 40 | 40 | 40 | - | - | - | - | -
Сталь углеродистая | 20 | Поковки диаметром до 300 мм, КП215* | 40 | 40 | 40 | 40 | 40 | 40 | 40 | 40 | - | - | - | - | -
Сталь углеродистая | 20 | Поковки диаметром от 100 до 300 мм, КП245* | 40 | 40 | 40 | 40 | 40 | 40 | 40 | 40 | - | - | - | - | -
Сталь углеродистая | 20 | Горячекатаная сталь толщиной или диаметром до 80 мм | 40 | 40 | 38 | 38 | 38 | 38 | 40 | 42 | - | - | - | - | -
Сталь углеродистая | 20 | Трубы горячедеформированные наружным диаметром от 10 до 465 мм с толщиной стенки от 2 до 60 мм | 40 | 40 | 38 | 38 | 38 | 38 | 40 | 42 | - | - | - | - | -
Сталь углеродистая | 20 | Отожженные, высокоотпущенные листы толщиной от 4 до 80 мм | 45 | 43 | 43 | 42 | 42 | 42 | 44 | 46 | - | - | - | - | -
Сталь углеродистая | 20 | Листовые заготовки толщиной от 20 до 250 мм | 45 | 45 | 45 | 45 | 45 | 45 | 45 | 45 | - | - | - | - | -
Сталь углеродистая | 20Л | Отливки с толщиной стенки до 100 мм | 35 | 35 | 35 | 35 | 35 | 34 | 33 | 32 | - | - | - | - | -
Сталь углеродистая | 20К | Листы толщиной от 4 до 60 мм | 50 | 48 | 47 | 47 | 47 | 47 | 49 | 51 | - | - | - | - | -
Сталь углеродистая | 22К | Листы толщиной от 70 до 170 мм, КП215* | 40 | 40 | 39 | 38 | 38 | 38 | 39 | 40 | - | - | - | - | -
Сталь углеродистая | 22К | Поковки диаметром от 300 до 800 мм, КП195* | 38 | 38 | 38 | 36 | 36 | 35 | 34 | 34 | - | - | - | - | -
Сталь углеродистая | 22К | Поковки диаметром от 100 до 800 мм, КП215* | 35 | 35 | 35 | 33 | 33 | 32 | 31 | 31 | - | - | - | - | -
Сталь углеродистая | 25 | Поковки диаметром до 500 мм, КП175* | 45 | 45 | 45 | 45 | 45 | 45 | 45 | 45 | - | - | - | - | -
Сталь углеродистая | 25 | Поковки диаметром до 500 мм, КП195* | 45 | 45 | 45 | 45 | 45 | 45 | 45 | 44 | - | - | - | - | -
Сталь углеродистая | 25 | Поковки диаметром до 300 мм, КП215* | 45 | 45 | 45 | 45 | 45 | 45 | 45 | 44 | - | - | - | - | -
Сталь углеродистая | 25 | Поковки диаметром до 100 мм, КП245* | 45 | 45 | 45 | 45 | 45 | 45 | 45 | 44 | - | - | - | - | -
Сталь углеродистая | 25 | Поковки диаметром от 100 до 300 мм, КП275* | 38 | 38 | 38 | 38 | 38 | 38 | 38 | 38 | - | - | - | - | -
Сталь углеродистая | 25Л | Отливки с толщиной стенки до 100 мм | 30 | 30 | 30 | 30 | 30 | 30 | 28 | 26 | - | - | - | - | -
Сталь углеродистая | 30 | Поковки диаметром от 300 до 800 мм, КП175* | 40 | 40 | 40 | 40 | 40 | 40 | 40 | 40 | - | - | - | - | -
Сталь углеродистая | 30 | Поковки диаметром от 100 до 800 мм, КП195* | 38 | 38 | 38 | 38 | 38 | 38 | 37 | 37 | - | - | - | - | -
Сталь углеродистая | 30 | Поковки диаметром от 100 до 800 мм, КП215* | 35 | 35 | 35 | 35 | 35 | 35 | 34 | 34 | - | - | - | - | -
Сталь углеродистая | 30 | Поковки диаметром до 500 мм, КП245* | 35 | 35 | 35 | 35 | 35 | 35 | 34 | 34 | - | - | - | - | -
Сталь углеродистая | 35 | Сортовая горячекатаная сталь диаметром или толщиной до 80 мм | 45 | 45 | 45 | 45 | 45 | 45 | 45 | 45 | - | - | - | - | -
Сталь углеродистая | 35 | Поковки диаметром от 500 до 800 мм, КП175* | 40 | 40 | 40 | 40 | 40 | 40 | 40 | 40 | - | - | - | - | -
Сталь углеродистая | 35 | Поковки диаметром от 300 до 800 мм, КП195* | 35 | 35 | 35 | 35 | 35 | 35 | 35 | 35 | - | - | - | - | -
Сталь углеродистая | 35 | Поковки диаметром от 100 до 800 мм, КП215* | 32 | 32 | 32 | 32 | 32 | 32 | 32 | 32 | - | - | - | - | -
Сталь углеродистая | 35 | Поковки диаметром до 500 мм, КП245* | 35 | 35 | 35 | 35 | 35 | 35 | 35 | 35 | - | - | - | - | -
Сталь углеродистая | 35 | Поковки диаметром до 300 мм, КП275* | 38 | 38 | 38 | 38 | 38 | 38 | 38 | 38 | - | - | - | - | -
Сталь углеродистая | 35 | Поковки диаметром до 100 мм, КП315* | 35 | 35 | 34 | 34 | 34 | 34 | 35 | 35 | - | - | - | - | -
Сталь углеродистая | 35 | Заготовки крепежных деталей диаметром до 300 мм, КП275* | 38 | 38 | 38 | 38 | 38 | 38 | 38 | 38 | - | - | - | - | -
Сталь углеродистая | 40 | Поковки диаметром от 300 до 800 мм, КП215* | 35 | 35 | 35 | 35 | 35 | 34 | 33 | 33 | - | - | - | - | -
Сталь углеродистая | 40 | Поковки диаметром от 100 до 500 мм, КП245* | 35 | 35 | 35 | 35 | 35 | 34 | 33 | 33 | - | - | - | - | -
Сталь углеродистая | 40 | Поковки диаметром до 800 мм, КП275* | 30 | 30 | 30 | 30 | 30 | 29 | 28 | 28 | - | - | - | - | -
Сталь углеродистая | 40 | Поковки диаметром от 100 до 300 мм, КП315* | 30 | 30 | 30 | 30 | 30 | 29 | 28 | 28 | - | - | - | - | -
Сталь углеродистая | 40 | Поковки диаметром до 100 мм, КП345* | 45 | 45 | 45 | 45 | 45 | 45 | 45 | 45 | - | - | - | - | -
Сталь углеродистая | 40 | Заготовки крепежных деталей диаметром до 300 мм, КП295* | 37 | 37 | 35 | 35 | 35 | 35 | 37 | 37 | - | - | - | - | -
Сталь углеродистая | 45 | Горячекатаная сортовая сталь толщиной или диаметром до 250 мм | 40 | 37 | 33 | 30 | 30 | 30 | 30 | 30 | 0 | 0 | 0 | 0 | 0
Сталь углеродистая | 45 | Заготовки крепежных деталей толщиной или диаметром до 300 мм, КП315* | 35 | 33 | 33 | 33 | 33 | 33 | 35 | 35 | - | - | - | - | -
Сталь углеродистая | 45 | Поковки диаметром от 100 до 800 мм, КП245* | 30 | 27 | 23 | 23 | 23 | 23 | 23 | 23 | - | - | - | - | -
Сталь углеродистая | 45 | Поковки диаметром до 800 мм, КП275* | 30 | 27 | 23 | 22 | 22 | 22 | 22 | 22 | - | - | - | - | -
Сталь углеродистая | 45 | Поковки диаметром до 800 мм, КП315* | 30 | 27 | 23 | 22 | 22 | 22 | 22 | 22 | - | - | - | - | -
Сталь углеродистая | 45 | Поковки диаметром до 300 мм, КП345* | 30 | 27 | 23 | 22 | 22 | 22 | 22 | 22 | - | - | - | - | -
Сталь углеродистая | 45 | Поковки диаметром до 100 мм, КП395* | 30 | 27 | 23 | 22 | 22 | 22 | 22 | 22 | - | - | - | - | -
Сталь легированная | 20X | Прутки и полосы диаметром или толщиной до 80 мм | 40 | 38 | 38 | 38 | 38 | 38 | 40 | 40 | 42 | 42 | 46 | - | -
Сталь легированная | 20X | Прутки и полосы диаметром или толщиной от 80 до 150 мм | 35 | 33 | 31 | 31 | 30 | 32 | 35 | 37 | 37 | 40 | 40 | - | -
Сталь легированная | 20X | Прутки и полосы диаметром или толщиной от 150 до 250 мм | 30 | 28 | 27 | 26 | 25 | 28 | 30 | 31 | 31 | 34 | 34 | - | -
Сталь легированная | 20X | Поковки диаметром до 500 мм, КП195* | 45 | 42 | 40 | 40 | 38 | 41 | 45 | 48 | 51 | 51 | 51 | - | -
Сталь легированная | 20X | Поковки диаметром до 300 мм, КП215* | 45 | 42 | 40 | 40 | 38 | 41 | 45 | 48 | 51 | 51 | 51 | - | -
Сталь легированная | 20X | Поковки диаметром до 300 мм, КП245* | 42 | 39 | 37 | 37 | 35 | 39 | 42 | 44 | 48 | 48 | 48 | - | -
Сталь легированная | 20X | Поковки диаметром до 300 мм, КП275* | 38 | 35 | 34 | 34 | 32 | 34 | 38 | 41 | 43 | 43 | 43 | - | -
Сталь легированная | 20X | Поковки диаметром от 100 до 300 мм, КП315* | 35 | 32 | 31 | 31 | 29 | 31 | 35 | 35 | 40 | 40 | 40 | - | -
Сталь легированная | 20X | Поковки диаметром от 100 до 300 мм, КП345* | 35 | 32 | 31 | 31 | 29 | 31 | 35 | 35 | 40 | 40 | 40 | - | -
Сталь легированная | 30Х | Прутки, полосы диаметром или толщиной до 80 мм | 45 | 43 | 42 | 42 | 42 | 42 | 45 | 45 | 49 | 49 | 51 | - | -
Сталь легированная | 30Х | Прутки, полосы диаметром или толщиной от 80 до 150 мм | 40 | 38 | 36 | 36 | 36 | 37 | 40 | 42 | 44 | 45 | 45 | - | -
Сталь легированная | 30Х | Прутки, полосы диаметром или толщиной от 150 до 250 мм | 36 | 33 | 32 | 31 | 31 | 33И | 35 | 37 | 39 | 40 | 40 | - | -
Сталь легированная | 30Х | Поковки толщиной до 100 мм, КП395* | 45 | 43 | 41 | 40 | 40 | 42 | 45 | 47 | 50 | 51 | 51 | - | -
Сталь легированная | 35Х | Поковки диаметром до 100 мм, КП275* | 40 | 38 | 36 | 33 | 33 | 35 | 40 | 44 | 50 | 53 | 53 | - | -
Сталь легированная | 35Х | Поковки диаметром от 300 до 800 мм, КП275* | 30 | 28 | 27 | 25 | 25 | 26 | 30 | 33 | 37 | 40 | 40 | - | -
Сталь легированная | 35Х | Поковки диаметром до 100 мм, КП315* | 30 | 28 | 27 | 25 | 25 | 26 | 30 | 33 | 37 | 40 | 40 | - | -
Сталь легированная | 35Х | Поковки диаметром до 300 мм, КП345* | 30 | 28 | 27 | 25 | 25 | 26 | 30 | 33 | 37 | 40 | 40 | - | -
Сталь легированная | 35Х | Поковки диаметром до 300 мм, КП395* | 30 | 28 | 27 | 25 | 25 | 26 | 30 | 33 | 37 | 40 | 40 | - | -
Сталь легированная | 35Х | Поковки диаметром до 100 мм, КП440* | 30 | 28 | 27 | 25 | 25 | 26 | 30 | 33 | 37 | 40 | 40 | - | -
Сталь легированная | 35Х | Поковки диаметром до 50 мм, КП490* | 30 | 28 | 27 | 25 | 25 | 26 | 30 | 33 | 37 | 40 | 40 | - | -
Сталь легированная | 35Х | Поковки диаметром до 50 мм, КП540* | 30 | 28 | 27 | 25 | 25 | 26 | 30 | 33 | 37 | 40 | 40 | - | -
Сталь легированная | 35Х | Заготовки крепежных деталей толщиной до 300 мм, КП590* | 40 | 38 | 36 | 33 | 30 | 35 | 40 | 44 | 50 | 53 | 53 | - | -
Сталь легированная | 40X | Прутки и полосы диаметром или толщиной до 80 мм | 45 | 43 | 41 | 37 | 34 | 40 | 44 | 50 | 55 | 55 | 55 | - | -
Сталь легированная | 40X | Прутки и полосы диаметром или толщиной от 80 до 150 мм | 40 | 38 | 36 | 33 | 30 | 36 | 39 | 44 | 49 | 49 | 49 | - | -
Сталь легированная | 40X | Прутки и полосы диаметром или толщиной от 150 до 250 мм | 35 | 33 | 32 | 29 | 26 | 31 | 34 | 39 | 43 | 43 | 43 | - | -
Сталь легированная | 40X | Заготовки крепежных деталей диаметром до 300 мм, КП590* | 40 | 37 | 36 | 33 | 31 | 35 | 40 | 44 | 49 | 54 | 54 | - | -
Сталь легированная | 40X | Поковки диаметром или толщиной от 500 до 800 мм, КП245* | 30 | 28 | 27 | 25 | 23 | 26 | 30 | 33 | 37 | 41 | 41 | - | -
Сталь легированная | 40X | Поковки диаметром или толщиной от 300 до 800 мм, КП275* | 30 | 28 | 27 | 25 | 23 | 26 | 30 | 33 | 37 | 41 | 41 | - | -
Сталь легированная | 40X | Поковки диаметром или толщиной до 800 мм, КП315* | 30 | 28 | 27 | 25 | 23 | 26 | 30 | 33 | 37 | 41 | 41 | - | -
Сталь легированная | 40X | Поковки диаметром до 500 мм, КП345* | 30 | 28 | 27 | 25 | 23 | 26 | 30 | 33 | 37 | 41 | 41 | - | -
Сталь легированная | 40X | Поковки диаметром до 500 мм, КП395* | 30 | 28 | 27 | 25 | 23 | 26 | 30 | 33 | 37 | 41 | 41 | - | -
Сталь легированная | 40X | Поковки диаметром до 300 мм, КП440* | 30 | 28 | 27 | 25 | 23 | 26 | 30 | 33 | 37 | 41 | 41 | - | -
Сталь легированная | 40X | Поковки диаметром до 300 мм, КП490* | 30 | 28 | 27 | 25 | 23 | 26 | 30 | 33 | 37 | 41 | 41 | - | -
Сталь легированная | 40X | Поковки диаметром до 100 мм, КП540* | 45 | 42 | 40 | 37 | 34 | 39 | 45 | 49 | 55 | 61 | 61 | - | -
Сталь легированная | 45Х | Поковки диаметром до 100 мм, КП315* | 38 | 34 | 34 | 32 | 28 | 34 | 38 | 42 | 38 | 51 | 55 | - | -
Сталь легированная | 45Х | Поковки диаметром от 300 до 800 мм, КП315* | 30 | 27 | 27 | 25 | 22 | 27 | 30 | 33 | 30 | 40 | 43 | - | -
Сталь легированная | 45Х | Поковки диаметром до 800 мм, КП345* | 30 | 27 | 27 | 25 | 22 | 27 | 30 | 33 | 30 | 40 | 43 | - | -
Сталь легированная | 45Х | Поковки диаметром от 100 до 500 мм, КП395* | 30 | 27 | 27 | 25 | 22 | 27 | 30 | 33 | 30 | 40 | 43 | - | -
Сталь легированная | 45Х | Поковки диаметром от 100 до 500 мм, КП440* | 30 | 27 | 27 | 25 | 22 | 27 | 30 | 33 | 30 | 40 | 43 | - | -
Сталь легированная | 45Х | Поковки диаметром до 300 мм, КП490* | 30 | 27 | 27 | 25 | 22 | 27 | 30 | 33 | 30 | 40 | 43 | - | -
Сталь легированная | 45Х | Поковки диаметром от 100 до 300 мм, КП540* | 30 | 27 | 27 | 25 | 22 | 27 | 30 | 33 | 30 | 40 | 43 | - | -
Сталь легированная | 45Х | Поковки диаметром до 100 мм, КП590* | 30 | 27 | 27 | 25 | 22 | 27 | 30 | 33 | 30 | 40 | 43 | - | -
Сталь легированная | 45Х | Поковки диаметром до 100 мм, КП640* | 30 | 27 | 27 | 25 | 22 | 27 | 30 | 33 | 30 | 43 | 43 | - | -
Сталь легированная | 45Х | Прутки и полосы диаметром или толщиной до 80 мм | 45 | 40 | 40 | 37 | 33 | 40 | 45 | 49 | 45 | 60 | 64 | - | -
Сталь легированная | 45Х | Прутки и полосы диаметром или толщиной от 80 до 150 мм | 40 | 36 | 36 | 33 | 29 | 36 | 40 | 44 | 40 | 53 | 57 | - | -
Сталь легированная | 45Х | Прутки и полосы диаметром или толщиной от 150 до 250 мм | 35 | 31 | 31 | 29 | 26 | 31 | 35 | 38 | 35 | 47 | 50 | - | -
Сталь легированная | 12ХМ | Листы толщиной от 4 до 6 мм | 50 | 50 | 50 | 50 | 50 | 50 | 50 | 50 | 55 | 55 | 55 | - | -
Сталь легированная | 12ХМ | Листы толщиной от 60 до 130 мм | 32 | 33 | 33 | 31 | 29 | 29 | 28 | 28 | 31 | 31 | 31 | - | -
Сталь легированная | 15ХМ | Трубы бесшовные горячекатаные наружным диаметром от 10 до 465 мм с толщиной стенки от 2 до 32 мм | 45 | 45 | 45 | 45 | 45 | 45 | 45 | 45 | 45 | 50 | 50 | - | -
Сталь легированная | 15ХМ | Поковки толщиной или диаметром от 100 до 300 мм, КП195* | 50 | 50 | 50 | 50 | 50 | 50 | 50 | 50 | 50 | 55 | 55 | - | -
Сталь легированная | 15ХМ | Поковки толщиной или диаметром от 100 до 300 мм, КП215* | 48 | 48 | 48 | 48 | 48 | 48 | 48 | 48 | 48 | 53 | 53 | - | -
Сталь легированная | 15ХМ | Поковки толщиной или диаметром до 300 мм, КП245* | 42 | 42 | 42 | 42 | 42 | 42 | 42 | 42 | 42 | 46 | 46 | - | -
Сталь легированная | 15ХМ | Поковки толщиной или диаметром до 500 мм, КП275* | 32 | 32 | 32 | 32 | 32 | 32 | 32 | 32 | 32 | 35 | 35 | - | -
Сталь легированная | 15ХМ | Поковки толщиной или диаметром до 100 мм, КП315* | 32 | 32 | 32 | 32 | 32 | 32 | 32 | 32 | 32 | 35 | 35 | - | -
Сталь легированная | 15ХМ | Поковки толщиной или диаметром до 300 мм, КП345* | 32 | 32 | 32 | 32 | 32 | 32 | 32 | 32 | 32 | 35 | 35 | - | -
Сталь легированная | 15ХМ | Поковки толщиной или диаметром до 100 мм, КП395* | 32 | 32 | 32 | 32 | 32 | 32 | 32 | 32 | 32 | 35 | 35 | - | -
Сталь легированная | 15ХМ | Поковки толщиной или диаметром до 100 мм, КП440* | 32 | 32 | 32 | 32 | 32 | 32 | 32 | 32 | 32 | 35 | 35 | - | -
Сталь легированная | 15ХМ | Поковки толщиной или диаметром до 100 мм, КП490* | 32 | 32 | 32 | 32 | 32 | 32 | 32 | 32 | 32 | 35 | 35 | - | -
Сталь легированная | 20ХМ | Поковки толщиной до 100 мм, КП345* | 45 | 44 | 43 | 42 | 41 | 40 | 40 | 40 | 40 | 40 | 40 | 40 | -
Сталь легированная | 20ХМ | Поковки толщиной до 50 мм, КП395* | 45 | 44 | 43 | 42 | 41 | 40 | 40 | 40 | 40 | 45 | 45 | - | -
Сталь легированная | 20ХМА | Поковки и листы толщиной от 150 до 300 мм, КП345* | 40 | 39 | 38 | 37 | 36 | 36 | 36 | 36 | 36 | 36 | 40 | - | -
Сталь легированная | 20ХМА | Поковки и листы толщиной до 150 мм, КП440* | 40 | 39 | 38 | 37 | 36 | 36 | 36 | 36 | 36 | 36 | 40 | - | -
Сталь легированная | 20ХМЛ | Отливки | 27 | 28 | 30 | 32 | 35 | 40 | 52 | 55 | 55 | 55 | 55 | - | -
Сталь легированная | 20ХМФЛ | Отливки | 30 | 30 | 28 | 28 | 32 | 33 | 34 | 34 | 34 | 34 | 34 | - | -
Сталь легированная | 20ХМФЛ | Прутки и полосы толщиной или диаметром до 80 мм | 45 | 44 | 44 | 44 | 44 | 44 | 44 | 44 | 44 | 44 | 44 | - | -
Сталь легированная | 20ХМФЛ | Прутки и полосы толщиной или диаметром от 80 до 150 мм | 40 | 39 | 39 | 39 | 39 | 39 | 39 | 39 | 39 | 39 | 39 | - | -
Сталь легированная | 20ХМФЛ | Прутки и полосы толщиной или диаметром от 150 до 250 мм | 35 | 34 | 34 | 34 | 34 | 34 | 34 | 34 | 34 | 34 | 34 | - | -
Сталь легированная | 30ХМА | Трубы наружным диаметром от 25 до 710 мм с толщиной стенки от 2,5 до 50 мм | - | - | - | - | - | - | - | - | - | - | - | - | -
Сталь легированная | 30ХМА | Заготовки крепежных деталей толщиной или диаметром до 100 мм, КП395* | 40 | 40 | 40 | 40 | 40 | 40 | 40 | 40 | 40 | 40 | 40 | - | -
Сталь легированная | 30ХМА | Заготовки крепежных деталей толщиной или диаметром до 300 мм, КП440* | 40 | 40 | 40 | 40 | 40 | 40 | 40 | 40 | 40 | 40 | 40 | - | -
Сталь легированная | 30ХМА | Заготовки крепежных деталей толщиной или диаметром от 100 до 200 мм, КП490* | 40 | 40 | 40 | 40 | 40 | 40 | 40 | 40 | 40 | 40 | 40 | - | -
Сталь легированная | 30ХМА | Заготовки крепежных деталей толщиной или диаметром до 100 мм КП590* | 38 | 37 | 37 | 37 | 37 | 37 | 37 | 37 | 37 | 37 | 37 | - | -
Сталь легированная | 30ХМА | Заготовки крепежных деталей толщиной или диаметром до 300 мм, КП640* | 42 | 38 | 38 | 38 | 38 | 38 | 38 | 38 | 38 | 38 | 38 | - | -
Сталь легированная | 30ХМА | Прутки и полосы толщиной или диаметром до 80 мм | 50 | 49 | 49 | 49 | 49 | 49 | 49 | 49 | 49 | 49 | 49 | - | -
Сталь легированная | 30ХМА | Прутки и полосы толщиной или диаметром от 80 мм до 150 мм | 45 | 44 | 44 | 44 | 44 | 44 | 44 | 44 | 44 | 44 | 44 | - | -
Сталь легированная | 30ХМА | Прутки и полосы толщиной или диаметром от 150 до 250 мм | 40 | 39 | 39 | 39 | 39 | 39 | 39 | 39 | 39 | 39 | 39 | - | -
Сталь легированная | 35ХМ | Поковки толщиной или диаметром от 300 до 800 мм, КП245* | 30 | 31 | 31 | 31 | 31 | 31 | 32 | 32 | 32 | 32 | 32 | - | -
Сталь легированная | 35ХМ | Поковки толщиной или диаметром от 300 до 800 мм, КП275* | 30 | 30 | 31 | 31 | 31 | 32 | 32 | 32 | 32 | 32 | 32 | - | -
Сталь легированная | 35ХМ | Поковки толщиной или диаметром до 800 мм, КП315* | 30 | 31 | 31 | 31 | 31 | 31 | 32 | 32 | 32 | 32 | 32 | - | -
Сталь легированная | 35ХМ | Поковки толщиной или диаметром до 800 мм, КП345* | 30 | 31 | 31 | 31 | 31 | 31 | 32 | 32 | 32 | 32 | 32 | - | -
Сталь легированная | 35ХМ | Поковки толщиной или диаметром от 50 до 800 мм, КП395* | 30 | 31 | 31 | 31 | 31 | 31 | 32 | 32 | 32 | 32 | 32 | - | -
Сталь легированная | 35ХМ | Поковки толщиной или диаметром от 50 до 500 мм, КП440* | 30 | 31 | 31 | 31 | 31 | 31 | 32 | 32 | 32 | 32 | 32 | - | -
Сталь легированная | 35ХМ | Поковки толщиной или диаметром до 300 мм, КП490* | 30 | 31 | 31 | 31 | 31 | 31 | 32 | 32 | 32 | 32 | 32 | - | -
Сталь легированная | 35ХМ | Поковки толщиной или диаметром до 50 мм, КП540* | 30 | 31 | 31 | 31 | 31 | 31 | 32 | 32 | 32 | 32 | 32 | - | -
Сталь легированная | 35ХМ | Поковки толщиной или диаметром до 100 мм, КП590* | 30 | 31 | 31 | 31 | 31 | 31 | 32 | 32 | 32 | 32 | 32 | - | -
Сталь легированная | 35ХМ | Прутки и полосы толщиной или диаметром до 80 мм | 45 | 46 | 46 | 46 | 47 | 47 | 48 | 48 | 48 | 48 | 48 | - | -
Сталь легированная | 35ХМ | Прутки и полосы толщиной или диаметром от 80 до 150 мм | 40 | 41 | 41 | 41 | 42 | 42 | 42 | 42 | 42 | 42 | 42 | - | -
Сталь легированная | 35ХМ | Прутки и полосы толщиной или диаметром от 150 до 250 мм | 35 | 36 | 36 | 36 | 37 | 37 | 37 | 37 | 37 | 37 | 37 | - | -
Сталь легированная | 35ХМ | Заготовки крепежных деталей толщиной или диаметром до 300 мм, КП440* | 40 | 41 | 41 | 41 | 41 | 41 | 43 | 43 | 43 | 43 | 43 | - | -
Сталь легированная | 35ХМ | Заготовки крепежных деталей толщиной или диаметром до 300 мм, КП640* | 38 | 38 | 39 | 39 | 39 | 41 | 41 | 41 | 41 | 41 | 41 | - | -
Сталь легированная | 35ХМА | Поковки толщиной от 100 до 300 мм, КП440* | 45 | 46 | 46 | 46 | 46 | 46 | 48 | 48 | 48 | 48 | 48 | - | -
Сталь легированная | 35ХМА | Заготовки крепежных деталей толщиной или диаметром от 100 до 300 мм, КП395* | 40 | 41 | 41 | 41 | 41 | 41 | 43 | 43 | 43 | 43 | 43 | - | -
Сталь легированная | 35ХМА | Заготовки крепежных деталей толщиной или диаметром от 100 до 200 мм, КП490* | 40 | 41 | 41 | 41 | 41 | 41 | 43 | 43 | 43 | 43 | 43 | - | -
Сталь легированная | 35ХМА | Заготовки крепежных деталей толщиной или диаметром до 100 мм, КП590* | 38 | 39 | 39 | 39 | 39 | 39 | 40 | 40 | 40 | 40 | 40 | - | -
Сталь легированная | 35ХМА | Заготовки крепежных деталей толщиной или диаметром до 300 мм, КП640* | 38 | 38 | 39 | 39 | 40 | 40 | 40 | 40 | 40 | 40 | 40 | - | -
Сталь легированная | 10Х2М | Листы толщиной от 6 до 50 мм | 62 | 61 | 61 | 61 | 61 | 61 | 60 | 60 | 60 | 60 | 60 | - | -
Сталь легированная | 10Х2М | Листы толщиной от 50 до 150 мм | 55 | 55 | 55 | 55 | 55 | 55 | 55 | 52 | 52 | 50 | 55 | - | -
Сталь легированная | 10Х2М | Бесшовные холоднокатаные трубы диаметром от 12 до 60 мм | 62 | 61 | 61 | 61 | 61 | 61 | 60 | 60 | 60 | 60 | 60 | - | -
Сталь легированная | 10Х2М | Поковки толщиной до 400 мм | 55 | 55 | 55 | 55 | 55 | 55 | 55 | 55 | 55 | 50 | 50 | - | -
Сталь легированная | 12X2M | Поковки толщиной до 400 мм | 55 | 55 | 55 | 55 | 55 | 55 | 55 | 55 | 55 | 50 | 50 | - | -
Сталь легированная | 12MX | Поковки толщиной от 20 до 130 мм | 32 | 33 | 33 | 31 | 29 | 29 | 28 | 28 | 31 | 31 | 31 | - | -
Сталь легированная | 12MX | Поковки толщиной до 25 мм | 45 | 44 | 43 | 42 | 41 | 40 | 40 | 40 | 40 | 40 | 40 | - | -
Сталь легированная | 12MX | Прутки, полосы толщиной или диаметром до 90 мм | 45 | 44 | 43 | 42 | 41 | 40 | 40 | 40 | 40 | 40 | 40 | - | -
Сталь легированная | 12MX | Прутки, полосы толщиной или диаметром от 90 до 150 мм | 40 | 39 | 38 | 37 | 36 | 35 | 35 | 35 | 35 | 35 | 35 | - | -
Сталь легированная | 12MX | Прутки, полосы толщиной или диаметром от 150 до 200 мм | 35 | 34 | 33 | 33 | 32 | 31 | 31 | 31 | 31 | 31 | 31 | - | -
Сталь легированная | 12МХ | Листы толщиной от 4 до 6 мм | 51 | 52 | 52 | 50 | 46 | 46 | 45 | 45 | 50 | 50 | 50 | - | -
Сталь легированная | 12МХ | Листы толщиной от 20 до 60 мм | 35 | 36 | 36 | 34 | 32 | 32 | 30 | 30 | 34 | 34 | 34 | - | -
Сталь легированная | 30ХГСА | Поковки диаметром от 50 до 100 мм, КП440* | 45 | 44 | 43 | 42 | - | - | - | - | - | - | - | - | -
Сталь легированная | 30ХГСА | Поковки диаметром до 300 мм, КП490* | 45 | 39 | 38 | 37 | - | - | - | - | - | - | - | - | -
Сталь легированная | 30ХГСА | Поковки диаметром до 100 мм, КП540* | 45 | 39 | 38 | 37 | - | - | - | - | - | - | - | - | -
Сталь легированная | 30ХГСА | Поковки диаметром до 100 мм, КП590* | 42 | 39 | 38 | 37 | - | - | - | - | - | - | - | - | -
Сталь легированная | 30ХГСА | Поковки диаметром до 100 мм, КП640* | 42 | 39 | 39 | 37 | - | - | - | - | - | - | - | - | -
Сталь легированная | 30ХГСА | Поковки диаметром до 100 мм, КП685* | 40 | 39 | 39 | 37 | - | - | - | - | - | - | - | - | -
Сталь легированная | 30ХГСА | Штамповки, прутки и полосы диаметром или толщиной до 80 мм | 45 | 44 | 43 | 42 | - | - | - | - | - | - | - | - | -
Сталь легированная | 30ХГСА | Штамповки, прутки и полосы диаметром или толщиной от 80 до 150 мм | 40 | 39 | 38 | 37 | - | - | - | - | - | - | - | - | -
Сталь легированная | 30ХГСА | Штамповки, прутки и полосы диаметром или толщиной от 150 до 250 мм | 35 | 34 | 33 | 33 | - | - | - | - | - | - | - | - | -
Сталь легированная | 10ХСНД | Холодно и горячекатаные трубы наружным диаметром от 60 до 168 мм с толщиной стенки от 6 до 11 мм | 42 | 41 | 41 | 41 | 41 | 38 | 35 | 35 | 35 | - | - | - | -
Сталь легированная | 10ХСНД | Фасонные профили сечением от 5 до 250 мм | 50 | 48 | 47 | 45 | 44 | 41 | 38 | 38 | 37 | - | - | - | -
Сталь легированная | 10ХСНД | Прокат, толстолистовая сталь толщиной от 4 до 40 мм | 39 | 38 | 38 | 38 | 36 | 35 | 32 | 32 | 32 | - | - | - | -
Сталь легированная | 10ХН1М | Лист толщиной от 6 до 40 мм | 50 | 50 | 50 | 50 | 45 | 45 | 40 | 40 | 40 | - | - | - | -
Сталь легированная | 10ХН1М | Трубы бесшовные горячедеформированные наружным диаметром от 60 до 168 мм с толщиной стенки от 6 до 32 мм | 50 | 50 | 50 | 50 | 45 | 45 | 40 | 40 | 40 | - | - | - | -
Сталь легированная | 16ГНМА | Листы | 50 | 50 | 50 | 50 | 50 | 50 | 50 | 50 | 50 | - | - | - | -
Сталь легированная | 10ГН2МФА | Поковки, листы толщиной до 300 мм | 55 | 55 | 54 | 53 | 53 | 52 | 51 | 50 | - | - | - | - | -
Сталь легированная | 10ГН2МФАЛ | Отливки | 40 | 40 | 38 | 37 | 36 | 35 | 35 | 35 | - | - | - | - | -
Сталь легированная хромомолибденованадиевая | 12Х1МФ | Горячекатаная сталь толщиной или диаметром до 90 мм | 55 | 55 | 55 | 55 | 55 | 55 | 55 | 55 | 55 | 55 | 55 | - | -
Сталь легированная хромомолибденованадиевая | 12Х1МФ | Горячекатаная сталь толщиной или диаметром от 90 до 150 мм | 50 | 50 | 50 | 50 | 50 | 50 | 50 | 50 | 50 | 50 | 50 | - | -
Сталь легированная хромомолибденованадиевая | 12Х1МФ | Горячекатаная сталь толщиной или диаметром от 150 до 200 мм | 45 | 45 | 45 | 45 | 45 | 45 | 45 | 45 | 45 | 45 | 45 | - | -
Сталь легированная хромомолибденованадиевая | 12Х1МФ | Поковки толщиной от 100 до 300 мм, КП195* | 50 | 50 | 50 | 50 | 50 | 50 | 50 | 50 | 50 | 50 | 50 | - | -
Сталь легированная хромомолибденованадиевая | 12Х1МФ | Поковки толщиной до 800 мм, КП215* | 35 | 35 | 35 | 35 | 35 | 35 | 35 | 35 | 35 | 35 | 35 | - | -
Сталь легированная хромомолибденованадиевая | 12Х1МФ | Поковки толщиной от 100 до 500 мм, КП245* | 35 | 35 | 35 | 35 | 35 | 35 | 35 | 35 | 35 | 35 | 35 | - | -
Сталь легированная хромомолибденованадиевая | 12Х1МФ | Трубы бесшовные горячекатаные диаметром от 57 до 465 мм с толщиной стенки от 3,5 до 60 мм | 50 | 50 | 50 | 50 | 50 | 50 | 50 | 50 | 50 | 50 | 50 | - | -
Сталь легированная хромомолибденованадиевая | 12Х1МФ | Трубы холоднодеформируемые диаметром от 10 до 108 мм с толщиной стенки от 2 до 13 мм | 50 | 50 | 50 | 50 | 50 | 50 | 50 | 50 | 50 | 50 | 50 | - | -
Сталь легированная хромомолибденованадиевая | 25Х1МФ | Сталь горячекатаная, кованая, калиброванная диаметром или стороной квадрата до 90 мм | 50 | 51 | 52 | 53 | 54 | 55 | 55 | 55 | 55 | 55 | 55 | - | -
Сталь легированная хромомолибденованадиевая | 25Х1МФ | Сталь горячекатаная, кованая, калиброванная диаметром или стороной квадрата от 90 до 150 мм | 45 | 46 | 47 | 48 | 49 | 49 | 49 | 49 | 49 | 49 | 49 | - | -
Сталь легированная хромомолибденованадиевая | 25Х1МФ | Сталь горячекатаная, кованая, калиброванная диаметром или стороной квадрата от 150 до 200 мм | 40 | 41 | 42 | 43 | 44 | 44 | 44 | 44 | 44 | 44 | 44 | - | -
Сталь легированная хромомолибденованадиевая | 25Х1МФ | Заготовки крепежных деталей толщиной или диаметром до 200 мм, КП490* | 50 | 51 | 52 | 53 | 54 | 55 | 55 | 55 | 55 | 55 | 55 | - | -
Сталь легированная хромомолибденованадиевая | 25Х1МФ | Заготовки крепежных деталей толщиной или диаметром до 200 мм КП590* | 50 | 51 | 52 | 53 | 54 | 55 | 55 | 55 | 55 | 55 | 55 | - | -
Сталь легированная хромомолибденованадиевая | 25Х1МФ | Заготовки крепежных деталей толщиной или диаметром до 200 мм, КП640* | 50 | 51 | 52 | 53 | 54 | 55 | 55 | 55 | 55 | 55 | 55 | - | -
Сталь легированная хромомолибденованадиевая | 25Х1МФ | Заготовки крепежных деталей толщиной или диаметром до 200 мм, КП670* | 50 | 51 | 50 | 50 | 50 | 50 | 50 | 50 | 55 | 55 | 60 | - | -
Сталь легированная хромомолибденованадиевая | 15Х1М1Ф | Трубы бесшовные горячекатаные с наружным диаметром от 57 до 465 мм с толщиной стенки от 3,5 до 60 мм | 50 | 50 | 46 | 46 | 46 | 46 | 46 | 46 | 46 | 48 | 50 | 50 | -
Сталь легированная хромомолибденованадиевая | 15Х1М1ФЛ | Отливки | 30 | 30 | 31 | 31 | 31 | 31 | 31 | 31 | 31 | 31 | 31 | 31 | -
Сталь легированная хромомолибденованадиевая | 12Х2МФА | Листы толщиной до 180 мм, КП395** | 50 | 50 | 50 | 50 | 50 | 50 | 50 | 50 | 50 | 50 | 50 | - | -
Сталь легированная хромомолибденованадиевая | 12Х2МФА | Поковки толщиной до 150 мм, КП395** | 50 | 50 | 50 | 50 | 50 | 50 | 50 | 50 | 50 | 50 | 50 | - | -
Сталь легированная хромомолибденованадиевая | 12Х2МФА | Листы толщиной до 180 мм, КП490** | 50 | 50 | 50 | 50 | 50 | 45 | 45 | 45 | 38 | 38 | 38 | - | -
Сталь легированная хромомолибденованадиевая | 12Х2МФА | Поковки толщиной до 150 мм, КП490** | 50 | 50 | 50 | 50 | 50 | 45 | 45 | 45 | 38 | 38 | 38 | - | -
Сталь легированная хромомолибденованадиевая | 12Х2МФА-А | Листы толщиной до 180 мм, КП395** | 50 | 50 | 50 | 50 | 50 | 50 | 50 | 50 | 50 | 50 | 50 | - | -
Сталь легированная хромомолибденованадиевая | 12Х2МФА-А | Поковки толщиной до 150 мм, КП395** | 50 | 50 | 50 | 50 | 50 | 50 | 50 | 50 | 50 | 50 | 50 | - | -
Сталь легированная хромомолибденованадиевая | 12Х2МФА-А | Листы толщиной до 180 мм, КП490** | 50 | 50 | 50 | 50 | 50 | 45 | 45 | 45 | 38 | 38 | 38 | - | -
Сталь легированная хромомолибденованадиевая | 12Х2МФА-А | Поковки толщиной до 150 мм, КП490** | 50 | 50 | 50 | 50 | 50 | 45 | 45 | 45 | 38 | 38 | 38 | - | -
Сталь легированная хромомолибденованадиевая | 18Х2МФА | Листы, поковки толщиной от 160 до 400 мм, КП490** | 50 | 50 | 50 | 50 | 50 | 50 | 45 | 45 | 38 | 38 | 38 | - | -
Сталь легированная хромомолибденованадиевая | 15Х2МФА | Листы, поковки толщиной от 400 до 650 мм, КП295** | 55 | 55 | 54 | 54 | 53 | 52 | 51 | 50 | 47 | 47 | 47 | - | -
Сталь легированная хромомолибденованадиевая | 15Х2МФА | Листы, поковки толщиной от 161 до 400 мм, КП395** | 50 | 50 | 50 | 50 | 50 | 50 | 50 | 50 | 47 | 47 | 47 | - | -
Сталь легированная хромомолибденованадиевая | 15Х2МФА-А | Листы, поковки толщиной от 400 до 650 мм, КП295** | 55 | 55 | 54 | 54 | 53 | 52 | 51 | 50 | 47 | 47 | 47 | - | -
Сталь легированная хромомолибденованадиевая | 15Х2МФА-А | Листы, поковки толщиной от 161 до 400 мм, КП395** | 50 | 50 | 50 | 50 | 50 | 50 | 50 | 50 | 47 | 47 | 47 | - | -
Сталь легированная хромомолибденованадиевая | 25Х2МФА | Поковки, листы (плиты), листовые и штампованные заготовки диаметром или толщиной до 70 мм, КП395** | 50 | 50 | 50 | 50 | 50 | 50 | 50 | 50 | 50 | 50 | 50 | 0 | 0
Сталь легированная хромомолибденованадиевая | 25Х2МФА | Поковки, листы (плиты), листовые и штампованные заготовки диаметром или толщиной до 750 мм, КП490** | 50 | 50 | 50 | 50 | 50 | 45 | 45 | 45 | 45 | 45 | 45 | - | -
Сталь легированная хромомолибденованадиевая | 25Х2МФА | Поковки, листы (плиты), листовые и штампованные заготовки диаметром или толщиной до 750 мм, КП590** | 50 | 50 | 50 | 50 | 50 | 45 | 45 | 45 | 45 | 45 | 45 | - | -
Сталь легированная хромомолибденованадиевая | 25Х2М1Ф | Горячекатаные и кованые прутки и полосы диаметром или толщиной 90 мм | 50 | 50 | 50 | 50 | 49 | 49 | 49 | 49 | 50 | 51 | 54 | - | -
Сталь легированная хромомолибденованадиевая | 25Х2М1Ф | Заготовки крепежных деталей диаметром или толщиной до 200 мм | 50 | 50 | 50 | 50 | 49 | 49 | 49 | 49 | 50 | 51 | 54 | - | -
Сталь легированная хромомолибденованадиевая | 25Х2М1Ф | Горячекатаные и кованые прутки и полосы диаметром или толщиной от 90 до 150 мм | 45 | 45 | 45 | 45 | 45 | 45 | 45 | 45 | 45 | 45 | 45 | - | -
Сталь легированная хромомолибденованадиевая | 25Х2М1Ф | Горячекатаные и кованые прутки и полосы диаметром или толщиной от 150 до 200 мм | 40 | 40 | 40 | 40 | 40 | 40 | 40 | 40 | 40 | 40 | 40 | - | -
Сталь легированная хромомолибденованадиевая | 25Х2М1Ф | Поковки толщиной или диаметром от 100 до 300 мм, КП490* | 40 | 40 | 41 | 41 | 42 | 42 | 42 | 42 | 43 | 43 | 43 | - | -
Сталь легированная хромомолибденованадиевая | 25Х3МФА | Поковки, листы (плиты), листовые и штампованные заготовки толщиной от 450 до 600 мм, КП395** | 50 | 50 | 50 | 50 | 50 | 50 | 50 | 50 | 50 | 50 | 50 | - | -
Сталь легированная хромомолибденованадиевая | 25Х3МФА | Поковки, листы (плиты), листовые и штампованные заготовки толщиной от 450 до 600 мм, КП490** | 50 | 50 | 50 | 50 | 50 | 45 | 45 | 45 | 45 | 45 | 45 | - | -
Сталь легированная хромомолибденованадиевая | 25Х3МФА | Поковки, листы (плиты), листовые и штампованные заготовки толщиной от 450 до 600 мм, КП590** | 50 | 50 | 50 | 50 | 50 | 45 | 45 | 45 | 45 | 45 | 45 | - | -
Сталь легированная хромомолибденованадиевая | 25Х3МФА | Поковки, листы (плиты), листовые и штампованные заготовки толщиной от 450 до 600 мм, КП685** | 50 | 50 | 50 | 50 | 45 | 45 | 40 | 40 | 40 | 40 | 40 | - | -
Сталь легированная хромомолибденованадиевая | 10Х2М1ФБ | Поковки толщиной от 100 до 400 мм, КП195* | 55 | 55 | 55 | 55 | 55 | 55 | 55 | 55 | 50 | 50 | 50 | - | -
Сталь легированная хромомолибденованадиевая | 10Х2М1ФБ | Поковки толщиной от 100 до 400 мм, КП245* | 50 | 50 | 50 | 50 | 50 | 50 | 50 | 50 | 45 | 45 | 45 | - | -
Сталь легированная хромомолибденованадиевая | 10Х2М1ФБ | Листы толщиной до 150 мм, КП195* | 55 | 55 | 55 | 55 | 55 | 55 | 55 | 55 | 50 | 50 | 50 | - | -
Сталь легированная хромомолибденованадиевая | 10Х2М1ФБ | Листы толщиной до 150 мм, КП245* | 50 | 50 | 50 | 50 | 50 | 50 | 50 | 50 | 45 | 45 | 45 | - | -
Сталь легированная хромомолибденованадиевая | 15Х2НМФА | Поковки, листы, штамповки диаметром или толщиной от 400 до 650 мм, КП395** | 55 | 54 | 53 | 52 | 50 | 48 | 46 | 45 | - | - | - | - | -
Сталь легированная хромомолибденованадиевая | 15Х2НМФА | Поковки, листы, штамповки диаметром или толщиной от 160 до 400 мм, КП490* | 55 | 54 | 53 | 52 | 51 | 51 | 51 | 50 | - | - | - | - | -
Сталь легированная хромомолибденованадиевая | 15Х2НМФА | Поковки, листы штамповки диаметром или толщиной от 400 до 650 мм, КП295* | 55 | 54 | 54 | 53 | 52 | 51 | 50 | 50 | - | - | - | - | -
Сталь легированная хромомолибденованадиевая | 15Х2НМФА | Поковки, листы штамповки диаметром или толщиной от 160 до 400 мм, КП395** | 50 | 49 | 49 | 48 | 47 | 46 | 45 | 45 | - | - | - | - | -
Сталь легированная хромомолибденованадиевая | 15ХНМФА-А | Поковки, листы, штамповки диаметром или толщиной от 400 до 650 мм, КП395** | 55 | 54 | 53 | 52 | 50 | 48 | 46 | 45 | - | - | - | - | -
Сталь легированная хромомолибденованадиевая | 15ХНМФА-А | Поковки, листы, штамповки диаметром или толщиной от 160 до 400 мм, КП490* | 55 | 54 | 53 | 52 | 51 | 51 | 51 | 50 | - | - | - | - | -
Сталь легированная хромомолибденованадиевая | 15ХНМФА-А | Поковки, листы штамповки диаметром или толщиной от 400 до 650 мм, КП295* | 55 | 54 | 54 | 53 | 52 | 51 | 50 | 50 | - | - | - | - | -
Сталь легированная хромомолибденованадиевая | 15ХНМФА-А | Поковки, листы штамповки диаметром или толщиной от 160 до 400 мм, КП395** | 50 | 49 | 49 | 48 | 47 | 46 | 45 | 45 | - | - | - | - | -
Сталь легированная хромомолибденованадиевая | 15Х3НМФА | Листы, поковки толщиной до 450 мм | 60 | 60 | 60 | 60 | 60 | 60 | 60 | 60 | - | - | - | - | -
Сталь легированная хромомолибденованадиевая | 15Х3НМФА-А | Листы, поковки толщиной до 450 мм | 60 | 60 | 60 | 60 | 60 | 60 | 60 | 60 | - | - | - | - | -
Сталь легированная хромомолибденованадиевая | 36Х2Н2МФА | Заготовки крепежных деталей толщиной до 200 мм, КП395* | 40 | 40 | 40 | 40 | 40 | 40 | 40 | 40 | - | - | - | - | -
Сталь легированная хромомолибденованадиевая | 36Х2Н2МФА | Заготовки крепежных деталей толщиной до 200 мм, КП490* | 40 | 40 | 40 | 40 | 40 | 40 | 40 | 40 | - | - | - | - | -
Сталь легированная хромомолибденованадиевая | 36Х2Н2МФА | Заготовки крепежных деталей толщиной до 200 мм, КП590* | 40 | 40 | 40 | 40 | 40 | 40 | 40 | 40 | - | - | - | - | -
Сталь легированная хромомолибденованадиевая | 36Х2Н2МФА | Заготовки крепежных деталей толщиной до 200 мм, КП640 | 40 | 40 | 40 | 40 | 40 | 40 | 40 | 40 | - | - | - | - | -
Сталь легированная хромомолибденованадиевая | 36Х2Н2МФА | Заготовки крепежных деталей толщиной до 200 мм, КП685* | 40 | 40 | 40 | 40 | 40 | 40 | 40 | 40 | - | - | - | - | -
Сталь легированная хромомолибденованадиевая | 36Х2Н2МФА | Заготовки крепежных деталей толщиной до 200 мм, КП785* | 40 | 40 | 40 | 40 | 40 | 40 | 40 | 40 | - | - | - | - | -
Сталь легированная хромомолибденованадиевая | 38ХН3МФА | Заготовки крепежных деталей толщиной до 200 мм, КП490* | 40 | 40 | 40 | 40 | 40 | 40 | 40 | 40 | - | - | - | - | -
Сталь легированная хромомолибденованадиевая | 38ХН3МФА | Заготовки крепежных деталей толщиной до 200 мм, КП590* | 40 | 40 | 40 | 40 | 40 | 40 | 40 | 40 | - | - | - | - | -
Сталь легированная хромомолибденованадиевая | 38ХН3МФА | Заготовки крепежных деталей толщиной до 200 мм, КП640* | 40 | 40 | 40 | 40 | 40 | 40 | 40 | 40 | - | - | - | - | -
Сталь легированная хромомолибденованадиевая | 38ХН3МФА | Заготовки крепежных деталей толщиной до 200 мм, КП685* | 40 | 40 | 40 | 40 | 40 | 40 | 40 | 40 | - | - | - | - | -
Сталь легированная хромомолибденованадиевая | 38ХН3МФА | Заготовки крепежных деталей толщиной до 200 мм, КП785* | 40 | 40 | 40 | 40 | 40 | 40 | 40 | 40 | - | - | - | - | -
Сталь легированная хромомолибденованадиевая | 38ХН3МФА | Заготовки крепежных деталей толщиной до 200 мм, КП880* | 35 | 35 | 35 | 35 | 35 | 35 | 35 | 40 | - | - | - | - | -
Сталь легированная хромомолибденованадиевая | 20Х1М1Ф1БР | Заготовки крепежных деталей толщиной до 200 мм, КП670* | 50 | 50 | 50 | 50 | 50 | 50 | 50 | 50 | 51 | 53 | 55 | - | -
Сталь легированная кремнемарганцовистая | 15ГС | Трубы бесшовные горячекатаные наружным диаметром от 10 до 465 мм с толщиной стенки от 2 до 60 мм | 40 | 40 | 40 | 40 | 40 | 40 | 40 | 40 | 40 | - | - | - | -
Сталь легированная кремнемарганцовистая | 16ГС | Листы горячекатаные толщиной от 2 до 160 мм | 42 | 41 | 40 | 40 | 39 | 39 | 39 | 42 | - | - | - | - | -
Сталь легированная кремнемарганцовистая | 20ГСЛ | Отливки | 30 | 30 | 30 | 30 | 30 | 30 | 30 | 30 | - | - | - | - | -
Сталь легированная кремнемарганцовистая | 09Г2С | Прокат толщиной от 4 до 160 мм | 45 | 42 | 42 | 41 | 40 | 40 | 41 | 42 | 44 | 44 | - | - | -
Сталь высокохромистая | 08Х13 | Листы толщиной от 4 до 50 мм | 55 | 56 | 58 | 55 | 55 | 55 | 55 | - | - | - | - | - | -
Сталь высокохромистая | 08Х13 | Трубы наружным диаметром от 5 до 250 мм с толщиной стенки от 0,2 до 22 мм | 43 | 43 | 44 | 43 | 43 | 40 | 38 | - | - | - | - | - | -
Сталь высокохромистая | 20Х13 | Поковки диаметром или толщиной до 300 мм | 40 | 40 | 40 | 40 | 40 | 40 | 40 | - | - | - | - | - | -
Сталь высокохромистая | 20Х13 | Калиброванная сталь диаметром или стороной квадрата до 70 мм | 55 | 55 | 55 | 55 | 55 | 55 | 55 | - | - | - | - | - | -
Сталь высокохромистая | 20Х13 | Горячекатаная сталь диаметром, стороной квадрата или толщиной до 60 мм | 55 | 55 | 55 | 55 | 55 | 55 | 55 | - | - | - | - | - | -
Сталь высокохромистая | 20Х13 | Горячекатаная сталь диаметром, стороной квадрата или толщиной от 60 до 100 мм | 50 | 50 | 50 | 50 | 50 | 50 | 50 | - | - | - | - | - | -
Сталь высокохромистая | 20Х13 | Горячекатаная сталь со стороной квадрата или толщиной от 100 до 150 мм | 45 | 45 | 45 | 45 | 45 | 45 | 45 | - | - | - | - | - | -
Сталь высокохромистая | 20Х13 | Заготовки крепежных деталей, КП590* | 45 | 45 | 45 | 45 | 45 | 45 | 45 | - | - | - | - | - | -
Сталь высокохромистая | 20Х13 | Листы толщиной от 4 до 50 мм | - | - | - | - | - | - | - | - | - | - | - | - | -
Сталь высокохромистая | 20Х12ВНМФ | Заготовки крепежных деталей толщиной до 200 мм, КП670* | 45 | 45 | 45 | 45 | 45 | 45 | 44 | 44 | 44 | 45 | 49 | - | -
Сталь высокохромистая | 09Х17Н | Поковки диаметром или толщиной под термическую обработку до 200 мм | - | - | - | - | - | - | - | - | - | - | - | - | -
Сталь высокохромистая | 09Х17Н | Заготовки в виде поковок, штамповок и прутков круглого сечения от 5 до 250 мм, квадратного от 40 до 200 мм | - | - | - | - | - | - | - | - | - | - | - | - | -
Сталь высокохромистая | 30Х13 | Заготовки крепежных деталей толщиной или диаметром до 200 мм, КП590* | 42 | 43 | 44 | 45 | 46 | 44 | 43 | - | - | - | - | - | -
Сталь высокохромистая | 30Х13 | Заготовки крепежных деталей толщиной или диаметром до 200 мм, КП685* | 40 | 40 | 40 | 40 | 40 | 40 | 40 | - | - | - | - | - | -
Сталь высокохромистая | 30Х13 | Заготовки крепежных деталей толщиной или диаметром до 200 мм, КП785* | 40 | 40 | 40 | 40 | 40 | 40 | 40 | - | - | - | - | - | -
Сталь высокохромистая | 14Х17Н2 | Сортовой прокат, заготовки крепежных деталей, поковки диаметром или толщиной под термообработку до 60 мм | 25 | 24 | 24 | 23 | 22 | 22 | 22 | 22 | - | - | - | - | -
Сталь высокохромистая | 14Х17Н2 | Сортовой прокат, заготовки крепежных деталей, поковки диаметром или толщиной под термообработку более 60 мм, КП540* | 40 | 40 | 40 | 38 | 36 | 35 | 34 | 34 | - | - | - | - | -
Сталь высокохромистая | 08Х14МФ | Поковки, заготовки трубы, листы | 50 | 50 | 50 | 50 | 50 | 50 | 50 | 50 | - | - | - | - | -
Сталь высокохромистая | 08Х14МФ | Трубы, листы, предназначенные для развальцовки и штамповки | 50 | 50 | 50 | 50 | 50 | 50 | 50 | 50 | - | - | - | - | -
Сталь высокохромистая | 1Х12В2МФ | Трубы | 35 | 36 | 35 | 35 | 35 | 35 | 35 | 35 | 35 | 35 | 35 | 35 | -
Сталь высокохромистая | 18Х12ВМБФР | Заготовки крепежных деталей толщиной или диаметром 200 мм, КП670* | 45 | 45 | 45 | 45 | 45 | 45 | 45 | 47 | 47 | 48 | 50 | - | -
Сталь высокохромистая | 05Х12Н2М-ВИ | Трубы | - | - | - | - | - | - | - | - | - | - | - | - | -
Сталь высокохромистая | 05Х12Н2М | Трубы | - | - | - | - | - | - | - | - | - | - | - | - | -
Сталь высокохромистая | 05Х12Н2М | Поковки, лист | 60 | 60 | 60 | 60 | 60 | 60 | 60 | 60 | 60 | 60 | 60 | 60 | -
Сталь высокохромистая | 05Х12Н2М-ВД | Поковки, лист | 60 | 60 | 60 | 60 | 60 | 60 | 60 | 60 | 60 | 60 | 60 | 60 | -
Сталь высокохромистая | 06Х13Н7Д2 | Горячекатаные и кованые прутки диаметром от 16 до 160 мм | 60 | 60 | 60 | 60 | 60 | 60 | 59 | - | - | - | - | - | -
Сталь высокохромистая | 06Х13Н7Д2 | Кованая полоса толщиной 80 мм | 60 | 60 | 60 | 60 | 60 | 60 | 59 | - | - | - | - | - | -
Сталь высокохромистая | 06Х13Н7Д2 | Заготовки крепежных деталей диаметром до 160 мм | 60 | 60 | 60 | 60 | 60 | 60 | 59 | - | - | - | - | - | -
Сталь высокохромистая | 06Х12Н3ДЛ | Отливки | 35 | 35 | 35 | 35 | 37 | 40 | 40 | 40 | - | - | - | - | -
Сталь высокохромистая | 06Х12Н3Д | Поковки КП540* | 35 | 35 | 35 | 35 | 35 | 37 | 40 | 40 | - | - | - | - | -
Сталь высокохромистая | 06Х12Н3Д | Поковки КП590* | 35 | 35 | 35 | 35 | 35 | 30 | 30 | 30 | - | - | - | - | -
Сталь высокохромистая | 06Х12Н3Д | Листы толщиной от 25 до 250 мм | 30 | 30 | 30 | 30 | 32 | 32 | 37 | 40 | - | - | - | - | -
Сталь высокохромистая | 07Х16Н4Б | Сортовой прокат диаметром или стороной квадрата от 30 до 180 мм | 50 | 50 | 50 | 50 | 50 | 50 | 50 | 50 | - | - | - | - | -
Сталь высокохромистая | 07Х16Н4Б | Поковки диаметром или стороной квадрата от 180 до 400 мм | 50 | 50 | 50 | 50 | 50 | 50 | 50 | 50 | - | - | - | - | -
Сталь хромоникелевая коррозионно-стойкого аустенитного класса | 09Х18Н9 | Листы толщиной от 6 до 160 мм | 50 | 50 | 50 | 50 | 50 | 50 | 50 | 50 | 50 | 50 | 50 | 50 | 50
Сталь хромоникелевая коррозионно-стойкого аустенитного класса | 09Х18Н9 | Поковки толщиной до 60 мм | 55 | 55 | 55 | 55 | 55 | 55 | 55 | 55 | 55 | 55 | 55 | 55 | 55
Сталь хромоникелевая коррозионно-стойкого аустенитного класса | 09Х18Н9 | Поковки толщиной от 60 до 300 мм | 45 | 45 | 45 | 45 | 45 | 45 | 45 | 45 | 45 | 45 | 45 | 45 | 45
Сталь хромоникелевая коррозионно-стойкого аустенитного класса | 09Х18Н9 | Трубы бесшовные холоднокатаные наружным диаметром от 16 до 70 мм с толщиной стенки от 2,5 до 12 мм | 55 | 53 | 53 | 53 | 52 | 52 | 52 | 51 | 50 | 50 | 48 | 46 | 39
Сталь хромоникелевая коррозионно-стойкого аустенитного класса | 10Х18Н9 | Листы толщиной от 6 до 160 мм | 50 | 50 | 50 | 50 | 50 | 50 | 50 | 50 | 50 | 50 | 50 | 50 | 50
Сталь хромоникелевая коррозионно-стойкого аустенитного класса | 10Х18Н9 | Поковки толщиной до 60 мм | 55 | 55 | 55 | 55 | 55 | 55 | 55 | 55 | 55 | 55 | 55 | 55 | 55
Сталь хромоникелевая коррозионно-стойкого аустенитного класса | 10Х18Н9 | Поковки толщиной от 60 до 300 мм | 45 | 45 | 45 | 45 | 45 | 45 | 45 | 45 | 45 | 45 | 45 | 45 | 45
Сталь хромоникелевая коррозионно-стойкого аустенитного класса | 10Х18Н9 | Трубы бесшовные холоднокатаные наружным диаметром от 16 до 70 мм с толщиной стенки от 2,5 до 12 мм | 55 | 53 | 53 | 53 | 52 | 52 | 52 | 51 | 50 | 50 | 48 | 46 | 39
Сталь хромоникелевая коррозионно-стойкого аустенитного класса | 12Х18Н9 | Трубы бесшовные холоднокатаные наружным диаметром от 16 до 70 мм с толщиной стенки от 2,5 до 12 мм | 55 | 53 | 53 | 53 | 52 | 52 | 52 | 51 | 50 | 50 | 48 | 46 | 39
Сталь хромоникелевая коррозионно-стойкого аустенитного класса | 08Х18Н10Т | Сортовой прокат и поковки из него толщиной или диаметром до 200 мм | 40 | 40 | 40 | 40 | 40 | 40 | 40 | 40 | 40 | 40 | 40 | 40 | 40
Сталь хромоникелевая коррозионно-стойкого аустенитного класса | 08Х18Н10Т | Плиты, поковки из слитка, листовые заготовки и штамповки диаметром от 40 до 200 мм | 40 | 40 | 40 | 40 | 40 | 40 | 40 | 40 | 40 | 40 | 40 | 40 | 40
Сталь хромоникелевая коррозионно-стойкого аустенитного класса | 08Х18Н10Т | Плиты, поковки из слитка, листовые заготовки и штамповки диаметром более 200 мм | 40 | 40 | 40 | 40 | 40 | 40 | 40 | 40 | 40 | 40 | 40 | 40 | 40
Сталь хромоникелевая коррозионно-стойкого аустенитного класса | 08Х18Н10Т | Трубы | 55 | 55 | 55 | 54 | 54 | 53 | 52 | 51 | 50 | 48 | 47 | 45 | 40
Сталь хромоникелевая коррозионно-стойкого аустенитного класса | 12Х18Н10Т | Сортовой прокат и поковки из него толщиной или диаметром до 200 мм | 40 | 40 | 40 | 40 | 40 | 40 | 40 | 40 | 40 | 40 | 40 | 40 | 40
Сталь хромоникелевая коррозионно-стойкого аустенитного класса | 12Х18Н10Т | Плиты, поковки из слитка, листовые заготовки и штамповки диаметром от 40 до 200 мм | 40 | 40 | 40 | 40 | 40 | 40 | 40 | 40 | 40 | 40 | 40 | 40 | 40
Сталь хромоникелевая коррозионно-стойкого аустенитного класса | 12Х18Н10Т | Плиты, поковки из слитка, листовые заготовки и штамповки диаметром более 200 мм | 40 | 40 | 40 | 40 | 40 | 40 | 40 | 40 | 40 | 40 | 40 | 40 | 40
Сталь хромоникелевая коррозионно-стойкого аустенитного класса | 12Х18Н10Т | Трубы | 55 | 55 | 55 | 54 | 54 | 53 | 52 | 51 | 50 | 48 | 47 | 45 | 40
Сталь хромоникелевая коррозионно-стойкого аустенитного класса | 08Х18Н12Т | Толстолистовая сталь толщиной от 4 до 160 мм | 55 | 55 | 55 | 54 | 54 | 53 | 53 | 52 | 52 | 50 | 50 | 47 | 44
Сталь хромоникелевая коррозионно-стойкого аустенитного класса | 08Х18Н12Т | Поковки, листы листовые и объемные штамповки, ковано-катаные заготовки толщиной до 60 мм | 50 | 50 | 50 | 50 | 50 | 48 | 48 | 47 | 47 | 45 | 45 | 43 | 40
Сталь хромоникелевая коррозионно-стойкого аустенитного класса | 08Х18Н12Т | Поковки, листы листовые и объемные штамповки, ковано-катаные заготовки толщиной от 60 до 300 мм | 40 | 40 | 40 | 40 | 40 | 38 | 38 | 37 | 37 | 36 | 36 | 34 | 32
Сталь хромоникелевая коррозионно-стойкого аустенитного класса | 12Х18Н9Т | Заготовки в виде поковок и штамповок для листов и труб, поковки | 50 | 50 | 50 | 50 | 50 | 48 | 48 | 46 | 46 | 44 | 44 | 43 | 40
Сталь хромоникелевая коррозионно-стойкого аустенитного класса | 12Х18Н9Т | Листы толщиной от 0,5 до 160 мм | 45 | 43 | 43 | 42 | 42 | 42 | 41 | 40 | 40 | 38 | 37 | 32 | 32
Сталь хромоникелевая коррозионно-стойкого аустенитного класса | 12Х18Н9Т | Горячекатаная и кованая сталь диаметром, стороной квадрата или толщиной до 60 мм | 55 | 55 | 55 | 55 | 55 | 53 | 53 | 51 | 51 | 49 | 49 | 47 | 44
Сталь хромоникелевая коррозионно-стойкого аустенитного класса | 12Х18Н9Т | Горячекатаная и кованая сталь диаметром, стороной квадрата или толщиной от 60 до 100 мм | 50 | 50 | 50 | 50 | 50 | 44 | 44 | 43 | 43 | 41 | 41 | 39 | 36
Сталь хромоникелевая коррозионно-стойкого аустенитного класса | 12Х18Н9Т | Горячекатаная и кованая сталь диаметром, стороной квадрата или толщиной от 100 до 150 мм | 45 | 45 | 45 | 45 | 45 | 45 | 43 | 42 | 42 | 40 | 40 | 39 | 36
Сталь хромоникелевая коррозионно-стойкого аустенитного класса | 12Х18Н12Т | Заготовки в виде поковок и штамповок для листов и труб, поковки | 50 | 50 | 50 | 50 | 50 | 48 | 48 | 46 | 46 | 44 | 44 | 43 | 40
Сталь хромоникелевая коррозионно-стойкого аустенитного класса | 12Х18Н12Т | Листы толщиной от 0,5 до 160 мм | 45 | 43 | 43 | 42 | 42 | 42 | 41 | 40 | 40 | 38 | 37 | 32 | 32
Сталь хромоникелевая коррозионно-стойкого аустенитного класса | 12Х18Н12Т | Горячекатаная и кованая сталь диаметром, стороной квадрата или толщиной до 60 мм | 55 | 55 | 55 | 55 | 55 | 53 | 53 | 51 | 51 | 49 | 49 | 47 | 44
Сталь хромоникелевая коррозионно-стойкого аустенитного класса | 12Х18Н12Т | Горячекатаная и кованая сталь диаметром, стороной квадрата или толщиной от 60 до 100 мм | 50 | 50 | 50 | 50 | 50 | 44 | 44 | 43 | 43 | 41 | 41 | 39 | 36
Сталь хромоникелевая коррозионно-стойкого аустенитного класса | 12Х18Н12Т | Горячекатаная и кованая сталь диаметром, стороной квадрата или толщиной от 100 до 150 мм | 45 | 45 | 45 | 45 | 45 | 45 | 43 | 42 | 42 | 40 | 40 | 39 | 36
Сталь хромоникелевая коррозионно-стойкого аустенитного класса | 12Х18Н9ТЛ | Отливки | 32 | 32 | 32 | 30 | 30 | 27 | 27 | 26 | 26 | 26 | 26 | 26 | 26
Сталь хромоникелевая коррозионно-стойкого аустенитного класса | 03Х16Н9М2 | Листы толщиной от 40 до 150 мм | 55 | 55 | 55 | 55 | 53 | 53 | 53 | 53 | 53 | 52 | 50 | 50 | 50
Сталь хромоникелевая коррозионно-стойкого аустенитного класса | 03Х16Н9М2 | Поковки (из слитка) толщиной от 180 до 500 мм | 55 | 55 | 55 | 55 | 50 | 50 | 50 | 50 | 50 | 48 | 47 | 47 | 47
Сталь хромоникелевая коррозионно-стойкого аустенитного класса | 08Х16Н11М3 | Листы толщиной от 6 до 50 мм | 48 | 48 | 48 | 48 | 48 | 48 | 48 | 48 | 48 | 48 | 48 | 48 | 48
Сталь хромоникелевая коррозионно-стойкого аустенитного класса | 10Х17Н13М2Т | Заготовки в виде поковок и штамповок из слитков массой не более 15 т толщиной до 60 мм | 50 | 50 | 50 | 50 | 50 | 48 | 48 | 47 | 47 | 45 | 45 | 43 | 40
Сталь хромоникелевая коррозионно-стойкого аустенитного класса | 10Х17Н13М2Т | Листы и листовые штамповки, ковано-катаные заготовки толщиной до 60 мм | 50 | 50 | 50 | 50 | 50 | 48 | 48 | 47 | 47 | 45 | 45 | 43 | 40
Сталь хромоникелевая коррозионно-стойкого аустенитного класса | 10Х17Н13М2Т | Заготовки в виде поковок и штамповок из слитков массой не более 15 т толщиной от 60 до 300 мм | 40 | 40 | 40 | 40 | 40 | 38 | 38 | 38 | 38 | 36 | 36 | 34 | 32
Сталь хромоникелевая коррозионно-стойкого аустенитного класса | 10Х17Н13М2Т | Листы и листовые штамповки, ковано-катаные заготовки толщиной от 60 до 300 мм | 40 | 40 | 40 | 40 | 40 | 38 | 38 | 38 | 38 | 36 | 36 | 34 | 32
Сталь хромоникелевая коррозионно-стойкого аустенитного класса | 10Х17Н13М2Т | Листы толщиной от 0,5 до 160 мм | 40 | 40 | 40 | 40 | 40 | 38 | 38 | 38 | 38 | 36 | 36 | 34 | 32
Сталь хромоникелевая коррозионно-стойкого аустенитного класса | 10Х17Н13М2Т | Трубы бесшовные горячедеформированные диаметром от 57 до 325 мм с толщиной стенки от 3,5 до 32 мм | 50 | 50 | 50 | 50 | 49 | 48 | 47 | 46 | 45 | 44 | 43 | 41 | 36
Сталь хромоникелевая коррозионно-стойкого аустенитного класса | 10Х17Н13М2Т | Трубы холодно- и теплодеформированные диаметром от 5 до 250 мм с толщиной стенки от 0,2 до 22 мм | 50 | 50 | 50 | 50 | 49 | 48 | 47 | 46 | 45 | 44 | 43 | 41 | 36
Сталь хромоникелевая коррозионно-стойкого аустенитного класса | 12Х18Н12М3ТЛ | Отливки | - | - | - | - | - | - | - | - | - | - | - | - | -
Сталь хромоникелевая коррозионно-стойкого аустенитного класса | 10Х18Н12М3Л | Отливки | 25 | 25 | 24 | 23 | 23 | 22 | 22 | 21 | 20 | 20 | 20 | 20 | 20
Сталь хромоникелевая коррозионно-стойкого аустенитного класса | 09Х16Н15М3Б | Заготовка трубная диаметром от 80 до 180 мм | - | - | - | - | - | - | - | - | - | - | - | - | -
Сталь хромоникелевая коррозионно-стойкого аустенитного класса | 45Х14Н14В2М | Горячекатаная и кованая сталь диаметром, стороной квадрата или толщиной до 60 мм | 35 | 35 | 35 | 35 | 35 | 35 | 35 | 35 | 32 | 30 | 27 | 23 | -
Сталь хромоникелевая коррозионно-стойкого аустенитного класса | 45Х14Н14В2М | Калиброванная сталь диаметром или стороной квадрата до 70 мм | 35 | 35 | 35 | 35 | 35 | 35 | 35 | 35 | 32 | 30 | 27 | 23 | -
Сталь хромоникелевая коррозионно-стойкого аустенитного класса | 45Х14Н14В2М | Горячекатаная и кованая сталь диаметром, стороной квадрата или толщиной от 60 до 100 мм | 30 | 30 | 30 | 30 | 30 | 30 | 30 | 30 | 27 | 26 | 23 | 20 | -
Сталь хромоникелевая коррозионно-стойкого аустенитного класса | 45Х14Н14В2М | Горячекатаная и кованая сталь диаметром, стороной квадрата или толщиной от 100 до 150 мм | 25 | 25 | 25 | 25 | 25 | 25 | 25 | 25 | 23 | 21 | 19 | 16 | -
Сталь хромоникелевая коррозионно-стойкого аустенитного класса | Х18Н22В2Т2 | Поковки из слитков массой до 10 т | 20 | 20 | 20 | 20 | 20 | 20 | 20 | 20 | 20 | 20 | 18 | 16 | 15
Сталь хромоникелевая коррозионно-стойкого аустенитного класса | 31Х19Н9МВБТ | Заготовки крепежных деталей неограниченной толщины, КП315* | 40 | 40 | 40 | 40 | 40 | 40 | 40 | 40 | 40 | 40 | 40 | 40 | 40
Сталь хромоникелевая коррозионно-стойкого аустенитного класса | 31Х19Н9МВБТ | Горячекатаная и кованая сталь диаметром, стороной квадрата или толщиной до 60 мм | 40 | 40 | 40 | 40 | 40 | 40 | 40 | 40 | 40 | 40 | 40 | 40 | 40
Сталь хромоникелевая коррозионно-стойкого аустенитного класса | 31Х19Н9МВБТ | Горячекатаная и кованая сталь диаметром, стороной квадрата или толщиной от 60 до 100 мм | 35 | 35 | 35 | 35 | 35 | 35 | 35 | 35 | 35 | 35 | 35 | 35 | 35
Сталь хромоникелевая коррозионно-стойкого аустенитного класса | 31Х19Н9МВБТ | Горячекатаная и кованая сталь диаметром, стороной квадрата или толщиной от 100 до 200 мм | 30 | 30 | 30 | 30 | 30 | 30 | 30 | 30 | 30 | 30 | 30 | 30 | 30
Сталь хромоникелевая коррозионно-стойкого аустенитного класса | 10Х11Н20Т3Р | Горячекатаная и кованая сталь диаметром, стороной квадрата или толщиной от 60 до 100 мм | 10 | 10 | 10 | 10 | 10 | 10 | 10 | 10 | 10 | 10 | 10 | 10 | 10
Сталь хромоникелевая коррозионно-стойкого аустенитного класса | 10Х11Н20Т3Р | Горячекатаная и кованая сталь диаметром, стороной квадрата или толщиной от 100 до 150 мм | 7 | 7 | 7 | 7 | 7 | 7 | 7 | 7 | 7 | 7 | 7 | 7 | 7
Сталь хромоникелевая коррозионно-стойкого аустенитного класса | 10Х11Н20Т3Р | Заготовки крепежных деталей, КП490* | 20 | 20 | 20 | 20 | 20 | 20 | 20 | 20 | 20 | 20 | 20 | 20 | 20
Сталь хромоникелевая коррозионно-стойкого аустенитного класса | 10Х11Н20Т3Р | Сортовой прокат, КП490* | 40 | 40 | 40 | 40 | 40 | 40 | 40 | 40 | 40 | 40 | 40 | 40 | 40
Сталь хромоникелевая коррозионно-стойкого аустенитного класса | 10Х11Н20Т3Р | Горячекатаная и кованая сталь диаметром, стороной квадрата или толщиной до 60 мм | 15 | 15 | 15 | 15 | 15 | 15 | 15 | 15 | 15 | 15 | 15 | 15 | 15
Сплав на железоникелевой основе | 1Х16Н36МБТЮР |  | 25 | 24 | 23 | 22 | 22 | 22 | 22 | 22 | 22 | 22 | 22 | 22 | -
Сплав на железоникелевой основе | 03Х21Н32М3Б | Прутки, поковки | 65 | 65 | 65 | 65 | 65 | 65 | 55 | 55 | 55 | 55 | 55 | 55 | -
Сплав на железоникелевой основе | 03Х21Н32М3Б | Трубы | - | - | - | - | - | - | - | - | - | - | - | - | -
Сплав на железоникелевой основе | Сплав ХН35ВТ | Заготовки крепежных деталей толщиной до 400 мм и от 620 до 650 мм, КП395* | 25 | 25 | 25 | 25 | 25 | 25 | 25 | 25 | 24 | 23 | 22 | 20 | 18
Сплав на железоникелевой основе | Сплав ХН35ВТ | Сортовой прокат толщиной до 100 мм | 25 | 25 | 25 | 25 | 25 | 25 | 25 | 25 | 24 | 23 | 22 | 20 | 18
Сплав на железоникелевой основе | Сплав ХН35ВТ-ВД | Кованый и горячекатаный пруток диаметром от 40 до 200 мм | 40 | 38 | 37 | 35 | 34 | 32 | 32 | 32 | 32 | 32 | 32 | 32 | 27
Сплав на железоникелевой основе | Сплав ХН35ВТ-ВД | Сортовой прокат до 100 мм | 40 | 38 | 37 | 35 | 34 | 32 | 32 | 32 | 32 | 32 | 32 | 32 | 27
Сплав на железоникелевой основе | Сплав ХН35ВТЮ |  | 8 | 8 | 8 | 8 | 8 | 8 | 8 | 8 | 8 | 8 | 8 | 8 | 8
Сплав на железоникелевой основе | Сплав 0Х20Н46Б | Бесшовные трубы холодно и теплодеформированные наружным диаметром от 13 до 32 мм с толщиной стенки от 1,5 до 3 мм | - | - | - | - | - | - | - | - | - | - | - | - | -
Сплав на железоникелевой основе | Сплав 0Х20Н46Б | Прутки круглого и квадратного сечения толщиной или диаметром от 30 до 170 мм | - | - | - | - | - | - | - | - | - | - | - | - | -

## alpha, мкК-1
Класс материала | Марка стали или сплава | Сортамент | Температура, К (°С)
|  |  | 20 | 50 | 100 | 150 | 200 | 250 | 300 | 350 | 400 | 450 | 500 | 550 | 600
Сталь углеродистая | Ст3сп5 | Горячекатаная сортовая фасонная и листовая сталь толщиной до 20 мм | 11.5 | 11.5 | 11.9 | 12.2 | 12.5 | 12.8 | 13.1 | 13.4 | 13.6 | 13.8 | 14 | 14.2 | 14.4
Сталь углеродистая | Ст3сп5 | Горячекатаная сортовая фасонная и листовая сталь толщиной от 20 до 100 мм | 11.5 | 11.5 | 11.9 | 12.2 | 12.5 | 12.8 | 13.1 | 13.4 | 13.6 | 13.8 | 14 | 14.2 | 14.4
Сталь углеродистая | Ст3сп5 | Горячекатаная сортовая фасонная и листовая сталь толщиной более 100 мм | 11.5 | 11.5 | 11.9 | 12.2 | 12.5 | 12.8 | 13.1 | 13.4 | 13.6 | 13.8 | 14 | 14.2 | 14.4
Сталь углеродистая | Ст3сп5 | Трубы | 11.5 | 11.5 | 11.9 | 12.2 | 12.5 | 12.8 | 13.1 | 13.4 | 13.6 | 13.8 | 14 | 14.2 | 14.4
Сталь углеродистая | Ст3сп5 | Поковки диаметром или толщиной до 300 мм, КП175* | 11.5 | 11.5 | 11.9 | 12.2 | 12.5 | 12.8 | 13.1 | 13.4 | 13.6 | 13.8 | 14 | 14.2 | 14.4
Сталь углеродистая | Ст3сп5 | Поковки диаметром или толщиной до 300 мм, КП195* | 11.5 | 11.5 | 11.9 | 12.2 | 12.5 | 12.8 | 13.1 | 13.4 | 13.6 | 13.8 | 14 | 14.2 | 14.4
Сталь углеродистая | Ст3сп5 | Поковки диаметром или толщиной до 50 мм, КП215* | 11.5 | 11.5 | 11.9 | 12.2 | 12.5 | 12.8 | 13.1 | 13.4 | 13.6 | 13.8 | 14 | 14.2 | 14.4
Сталь углеродистая | 10 | Трубы холодно- и теплодеформированные бесшовные | 11.5 | 11.5 | 11.9 | 12.2 | 12.5 | 12.8 | 13.1 | 13.4 | 13.6 | 13.8 | 14 | 14.2 | 14.4
Сталь углеродистая | 10 | Сортовая горячекатаная и кованая сталь толщиной или диаметром до 80 мм | 11.5 | 11.5 | 11.9 | 12.2 | 12.5 | 12.8 | 13.1 | 13.4 | 13.6 | 13.8 | 14 | 14.2 | 14.4
Сталь углеродистая | 15 | Сортовая горячекатаная сталь толщиной или диаметром до 80 мм | 11.5 | 11.5 | 11.9 | 12.2 | 12.5 | 12.8 | 13.1 | 13.4 | 13.6 | 13.8 | 14 | 14.2 | 14.4
Сталь углеродистая | 15 | Поковки диаметром до 300 мм, КП175* | 11.5 | 11.5 | 11.9 | 12.2 | 12.5 | 12.8 | 13.1 | 13.4 | 13.6 | 13.8 | 14 | 14.2 | 14.4
Сталь углеродистая | 15 | Поковки диаметром до 100 мм, КП195* | 11.5 | 11.5 | 11.9 | 12.2 | 12.5 | 12.8 | 13.1 | 13.4 | 13.6 | 13.8 | 14 | 14.2 | 14.4
Сталь углеродистая | 15 | Поковки диаметром до 50 мм, КП215* | 11.5 | 11.5 | 11.9 | 12.2 | 12.5 | 12.8 | 13.1 | 13.4 | 13.6 | 13.8 | 14 | 14.2 | 14.4
Сталь углеродистая | 15Л | Отливки с толщиной стенки до 100 мм | 11.5 | 11.5 | 11.9 | 12.2 | 12.5 | 12.8 | 13.1 | 13.4 | 13.6 | 13.8 | 14 | 14.2 | 14.4
Сталь углеродистая | 20 | Поковки диаметром до 300 мм, КП175* | 11.5 | 11.5 | 11.9 | 12.2 | 12.5 | 12.8 | 13.1 | 13.4 | 13.6 | 13.8 | 14 | 14.2 | 14.4
Сталь углеродистая | 20 | Поковки диаметром до 300 мм, КП195* | 11.5 | 11.5 | 11.9 | 12.2 | 12.5 | 12.8 | 13.1 | 13.4 | 13.6 | 13.8 | 14 | 14.2 | 14.4
Сталь углеродистая | 20 | Поковки диаметром до 300 мм, КП215* | 11.5 | 11.5 | 11.9 | 12.2 | 12.5 | 12.8 | 13.1 | 13.4 | 13.6 | 13.8 | 14 | 14.2 | 14.4
Сталь углеродистая | 20 | Поковки диаметром от 100 до 300 мм, КП245* | 11.5 | 11.5 | 11.9 | 12.2 | 12.5 | 12.8 | 13.1 | 13.4 | 13.6 | 13.8 | 14 | 14.2 | 14.4
Сталь углеродистая | 20 | Горячекатаная сталь толщиной или диаметром до 80 мм | 11.5 | 11.5 | 11.9 | 12.2 | 12.5 | 12.8 | 13.1 | 13.4 | 13.6 | 13.8 | 14 | 14.2 | 14.4
Сталь углеродистая | 20 | Трубы горячедеформированные наружным диаметром от 10 до 465 мм с толщиной стенки от 2 до 60 мм | 11.5 | 11.5 | 11.9 | 12.2 | 12.5 | 12.8 | 13.1 | 13.4 | 13.6 | 13.8 | 14 | 14.2 | 14.4
Сталь углеродистая | 20 | Отожженные, высокоотпущенные листы толщиной от 4 до 80 мм | 11.5 | 11.5 | 11.9 | 12.2 | 12.5 | 12.8 | 13.1 | 13.4 | 13.6 | 13.8 | 14 | 14.2 | 14.4
Сталь углеродистая | 20 | Листовые заготовки толщиной от 20 до 250 мм | 11.5 | 11.5 | 11.9 | 12.2 | 12.5 | 12.8 | 13.1 | 13.4 | 13.6 | 13.8 | 14 | 14.2 | 14.4
Сталь углеродистая | 20Л | Отливки с толщиной стенки до 100 мм | 11.5 | 11.5 | 11.9 | 12.2 | 12.5 | 12.8 | 13.1 | 13.4 | 13.6 | 13.8 | 14 | 14.2 | 14.4
Сталь углеродистая | 20К | Листы толщиной от 4 до 60 мм | 11.5 | 11.5 | 11.9 | 12.2 | 12.5 | 12.8 | 13.1 | 13.4 | 13.6 | 13.8 | 14 | 14.2 | 14.4
Сталь углеродистая | 22К | Листы толщиной от 70 до 170 мм, КП215* | 11.5 | 11.5 | 11.9 | 12.2 | 12.5 | 12.8 | 13.1 | 13.4 | 13.6 | 13.8 | 14 | 14.2 | 14.4
Сталь углеродистая | 22К | Поковки диаметром от 300 до 800 мм, КП195* | 11.5 | 11.5 | 11.9 | 12.2 | 12.5 | 12.8 | 13.1 | 13.4 | 13.6 | 13.8 | 14 | 14.2 | 14.4
Сталь углеродистая | 22К | Поковки диаметром от 100 до 800 мм, КП215* | 11.5 | 11.5 | 11.9 | 12.2 | 12.5 | 12.8 | 13.1 | 13.4 | 13.6 | 13.8 | 14 | 14.2 | 14.4
Сталь углеродистая | 25 | Поковки диаметром до 500 мм, КП175* | 11.5 | 11.5 | 11.9 | 12.2 | 12.5 | 12.8 | 13.1 | 13.4 | 13.6 | 13.8 | 14 | 14.2 | 14.4
Сталь углеродистая | 25 | Поковки диаметром до 500 мм, КП195* | 11.5 | 11.5 | 11.9 | 12.2 | 12.5 | 12.8 | 13.1 | 13.4 | 13.6 | 13.8 | 14 | 14.2 | 14.4
Сталь углеродистая | 25 | Поковки диаметром до 300 мм, КП215* | 11.5 | 11.5 | 11.9 | 12.2 | 12.5 | 12.8 | 13.1 | 13.4 | 13.6 | 13.8 | 14 | 14.2 | 14.4
Сталь углеродистая | 25 | Поковки диаметром до 100 мм, КП245* | 11.5 | 11.5 | 11.9 | 12.2 | 12.5 | 12.8 | 13.1 | 13.4 | 13.6 | 13.8 | 14 | 14.2 | 14.4
Сталь углеродистая | 25 | Поковки диаметром от 100 до 300 мм, КП275* | 11.5 | 11.5 | 11.9 | 12.2 | 12.5 | 12.8 | 13.1 | 13.4 | 13.6 | 13.8 | 14 | 14.2 | 14.4
Сталь углеродистая | 25Л | Отливки с толщиной стенки до 100 мм | 11.5 | 11.5 | 11.9 | 12.2 | 12.5 | 12.8 | 13.1 | 13.4 | 13.6 | 13.8 | 14 | 14.2 | 14.4
Сталь углеродистая | 30 | Поковки диаметром от 300 до 800 мм, КП175* | 11.5 | 11.5 | 11.9 | 12.2 | 12.5 | 12.8 | 13.1 | 13.4 | 13.6 | 13.8 | 14 | 14.2 | 14.4
Сталь углеродистая | 30 | Поковки диаметром от 100 до 800 мм, КП195* | 11.5 | 11.5 | 11.9 | 12.2 | 12.5 | 12.8 | 13.1 | 13.4 | 13.6 | 13.8 | 14 | 14.2 | 14.4
Сталь углеродистая | 30 | Поковки диаметром от 100 до 800 мм, КП215* | 11.5 | 11.5 | 11.9 | 12.2 | 12.5 | 12.8 | 13.1 | 13.4 | 13.6 | 13.8 | 14 | 14.2 | 14.4
Сталь углеродистая | 30 | Поковки диаметром до 500 мм, КП245* | 11.5 | 11.5 | 11.9 | 12.2 | 12.5 | 12.8 | 13.1 | 13.4 | 13.6 | 13.8 | 14 | 14.2 | 14.4
Сталь углеродистая | 35 | Сортовая горячекатаная сталь диаметром или толщиной до 80 мм | 11.5 | 11.5 | 11.9 | 12.2 | 12.5 | 12.8 | 13.1 | 13.4 | 13.6 | 13.8 | 14 | 14.2 | 14.4
Сталь углеродистая | 35 | Поковки диаметром от 500 до 800 мм, КП175* | 11.5 | 11.5 | 11.9 | 12.2 | 12.5 | 12.8 | 13.1 | 13.4 | 13.6 | 13.8 | 14 | 14.2 | 14.4
Сталь углеродистая | 35 | Поковки диаметром от 300 до 800 мм, КП195* | 11.5 | 11.5 | 11.9 | 12.2 | 12.5 | 12.8 | 13.1 | 13.4 | 13.6 | 13.8 | 14 | 14.2 | 14.4
Сталь углеродистая | 35 | Поковки диаметром от 100 до 800 мм, КП215* | 11.5 | 11.5 | 11.9 | 12.2 | 12.5 | 12.8 | 13.1 | 13.4 | 13.6 | 13.8 | 14 | 14.2 | 14.4
Сталь углеродистая | 35 | Поковки диаметром до 500 мм, КП245* | 11.5 | 11.5 | 11.9 | 12.2 | 12.5 | 12.8 | 13.1 | 13.4 | 13.6 | 13.8 | 14 | 14.2 | 14.4
Сталь углеродистая | 35 | Поковки диаметром до 300 мм, КП275* | 11.5 | 11.5 | 11.9 | 12.2 | 12.5 | 12.8 | 13.1 | 13.4 | 13.6 | 13.8 | 14 | 14.2 | 14.4
Сталь углеродистая | 35 | Поковки диаметром до 100 мм, КП315* | 11.5 | 11.5 | 11.9 | 12.2 | 12.5 | 12.8 | 13.1 | 13.4 | 13.6 | 13.8 | 14 | 14.2 | 14.4
Сталь углеродистая | 35 | Заготовки крепежных деталей диаметром до 300 мм, КП275* | 11.5 | 11.5 | 11.9 | 12.2 | 12.5 | 12.8 | 13.1 | 13.4 | 13.6 | 13.8 | 14 | 14.2 | 14.4
Сталь углеродистая | 40 | Поковки диаметром от 300 до 800 мм, КП215* | 11.5 | 11.5 | 11.9 | 12.2 | 12.5 | 12.8 | 13.1 | 13.4 | 13.6 | 13.8 | 14 | 14.2 | 14.4
Сталь углеродистая | 40 | Поковки диаметром от 100 до 500 мм, КП245* | 11.5 | 11.5 | 11.9 | 12.2 | 12.5 | 12.8 | 13.1 | 13.4 | 13.6 | 13.8 | 14 | 14.2 | 14.4
Сталь углеродистая | 40 | Поковки диаметром до 800 мм, КП275* | 11.5 | 11.5 | 11.9 | 12.2 | 12.5 | 12.8 | 13.1 | 13.4 | 13.6 | 13.8 | 14 | 14.2 | 14.4
Сталь углеродистая | 40 | Поковки диаметром от 100 до 300 мм, КП315* | 11.5 | 11.5 | 11.9 | 12.2 | 12.5 | 12.8 | 13.1 | 13.4 | 13.6 | 13.8 | 14 | 14.2 | 14.4
Сталь углеродистая | 40 | Поковки диаметром до 100 мм, КП345* | 11.5 | 11.5 | 11.9 | 12.2 | 12.5 | 12.8 | 13.1 | 13.4 | 13.6 | 13.8 | 14 | 14.2 | 14.4
Сталь углеродистая | 40 | Заготовки крепежных деталей диаметром до 300 мм, КП295* | 11.5 | 11.5 | 11.9 | 12.2 | 12.5 | 12.8 | 13.1 | 13.4 | 13.6 | 13.8 | 14 | 14.2 | 14.4
Сталь углеродистая | 45 | Горячекатаная сортовая сталь толщиной или диаметром до 250 мм | 11.5 | 11.5 | 11.9 | 12.2 | 12.5 | 12.8 | 13.1 | 13.4 | 13.6 | 13.8 | 14 | 14.2 | 14.4
Сталь углеродистая | 45 | Заготовки крепежных деталей толщиной или диаметром до 300 мм, КП315* | 11.5 | 11.5 | 11.9 | 12.2 | 12.5 | 12.8 | 13.1 | 13.4 | 13.6 | 13.8 | 14 | 14.2 | 14.4
Сталь углеродистая | 45 | Поковки диаметром от 100 до 800 мм, КП245* | 11.5 | 11.5 | 11.9 | 12.2 | 12.5 | 12.8 | 13.1 | 13.4 | 13.6 | 13.8 | 14 | 14.2 | 14.4
Сталь углеродистая | 45 | Поковки диаметром до 800 мм, КП275* | 11.5 | 11.5 | 11.9 | 12.2 | 12.5 | 12.8 | 13.1 | 13.4 | 13.6 | 13.8 | 14 | 14.2 | 14.4
Сталь углеродистая | 45 | Поковки диаметром до 800 мм, КП315* | 11.5 | 11.5 | 11.9 | 12.2 | 12.5 | 12.8 | 13.1 | 13.4 | 13.6 | 13.8 | 14 | 14.2 | 14.4
Сталь углеродистая | 45 | Поковки диаметром до 300 мм, КП345* | 11.5 | 11.5 | 11.9 | 12.2 | 12.5 | 12.8 | 13.1 | 13.4 | 13.6 | 13.8 | 14 | 14.2 | 14.4
Сталь углеродистая | 45 | Поковки диаметром до 100 мм, КП395* | 11.5 | 11.5 | 11.9 | 12.2 | 12.5 | 12.8 | 13.1 | 13.4 | 13.6 | 13.8 | 14 | 14.2 | 14.4
Сталь легированная | 20X | Прутки и полосы диаметром или толщиной до 80 мм | 11.5 | 11.5 | 11.9 | 12.2 | 12.5 | 12.8 | 13.1 | 13.4 | 13.6 | 13.8 | 14 | 14.2 | 14.4
Сталь легированная | 20X | Прутки и полосы диаметром или толщиной от 80 до 150 мм | 11.5 | 11.5 | 11.9 | 12.2 | 12.5 | 12.8 | 13.1 | 13.4 | 13.6 | 13.8 | 14 | 14.2 | 14.4
Сталь легированная | 20X | Прутки и полосы диаметром или толщиной от 150 до 250 мм | 11.5 | 11.5 | 11.9 | 12.2 | 12.5 | 12.8 | 13.1 | 13.4 | 13.6 | 13.8 | 14 | 14.2 | 14.4
Сталь легированная | 20X | Поковки диаметром до 500 мм, КП195* | 11.5 | 11.5 | 11.9 | 12.2 | 12.5 | 12.8 | 13.1 | 13.4 | 13.6 | 13.8 | 14 | 14.2 | 14.4
Сталь легированная | 20X | Поковки диаметром до 300 мм, КП215* | 11.5 | 11.5 | 11.9 | 12.2 | 12.5 | 12.8 | 13.1 | 13.4 | 13.6 | 13.8 | 14 | 14.2 | 14.4
Сталь легированная | 20X | Поковки диаметром до 300 мм, КП245* | 11.5 | 11.5 | 11.9 | 12.2 | 12.5 | 12.8 | 13.1 | 13.4 | 13.6 | 13.8 | 14 | 14.2 | 14.4
Сталь легированная | 20X | Поковки диаметром до 300 мм, КП275* | 11.5 | 11.5 | 11.9 | 12.2 | 12.5 | 12.8 | 13.1 | 13.4 | 13.6 | 13.8 | 14 | 14.2 | 14.4
Сталь легированная | 20X | Поковки диаметром от 100 до 300 мм, КП315* | 11.5 | 11.5 | 11.9 | 12.2 | 12.5 | 12.8 | 13.1 | 13.4 | 13.6 | 13.8 | 14 | 14.2 | 14.4
Сталь легированная | 20X | Поковки диаметром от 100 до 300 мм, КП345* | 11.5 | 11.5 | 11.9 | 12.2 | 12.5 | 12.8 | 13.1 | 13.4 | 13.6 | 13.8 | 14 | 14.2 | 14.4
Сталь легированная | 30Х | Прутки, полосы диаметром или толщиной до 80 мм | 11.5 | 11.5 | 11.9 | 12.2 | 12.5 | 12.8 | 13.1 | 13.4 | 13.6 | 13.8 | 14 | 14.2 | 14.4
Сталь легированная | 30Х | Прутки, полосы диаметром или толщиной от 80 до 150 мм | 11.5 | 11.5 | 11.9 | 12.2 | 12.5 | 12.8 | 13.1 | 13.4 | 13.6 | 13.8 | 14 | 14.2 | 14.4
Сталь легированная | 30Х | Прутки, полосы диаметром или толщиной от 150 до 250 мм | 11.5 | 11.5 | 11.9 | 12.2 | 12.5 | 12.8 | 13.1 | 13.4 | 13.6 | 13.8 | 14 | 14.2 | 14.4
Сталь легированная | 30Х | Поковки толщиной до 100 мм, КП395* | 11.5 | 11.5 | 11.9 | 12.2 | 12.5 | 12.8 | 13.1 | 13.4 | 13.6 | 13.8 | 14 | 14.2 | 14.4
Сталь легированная | 35Х | Поковки диаметром до 100 мм, КП275* | 11.5 | 11.5 | 11.9 | 12.2 | 12.5 | 12.8 | 13.1 | 13.4 | 13.6 | 13.8 | 14 | 14.2 | 14.4
Сталь легированная | 35Х | Поковки диаметром от 300 до 800 мм, КП275* | 11.5 | 11.5 | 11.9 | 12.2 | 12.5 | 12.8 | 13.1 | 13.4 | 13.6 | 13.8 | 14 | 14.2 | 14.4
Сталь легированная | 35Х | Поковки диаметром до 100 мм, КП315* | 11.5 | 11.5 | 11.9 | 12.2 | 12.5 | 12.8 | 13.1 | 13.4 | 13.6 | 13.8 | 14 | 14.2 | 14.4
Сталь легированная | 35Х | Поковки диаметром до 300 мм, КП345* | 11.5 | 11.5 | 11.9 | 12.2 | 12.5 | 12.8 | 13.1 | 13.4 | 13.6 | 13.8 | 14 | 14.2 | 14.4
Сталь легированная | 35Х | Поковки диаметром до 300 мм, КП395* | 11.5 | 11.5 | 11.9 | 12.2 | 12.5 | 12.8 | 13.1 | 13.4 | 13.6 | 13.8 | 14 | 14.2 | 14.4
Сталь легированная | 35Х | Поковки диаметром до 100 мм, КП440* | 11.5 | 11.5 | 11.9 | 12.2 | 12.5 | 12.8 | 13.1 | 13.4 | 13.6 | 13.8 | 14 | 14.2 | 14.4
Сталь легированная | 35Х | Поковки диаметром до 50 мм, КП490* | 11.5 | 11.5 | 11.9 | 12.2 | 12.5 | 12.8 | 13.1 | 13.4 | 13.6 | 13.8 | 14 | 14.2 | 14.4
Сталь легированная | 35Х | Поковки диаметром до 50 мм, КП540* | 11.5 | 11.5 | 11.9 | 12.2 | 12.5 | 12.8 | 13.1 | 13.4 | 13.6 | 13.8 | 14 | 14.2 | 14.4
Сталь легированная | 35Х | Заготовки крепежных деталей толщиной до 300 мм, КП590* | 11.5 | 11.5 | 11.9 | 12.2 | 12.5 | 12.8 | 13.1 | 13.4 | 13.6 | 13.8 | 14 | 14.2 | 14.4
Сталь легированная | 40X | Прутки и полосы диаметром или толщиной до 80 мм | 11.5 | 11.5 | 11.9 | 12.2 | 12.5 | 12.8 | 13.1 | 13.4 | 13.6 | 13.8 | 14 | 14.2 | 14.4
Сталь легированная | 40X | Прутки и полосы диаметром или толщиной от 80 до 150 мм | 11.5 | 11.5 | 11.9 | 12.2 | 12.5 | 12.8 | 13.1 | 13.4 | 13.6 | 13.8 | 14 | 14.2 | 14.4
Сталь легированная | 40X | Прутки и полосы диаметром или толщиной от 150 до 250 мм | 11.5 | 11.5 | 11.9 | 12.2 | 12.5 | 12.8 | 13.1 | 13.4 | 13.6 | 13.8 | 14 | 14.2 | 14.4
Сталь легированная | 40X | Заготовки крепежных деталей диаметром до 300 мм, КП590* | 11.5 | 11.5 | 11.9 | 12.2 | 12.5 | 12.8 | 13.1 | 13.4 | 13.6 | 13.8 | 14 | 14.2 | 14.4
Сталь легированная | 40X | Поковки диаметром или толщиной от 500 до 800 мм, КП245* | 11.5 | 11.5 | 11.9 | 12.2 | 12.5 | 12.8 | 13.1 | 13.4 | 13.6 | 13.8 | 14 | 14.2 | 14.4
Сталь легированная | 40X | Поковки диаметром или толщиной от 300 до 800 мм, КП275* | 11.5 | 11.5 | 11.9 | 12.2 | 12.5 | 12.8 | 13.1 | 13.4 | 13.6 | 13.8 | 14 | 14.2 | 14.4
Сталь легированная | 40X | Поковки диаметром или толщиной до 800 мм, КП315* | 11.5 | 11.5 | 11.9 | 12.2 | 12.5 | 12.8 | 13.1 | 13.4 | 13.6 | 13.8 | 14 | 14.2 | 14.4
Сталь легированная | 40X | Поковки диаметром до 500 мм, КП345* | 11.5 | 11.5 | 11.9 | 12.2 | 12.5 | 12.8 | 13.1 | 13.4 | 13.6 | 13.8 | 14 | 14.2 | 14.4
Сталь легированная | 40X | Поковки диаметром до 500 мм, КП395* | 11.5 | 11.5 | 11.9 | 12.2 | 12.5 | 12.8 | 13.1 | 13.4 | 13.6 | 13.8 | 14 | 14.2 | 14.4
Сталь легированная | 40X | Поковки диаметром до 300 мм, КП440* | 11.5 | 11.5 | 11.9 | 12.2 | 12.5 | 12.8 | 13.1 | 13.4 | 13.6 | 13.8 | 14 | 14.2 | 14.4
Сталь легированная | 40X | Поковки диаметром до 300 мм, КП490* | 11.5 | 11.5 | 11.9 | 12.2 | 12.5 | 12.8 | 13.1 | 13.4 | 13.6 | 13.8 | 14 | 14.2 | 14.4
Сталь легированная | 40X | Поковки диаметром до 100 мм, КП540* | 11.5 | 11.5 | 11.9 | 12.2 | 12.5 | 12.8 | 13.1 | 13.4 | 13.6 | 13.8 | 14 | 14.2 | 14.4
Сталь легированная | 45Х | Поковки диаметром до 100 мм, КП315* | 11.5 | 11.5 | 11.9 | 12.2 | 12.5 | 12.8 | 13.1 | 13.4 | 13.6 | 13.8 | 14 | 14.2 | 14.4
Сталь легированная | 45Х | Поковки диаметром от 300 до 800 мм, КП315* | 11.5 | 11.5 | 11.9 | 12.2 | 12.5 | 12.8 | 13.1 | 13.4 | 13.6 | 13.8 | 14 | 14.2 | 14.4
Сталь легированная | 45Х | Поковки диаметром до 800 мм, КП345* | 11.5 | 11.5 | 11.9 | 12.2 | 12.5 | 12.8 | 13.1 | 13.4 | 13.6 | 13.8 | 14 | 14.2 | 14.4
Сталь легированная | 45Х | Поковки диаметром от 100 до 500 мм, КП395* | 11.5 | 11.5 | 11.9 | 12.2 | 12.5 | 12.8 | 13.1 | 13.4 | 13.6 | 13.8 | 14 | 14.2 | 14.4
Сталь легированная | 45Х | Поковки диаметром от 100 до 500 мм, КП440* | 11.5 | 11.5 | 11.9 | 12.2 | 12.5 | 12.8 | 13.1 | 13.4 | 13.6 | 13.8 | 14 | 14.2 | 14.4
Сталь легированная | 45Х | Поковки диаметром до 300 мм, КП490* | 11.5 | 11.5 | 11.9 | 12.2 | 12.5 | 12.8 | 13.1 | 13.4 | 13.6 | 13.8 | 14 | 14.2 | 14.4
Сталь легированная | 45Х | Поковки диаметром от 100 до 300 мм, КП540* | 11.5 | 11.5 | 11.9 | 12.2 | 12.5 | 12.8 | 13.1 | 13.4 | 13.6 | 13.8 | 14 | 14.2 | 14.4
Сталь легированная | 45Х | Поковки диаметром до 100 мм, КП590* | 11.5 | 11.5 | 11.9 | 12.2 | 12.5 | 12.8 | 13.1 | 13.4 | 13.6 | 13.8 | 14 | 14.2 | 14.4
Сталь легированная | 45Х | Поковки диаметром до 100 мм, КП640* | 11.5 | 11.5 | 11.9 | 12.2 | 12.5 | 12.8 | 13.1 | 13.4 | 13.6 | 13.8 | 14 | 14.2 | 14.4
Сталь легированная | 45Х | Прутки и полосы диаметром или толщиной до 80 мм | 11.5 | 11.5 | 11.9 | 12.2 | 12.5 | 12.8 | 13.1 | 13.4 | 13.6 | 13.8 | 14 | 14.2 | 14.4
Сталь легированная | 45Х | Прутки и полосы диаметром или толщиной от 80 до 150 мм | 11.5 | 11.5 | 11.9 | 12.2 | 12.5 | 12.8 | 13.1 | 13.4 | 13.6 | 13.8 | 14 | 14.2 | 14.4
Сталь легированная | 45Х | Прутки и полосы диаметром или толщиной от 150 до 250 мм | 11.5 | 11.5 | 11.9 | 12.2 | 12.5 | 12.8 | 13.1 | 13.4 | 13.6 | 13.8 | 14 | 14.2 | 14.4
Сталь легированная | 12ХМ | Листы толщиной от 4 до 6 мм | 11.5 | 11.5 | 11.9 | 12.2 | 12.5 | 12.8 | 13.1 | 13.4 | 13.6 | 13.8 | 14 | 14.2 | 14.4
Сталь легированная | 12ХМ | Листы толщиной от 60 до 130 мм | 11.5 | 11.5 | 11.9 | 12.2 | 12.5 | 12.8 | 13.1 | 13.4 | 13.6 | 13.8 | 14 | 14.2 | 14.4
Сталь легированная | 15ХМ | Трубы бесшовные горячекатаные наружным диаметром от 10 до 465 мм с толщиной стенки от 2 до 32 мм | 11.5 | 11.5 | 11.9 | 12.2 | 12.5 | 12.8 | 13.1 | 13.4 | 13.6 | 13.8 | 14 | 14.2 | 14.4
Сталь легированная | 15ХМ | Поковки толщиной или диаметром от 100 до 300 мм, КП195* | 11.5 | 11.5 | 11.9 | 12.2 | 12.5 | 12.8 | 13.1 | 13.4 | 13.6 | 13.8 | 14 | 14.2 | 14.4
Сталь легированная | 15ХМ | Поковки толщиной или диаметром от 100 до 300 мм, КП215* | 11.5 | 11.5 | 11.9 | 12.2 | 12.5 | 12.8 | 13.1 | 13.4 | 13.6 | 13.8 | 14 | 14.2 | 14.4
Сталь легированная | 15ХМ | Поковки толщиной или диаметром до 300 мм, КП245* | 11.5 | 11.5 | 11.9 | 12.2 | 12.5 | 12.8 | 13.1 | 13.4 | 13.6 | 13.8 | 14 | 14.2 | 14.4
Сталь легированная | 15ХМ | Поковки толщиной или диаметром до 500 мм, КП275* | 11.5 | 11.5 | 11.9 | 12.2 | 12.5 | 12.8 | 13.1 | 13.4 | 13.6 | 13.8 | 14 | 14.2 | 14.4
Сталь легированная | 15ХМ | Поковки толщиной или диаметром до 100 мм, КП315* | 11.5 | 11.5 | 11.9 | 12.2 | 12.5 | 12.8 | 13.1 | 13.4 | 13.6 | 13.8 | 14 | 14.2 | 14.4
Сталь легированная | 15ХМ | Поковки толщиной или диаметром до 300 мм, КП345* | 11.5 | 11.5 | 11.9 | 12.2 | 12.5 | 12.8 | 13.1 | 13.4 | 13.6 | 13.8 | 14 | 14.2 | 14.4
Сталь легированная | 15ХМ | Поковки толщиной или диаметром до 100 мм, КП395* | 11.5 | 11.5 | 11.9 | 12.2 | 12.5 | 12.8 | 13.1 | 13.4 | 13.6 | 13.8 | 14 | 14.2 | 14.4
Сталь легированная | 15ХМ | Поковки толщиной или диаметром до 100 мм, КП440* | 11.5 | 11.5 | 11.9 | 12.2 | 12.5 | 12.8 | 13.1 | 13.4 | 13.6 | 13.8 | 14 | 14.2 | 14.4
Сталь легированная | 15ХМ | Поковки толщиной или диаметром до 100 мм, КП490* | 11.5 | 11.5 | 11.9 | 12.2 | 12.5 | 12.8 | 13.1 | 13.4 | 13.6 | 13.8 | 14 | 14.2 | 14.4
Сталь легированная | 20ХМ | Поковки толщиной до 100 мм, КП345* | 11.5 | 11.5 | 11.9 | 12.2 | 12.5 | 12.8 | 13.1 | 13.4 | 13.6 | 13.8 | 14 | 14.2 | 14.4
Сталь легированная | 20ХМ | Поковки толщиной до 50 мм, КП395* | 11.5 | 11.5 | 11.9 | 12.2 | 12.5 | 12.8 | 13.1 | 13.4 | 13.6 | 13.8 | 14 | 14.2 | 14.4
Сталь легированная | 20ХМА | Поковки и листы толщиной от 150 до 300 мм, КП345* | 11.5 | 11.5 | 11.9 | 12.2 | 12.5 | 12.8 | 13.1 | 13.4 | 13.6 | 13.8 | 14 | 14.2 | 14.4
Сталь легированная | 20ХМА | Поковки и листы толщиной до 150 мм, КП440* | 11.5 | 11.5 | 11.9 | 12.2 | 12.5 | 12.8 | 13.1 | 13.4 | 13.6 | 13.8 | 14 | 14.2 | 14.4
Сталь легированная | 20ХМЛ | Отливки | 11.5 | 11.5 | 11.9 | 12.2 | 12.5 | 12.8 | 13.1 | 13.4 | 13.6 | 13.8 | 14 | 14.2 | 14.4
Сталь легированная | 20ХМФЛ | Отливки | 11.5 | 11.5 | 11.9 | 12.2 | 12.5 | 12.8 | 13.1 | 13.4 | 13.6 | 13.8 | 14 | 14.2 | 14.4
Сталь легированная | 20ХМФЛ | Прутки и полосы толщиной или диаметром до 80 мм | 11.5 | 11.5 | 11.9 | 12.2 | 12.5 | 12.8 | 13.1 | 13.4 | 13.6 | 13.8 | 14 | 14.2 | 14.4
Сталь легированная | 20ХМФЛ | Прутки и полосы толщиной или диаметром от 80 до 150 мм | 11.5 | 11.5 | 11.9 | 12.2 | 12.5 | 12.8 | 13.1 | 13.4 | 13.6 | 13.8 | 14 | 14.2 | 14.4
Сталь легированная | 20ХМФЛ | Прутки и полосы толщиной или диаметром от 150 до 250 мм | 11.5 | 11.5 | 11.9 | 12.2 | 12.5 | 12.8 | 13.1 | 13.4 | 13.6 | 13.8 | 14 | 14.2 | 14.4
Сталь легированная | 30ХМА | Трубы наружным диаметром от 25 до 710 мм с толщиной стенки от 2,5 до 50 мм | 11.5 | 11.5 | 11.9 | 12.2 | 12.5 | 12.8 | 13.1 | 13.4 | 13.6 | 13.8 | 14 | 14.2 | 14.4
Сталь легированная | 30ХМА | Заготовки крепежных деталей толщиной или диаметром до 100 мм, КП395* | 11.5 | 11.5 | 11.9 | 12.2 | 12.5 | 12.8 | 13.1 | 13.4 | 13.6 | 13.8 | 14 | 14.2 | 14.4
Сталь легированная | 30ХМА | Заготовки крепежных деталей толщиной или диаметром до 300 мм, КП440* | 11.5 | 11.5 | 11.9 | 12.2 | 12.5 | 12.8 | 13.1 | 13.4 | 13.6 | 13.8 | 14 | 14.2 | 14.4
Сталь легированная | 30ХМА | Заготовки крепежных деталей толщиной или диаметром от 100 до 200 мм, КП490* | 11.5 | 11.5 | 11.9 | 12.2 | 12.5 | 12.8 | 13.1 | 13.4 | 13.6 | 13.8 | 14 | 14.2 | 14.4
Сталь легированная | 30ХМА | Заготовки крепежных деталей толщиной или диаметром до 100 мм КП590* | 11.5 | 11.5 | 11.9 | 12.2 | 12.5 | 12.8 | 13.1 | 13.4 | 13.6 | 13.8 | 14 | 14.2 | 14.4
Сталь легированная | 30ХМА | Заготовки крепежных деталей толщиной или диаметром до 300 мм, КП640* | 11.5 | 11.5 | 11.9 | 12.2 | 12.5 | 12.8 | 13.1 | 13.4 | 13.6 | 13.8 | 14 | 14.2 | 14.4
Сталь легированная | 30ХМА | Прутки и полосы толщиной или диаметром до 80 мм | 11.5 | 11.5 | 11.9 | 12.2 | 12.5 | 12.8 | 13.1 | 13.4 | 13.6 | 13.8 | 14 | 14.2 | 14.4
Сталь легированная | 30ХМА | Прутки и полосы толщиной или диаметром от 80 мм до 150 мм | 11.5 | 11.5 | 11.9 | 12.2 | 12.5 | 12.8 | 13.1 | 13.4 | 13.6 | 13.8 | 14 | 14.2 | 14.4
Сталь легированная | 30ХМА | Прутки и полосы толщиной или диаметром от 150 до 250 мм | 11.5 | 11.5 | 11.9 | 12.2 | 12.5 | 12.8 | 13.1 | 13.4 | 13.6 | 13.8 | 14 | 14.2 | 14.4
Сталь легированная | 35ХМ | Поковки толщиной или диаметром от 300 до 800 мм, КП245* | 11.5 | 11.5 | 11.9 | 12.2 | 12.5 | 12.8 | 13.1 | 13.4 | 13.6 | 13.8 | 14 | 14.2 | 14.4
Сталь легированная | 35ХМ | Поковки толщиной или диаметром от 300 до 800 мм, КП275* | 11.5 | 11.5 | 11.9 | 12.2 | 12.5 | 12.8 | 13.1 | 13.4 | 13.6 | 13.8 | 14 | 14.2 | 14.4
Сталь легированная | 35ХМ | Поковки толщиной или диаметром до 800 мм, КП315* | 11.5 | 11.5 | 11.9 | 12.2 | 12.5 | 12.8 | 13.1 | 13.4 | 13.6 | 13.8 | 14 | 14.2 | 14.4
Сталь легированная | 35ХМ | Поковки толщиной или диаметром до 800 мм, КП345* | 11.5 | 11.5 | 11.9 | 12.2 | 12.5 | 12.8 | 13.1 | 13.4 | 13.6 | 13.8 | 14 | 14.2 | 14.4
Сталь легированная | 35ХМ | Поковки толщиной или диаметром от 50 до 800 мм, КП395* | 11.5 | 11.5 | 11.9 | 12.2 | 12.5 | 12.8 | 13.1 | 13.4 | 13.6 | 13.8 | 14 | 14.2 | 14.4
Сталь легированная | 35ХМ | Поковки толщиной или диаметром от 50 до 500 мм, КП440* | 11.5 | 11.5 | 11.9 | 12.2 | 12.5 | 12.8 | 13.1 | 13.4 | 13.6 | 13.8 | 14 | 14.2 | 14.4
Сталь легированная | 35ХМ | Поковки толщиной или диаметром до 300 мм, КП490* | 11.5 | 11.5 | 11.9 | 12.2 | 12.5 | 12.8 | 13.1 | 13.4 | 13.6 | 13.8 | 14 | 14.2 | 14.4
Сталь легированная | 35ХМ | Поковки толщиной или диаметром до 50 мм, КП540* | 11.5 | 11.5 | 11.9 | 12.2 | 12.5 | 12.8 | 13.1 | 13.4 | 13.6 | 13.8 | 14 | 14.2 | 14.4
Сталь легированная | 35ХМ | Поковки толщиной или диаметром до 100 мм, КП590* | 11.5 | 11.5 | 11.9 | 12.2 | 12.5 | 12.8 | 13.1 | 13.4 | 13.6 | 13.8 | 14 | 14.2 | 14.4
Сталь легированная | 35ХМ | Прутки и полосы толщиной или диаметром до 80 мм | 11.5 | 11.5 | 11.9 | 12.2 | 12.5 | 12.8 | 13.1 | 13.4 | 13.6 | 13.8 | 14 | 14.2 | 14.4
Сталь легированная | 35ХМ | Прутки и полосы толщиной или диаметром от 80 до 150 мм | 11.5 | 11.5 | 11.9 | 12.2 | 12.5 | 12.8 | 13.1 | 13.4 | 13.6 | 13.8 | 14 | 14.2 | 14.4
Сталь легированная | 35ХМ | Прутки и полосы толщиной или диаметром от 150 до 250 мм | 11.5 | 11.5 | 11.9 | 12.2 | 12.5 | 12.8 | 13.1 | 13.4 | 13.6 | 13.8 | 14 | 14.2 | 14.4
Сталь легированная | 35ХМ | Заготовки крепежных деталей толщиной или диаметром до 300 мм, КП440* | 11.5 | 11.5 | 11.9 | 12.2 | 12.5 | 12.8 | 13.1 | 13.4 | 13.6 | 13.8 | 14 | 14.2 | 14.4
Сталь легированная | 35ХМ | Заготовки крепежных деталей толщиной или диаметром до 300 мм, КП640* | 11.5 | 11.5 | 11.9 | 12.2 | 12.5 | 12.8 | 13.1 | 13.4 | 13.6 | 13.8 | 14 | 14.2 | 14.4
Сталь легированная | 35ХМА | Поковки толщиной от 100 до 300 мм, КП440* | 11.5 | 11.5 | 11.9 | 12.2 | 12.5 | 12.8 | 13.1 | 13.4 | 13.6 | 13.8 | 14 | 14.2 | 14.4
Сталь легированная | 35ХМА | Заготовки крепежных деталей толщиной или диаметром от 100 до 300 мм, КП395* | 11.5 | 11.5 | 11.9 | 12.2 | 12.5 | 12.8 | 13.1 | 13.4 | 13.6 | 13.8 | 14 | 14.2 | 14.4
Сталь легированная | 35ХМА | Заготовки крепежных деталей толщиной или диаметром от 100 до 200 мм, КП490* | 11.5 | 11.5 | 11.9 | 12.2 | 12.5 | 12.8 | 13.1 | 13.4 | 13.6 | 13.8 | 14 | 14.2 | 14.4
Сталь легированная | 35ХМА | Заготовки крепежных деталей толщиной или диаметром до 100 мм, КП590* | 11.5 | 11.5 | 11.9 | 12.2 | 12.5 | 12.8 | 13.1 | 13.4 | 13.6 | 13.8 | 14 | 14.2 | 14.4
Сталь легированная | 35ХМА | Заготовки крепежных деталей толщиной или диаметром до 300 мм, КП640* | 11.5 | 11.5 | 11.9 | 12.2 | 12.5 | 12.8 | 13.1 | 13.4 | 13.6 | 13.8 | 14 | 14.2 | 14.4
Сталь легированная | 10Х2М | Листы толщиной от 6 до 50 мм | 11.5 | 11.5 | 11.9 | 12.2 | 12.5 | 12.8 | 13.1 | 13.4 | 13.6 | 13.8 | 14 | 14.2 | 14.4
Сталь легированная | 10Х2М | Листы толщиной от 50 до 150 мм | 11.5 | 11.5 | 11.9 | 12.2 | 12.5 | 12.8 | 13.1 | 13.4 | 13.6 | 13.8 | 14 | 14.2 | 14.4
Сталь легированная | 10Х2М | Бесшовные холоднокатаные трубы диаметром от 12 до 60 мм | 11.5 | 11.5 | 11.9 | 12.2 | 12.5 | 12.8 | 13.1 | 13.4 | 13.6 | 13.8 | 14 | 14.2 | 14.4
Сталь легированная | 10Х2М | Поковки толщиной до 400 мм | 11.5 | 11.5 | 11.9 | 12.2 | 12.5 | 12.8 | 13.1 | 13.4 | 13.6 | 13.8 | 14 | 14.2 | 14.4
Сталь легированная | 12X2M | Поковки толщиной до 400 мм | 11.5 | 11.5 | 11.9 | 12.2 | 12.5 | 12.8 | 13.1 | 13.4 | 13.6 | 13.8 | 14 | 14.2 | 14.4
Сталь легированная | 12MX | Поковки толщиной от 20 до 130 мм | 11.5 | 11.5 | 11.9 | 12.2 | 12.5 | 12.8 | 13.1 | 13.4 | 13.6 | 13.8 | 14 | 14.2 | 14.4
Сталь легированная | 12MX | Поковки толщиной до 25 мм | 11.5 | 11.5 | 11.9 | 12.2 | 12.5 | 12.8 | 13.1 | 13.4 | 13.6 | 13.8 | 14 | 14.2 | 14.4
Сталь легированная | 12MX | Прутки, полосы толщиной или диаметром до 90 мм | 11.5 | 11.5 | 11.9 | 12.2 | 12.5 | 12.8 | 13.1 | 13.4 | 13.6 | 13.8 | 14 | 14.2 | 14.4
Сталь легированная | 12MX | Прутки, полосы толщиной или диаметром от 90 до 150 мм | 11.5 | 11.5 | 11.9 | 12.2 | 12.5 | 12.8 | 13.1 | 13.4 | 13.6 | 13.8 | 14 | 14.2 | 14.4
Сталь легированная | 12MX | Прутки, полосы толщиной или диаметром от 150 до 200 мм | 11.5 | 11.5 | 11.9 | 12.2 | 12.5 | 12.8 | 13.1 | 13.4 | 13.6 | 13.8 | 14 | 14.2 | 14.4
Сталь легированная | 12МХ | Листы толщиной от 4 до 6 мм | 11.5 | 11.5 | 11.9 | 12.2 | 12.5 | 12.8 | 13.1 | 13.4 | 13.6 | 13.8 | 14 | 14.2 | 14.4
Сталь легированная | 12МХ | Листы толщиной от 20 до 60 мм | 11.5 | 11.5 | 11.9 | 12.2 | 12.5 | 12.8 | 13.1 | 13.4 | 13.6 | 13.8 | 14 | 14.2 | 14.4
Сталь легированная | 30ХГСА | Поковки диаметром от 50 до 100 мм, КП440* | 11.5 | 11.5 | 11.9 | 12.2 | 12.5 | 12.8 | 13.1 | 13.4 | 13.6 | 13.8 | 14 | 14.2 | 14.4
Сталь легированная | 30ХГСА | Поковки диаметром до 300 мм, КП490* | 11.5 | 11.5 | 11.9 | 12.2 | 12.5 | 12.8 | 13.1 | 13.4 | 13.6 | 13.8 | 14 | 14.2 | 14.4
Сталь легированная | 30ХГСА | Поковки диаметром до 100 мм, КП540* | 11.5 | 11.5 | 11.9 | 12.2 | 12.5 | 12.8 | 13.1 | 13.4 | 13.6 | 13.8 | 14 | 14.2 | 14.4
Сталь легированная | 30ХГСА | Поковки диаметром до 100 мм, КП590* | 11.5 | 11.5 | 11.9 | 12.2 | 12.5 | 12.8 | 13.1 | 13.4 | 13.6 | 13.8 | 14 | 14.2 | 14.4
Сталь легированная | 30ХГСА | Поковки диаметром до 100 мм, КП640* | 11.5 | 11.5 | 11.9 | 12.2 | 12.5 | 12.8 | 13.1 | 13.4 | 13.6 | 13.8 | 14 | 14.2 | 14.4
Сталь легированная | 30ХГСА | Поковки диаметром до 100 мм, КП685* | 11.5 | 11.5 | 11.9 | 12.2 | 12.5 | 12.8 | 13.1 | 13.4 | 13.6 | 13.8 | 14 | 14.2 | 14.4
Сталь легированная | 30ХГСА | Штамповки, прутки и полосы диаметром или толщиной до 80 мм | 11.5 | 11.5 | 11.9 | 12.2 | 12.5 | 12.8 | 13.1 | 13.4 | 13.6 | 13.8 | 14 | 14.2 | 14.4
Сталь легированная | 30ХГСА | Штамповки, прутки и полосы диаметром или толщиной от 80 до 150 мм | 11.5 | 11.5 | 11.9 | 12.2 | 12.5 | 12.8 | 13.1 | 13.4 | 13.6 | 13.8 | 14 | 14.2 | 14.4
Сталь легированная | 30ХГСА | Штамповки, прутки и полосы диаметром или толщиной от 150 до 250 мм | 11.5 | 11.5 | 11.9 | 12.2 | 12.5 | 12.8 | 13.1 | 13.4 | 13.6 | 13.8 | 14 | 14.2 | 14.4
Сталь легированная | 10ХСНД | Холодно и горячекатаные трубы наружным диаметром от 60 до 168 мм с толщиной стенки от 6 до 11 мм | 11.5 | 11.5 | 11.9 | 12.2 | 12.5 | 12.8 | 13.1 | 13.4 | 13.6 | 13.8 | 14 | 14.2 | 14.4
Сталь легированная | 10ХСНД | Фасонные профили сечением от 5 до 250 мм | 11.5 | 11.5 | 11.9 | 12.2 | 12.5 | 12.8 | 13.1 | 13.4 | 13.6 | 13.8 | 14 | 14.2 | 14.4
Сталь легированная | 10ХСНД | Прокат, толстолистовая сталь толщиной от 4 до 40 мм | 11.5 | 11.5 | 11.9 | 12.2 | 12.5 | 12.8 | 13.1 | 13.4 | 13.6 | 13.8 | 14 | 14.2 | 14.4
Сталь легированная | 10ХН1М | Лист толщиной от 6 до 40 мм | 11.5 | 11.5 | 11.9 | 12.2 | 12.5 | 12.8 | 13.1 | 13.4 | 13.6 | 13.8 | 14 | 14.2 | 14.4
Сталь легированная | 10ХН1М | Трубы бесшовные горячедеформированные наружным диаметром от 60 до 168 мм с толщиной стенки от 6 до 32 мм | 11.5 | 11.5 | 11.9 | 12.2 | 12.5 | 12.8 | 13.1 | 13.4 | 13.6 | 13.8 | 14 | 14.2 | 14.4
Сталь легированная | 16ГНМА | Листы | 11.5 | 11.5 | 11.9 | 12.2 | 12.5 | 12.8 | 13.1 | 13.4 | 13.6 | 13.8 | 14 | 14.2 | 14.4
Сталь легированная | 10ГН2МФА | Поковки, листы толщиной до 300 мм | 11.5 | 11.5 | 11.9 | 12.2 | 12.5 | 12.8 | 13.1 | 13.4 | 13.6 | 13.8 | 14 | 14.2 | 14.4
Сталь легированная | 10ГН2МФАЛ | Отливки | 11.5 | 11.5 | 11.9 | 12.2 | 12.5 | 12.8 | 13.1 | 13.4 | 13.6 | 13.8 | 14 | 14.2 | 14.4
Сталь легированная хромомолибденованадиевая | 12Х1МФ | Горячекатаная сталь толщиной или диаметром до 90 мм | 11.5 | 11.5 | 11.9 | 12.2 | 12.5 | 12.8 | 13.1 | 13.4 | 13.6 | 13.8 | 14 | 14.2 | 14.4
Сталь легированная хромомолибденованадиевая | 12Х1МФ | Горячекатаная сталь толщиной или диаметром от 90 до 150 мм | 11.5 | 11.5 | 11.9 | 12.2 | 12.5 | 12.8 | 13.1 | 13.4 | 13.6 | 13.8 | 14 | 14.2 | 14.4
Сталь легированная хромомолибденованадиевая | 12Х1МФ | Горячекатаная сталь толщиной или диаметром от 150 до 200 мм | 11.5 | 11.5 | 11.9 | 12.2 | 12.5 | 12.8 | 13.1 | 13.4 | 13.6 | 13.8 | 14 | 14.2 | 14.4
Сталь легированная хромомолибденованадиевая | 12Х1МФ | Поковки толщиной от 100 до 300 мм, КП195* | 11.5 | 11.5 | 11.9 | 12.2 | 12.5 | 12.8 | 13.1 | 13.4 | 13.6 | 13.8 | 14 | 14.2 | 14.4
Сталь легированная хромомолибденованадиевая | 12Х1МФ | Поковки толщиной до 800 мм, КП215* | 11.5 | 11.5 | 11.9 | 12.2 | 12.5 | 12.8 | 13.1 | 13.4 | 13.6 | 13.8 | 14 | 14.2 | 14.4
Сталь легированная хромомолибденованадиевая | 12Х1МФ | Поковки толщиной от 100 до 500 мм, КП245* | 11.5 | 11.5 | 11.9 | 12.2 | 12.5 | 12.8 | 13.1 | 13.4 | 13.6 | 13.8 | 14 | 14.2 | 14.4
Сталь легированная хромомолибденованадиевая | 12Х1МФ | Трубы бесшовные горячекатаные диаметром от 57 до 465 мм с толщиной стенки от 3,5 до 60 мм | 11.5 | 11.5 | 11.9 | 12.2 | 12.5 | 12.8 | 13.1 | 13.4 | 13.6 | 13.8 | 14 | 14.2 | 14.4
Сталь легированная хромомолибденованадиевая | 12Х1МФ | Трубы холоднодеформируемые диаметром от 10 до 108 мм с толщиной стенки от 2 до 13 мм | 11.5 | 11.5 | 11.9 | 12.2 | 12.5 | 12.8 | 13.1 | 13.4 | 13.6 | 13.8 | 14 | 14.2 | 14.4
Сталь легированная хромомолибденованадиевая | 25Х1МФ | Сталь горячекатаная, кованая, калиброванная диаметром или стороной квадрата до 90 мм | 11.5 | 11.5 | 11.9 | 12.2 | 12.5 | 12.8 | 13.1 | 13.4 | 13.6 | 13.8 | 14 | 14.2 | 14.4
Сталь легированная хромомолибденованадиевая | 25Х1МФ | Сталь горячекатаная, кованая, калиброванная диаметром или стороной квадрата от 90 до 150 мм | 11.5 | 11.5 | 11.9 | 12.2 | 12.5 | 12.8 | 13.1 | 13.4 | 13.6 | 13.8 | 14 | 14.2 | 14.4
Сталь легированная хромомолибденованадиевая | 25Х1МФ | Сталь горячекатаная, кованая, калиброванная диаметром или стороной квадрата от 150 до 200 мм | 11.5 | 11.5 | 11.9 | 12.2 | 12.5 | 12.8 | 13.1 | 13.4 | 13.6 | 13.8 | 14 | 14.2 | 14.4
Сталь легированная хромомолибденованадиевая | 25Х1МФ | Заготовки крепежных деталей толщиной или диаметром до 200 мм, КП490* | 11.5 | 11.5 | 11.9 | 12.2 | 12.5 | 12.8 | 13.1 | 13.4 | 13.6 | 13.8 | 14 | 14.2 | 14.4
Сталь легированная хромомолибденованадиевая | 25Х1МФ | Заготовки крепежных деталей толщиной или диаметром до 200 мм КП590* | 11.5 | 11.5 | 11.9 | 12.2 | 12.5 | 12.8 | 13.1 | 13.4 | 13.6 | 13.8 | 14 | 14.2 | 14.4
Сталь легированная хромомолибденованадиевая | 25Х1МФ | Заготовки крепежных деталей толщиной или диаметром до 200 мм, КП640* | 11.5 | 11.5 | 11.9 | 12.2 | 12.5 | 12.8 | 13.1 | 13.4 | 13.6 | 13.8 | 14 | 14.2 | 14.4
Сталь легированная хромомолибденованадиевая | 25Х1МФ | Заготовки крепежных деталей толщиной или диаметром до 200 мм, КП670* | 11.5 | 11.5 | 11.9 | 12.2 | 12.5 | 12.8 | 13.1 | 13.4 | 13.6 | 13.8 | 14 | 14.2 | 14.4
Сталь легированная хромомолибденованадиевая | 15Х1М1Ф | Трубы бесшовные горячекатаные с наружным диаметром от 57 до 465 мм с толщиной стенки от 3,5 до 60 мм | 11.5 | 11.5 | 11.9 | 12.2 | 12.5 | 12.8 | 13.1 | 13.4 | 13.6 | 13.8 | 14 | 14.2 | 14.4
Сталь легированная хромомолибденованадиевая | 15Х1М1ФЛ | Отливки | 11.5 | 11.5 | 11.9 | 12.2 | 12.5 | 12.8 | 13.1 | 13.4 | 13.6 | 13.8 | 14 | 14.2 | 14.4
Сталь легированная хромомолибденованадиевая | 12Х2МФА | Листы толщиной до 180 мм, КП395** | 11.5 | 11.5 | 11.9 | 12.2 | 12.5 | 12.8 | 13.1 | 13.4 | 13.6 | 13.8 | 14 | 14.2 | 14.4
Сталь легированная хромомолибденованадиевая | 12Х2МФА | Поковки толщиной до 150 мм, КП395** | 11.5 | 11.5 | 11.9 | 12.2 | 12.5 | 12.8 | 13.1 | 13.4 | 13.6 | 13.8 | 14 | 14.2 | 14.4
Сталь легированная хромомолибденованадиевая | 12Х2МФА | Листы толщиной до 180 мм, КП490** | 11.5 | 11.5 | 11.9 | 12.2 | 12.5 | 12.8 | 13.1 | 13.4 | 13.6 | 13.8 | 14 | 14.2 | 14.4
Сталь легированная хромомолибденованадиевая | 12Х2МФА | Поковки толщиной до 150 мм, КП490** | 11.5 | 11.5 | 11.9 | 12.2 | 12.5 | 12.8 | 13.1 | 13.4 | 13.6 | 13.8 | 14 | 14.2 | 14.4
Сталь легированная хромомолибденованадиевая | 12Х2МФА-А | Листы толщиной до 180 мм, КП395** | 11.5 | 11.5 | 11.9 | 12.2 | 12.5 | 12.8 | 13.1 | 13.4 | 13.6 | 13.8 | 14 | 14.2 | 14.4
Сталь легированная хромомолибденованадиевая | 12Х2МФА-А | Поковки толщиной до 150 мм, КП395** | 11.5 | 11.5 | 11.9 | 12.2 | 12.5 | 12.8 | 13.1 | 13.4 | 13.6 | 13.8 | 14 | 14.2 | 14.4
Сталь легированная хромомолибденованадиевая | 12Х2МФА-А | Листы толщиной до 180 мм, КП490** | 11.5 | 11.5 | 11.9 | 12.2 | 12.5 | 12.8 | 13.1 | 13.4 | 13.6 | 13.8 | 14 | 14.2 | 14.4
Сталь легированная хромомолибденованадиевая | 12Х2МФА-А | Поковки толщиной до 150 мм, КП490** | 11.5 | 11.5 | 11.9 | 12.2 | 12.5 | 12.8 | 13.1 | 13.4 | 13.6 | 13.8 | 14 | 14.2 | 14.4
Сталь легированная хромомолибденованадиевая | 18Х2МФА | Листы, поковки толщиной от 160 до 400 мм, КП490** | 11.5 | 11.5 | 11.9 | 12.2 | 12.5 | 12.8 | 13.1 | 13.4 | 13.6 | 13.8 | 14 | 14.2 | 14.4
Сталь легированная хромомолибденованадиевая | 15Х2МФА | Листы, поковки толщиной от 400 до 650 мм, КП295** | 11.5 | 11.5 | 11.9 | 12.2 | 12.5 | 12.8 | 13.1 | 13.4 | 13.6 | 13.8 | 14 | 14.2 | 14.4
Сталь легированная хромомолибденованадиевая | 15Х2МФА | Листы, поковки толщиной от 161 до 400 мм, КП395** | 11.5 | 11.5 | 11.9 | 12.2 | 12.5 | 12.8 | 13.1 | 13.4 | 13.6 | 13.8 | 14 | 14.2 | 14.4
Сталь легированная хромомолибденованадиевая | 15Х2МФА-А | Листы, поковки толщиной от 400 до 650 мм, КП295** | 11.5 | 11.5 | 11.9 | 12.2 | 12.5 | 12.8 | 13.1 | 13.4 | 13.6 | 13.8 | 14 | 14.2 | 14.4
Сталь легированная хромомолибденованадиевая | 15Х2МФА-А | Листы, поковки толщиной от 161 до 400 мм, КП395** | 11.5 | 11.5 | 11.9 | 12.2 | 12.5 | 12.8 | 13.1 | 13.4 | 13.6 | 13.8 | 14 | 14.2 | 14.4
Сталь легированная хромомолибденованадиевая | 25Х2МФА | Поковки, листы (плиты), листовые и штампованные заготовки диаметром или толщиной до 70 мм, КП395** | 11.5 | 11.5 | 11.9 | 12.2 | 12.5 | 12.8 | 13.1 | 13.4 | 13.6 | 13.8 | 14 | 14.2 | 14.4
Сталь легированная хромомолибденованадиевая | 25Х2МФА | Поковки, листы (плиты), листовые и штампованные заготовки диаметром или толщиной до 750 мм, КП490** | 11.5 | 11.5 | 11.9 | 12.2 | 12.5 | 12.8 | 13.1 | 13.4 | 13.6 | 13.8 | 14 | 14.2 | 14.4
Сталь легированная хромомолибденованадиевая | 25Х2МФА | Поковки, листы (плиты), листовые и штампованные заготовки диаметром или толщиной до 750 мм, КП590** | 11.5 | 11.5 | 11.9 | 12.2 | 12.5 | 12.8 | 13.1 | 13.4 | 13.6 | 13.8 | 14 | 14.2 | 14.4
Сталь легированная хромомолибденованадиевая | 25Х2М1Ф | Горячекатаные и кованые прутки и полосы диаметром или толщиной 90 мм | 11.5 | 11.5 | 11.9 | 12.2 | 12.5 | 12.8 | 13.1 | 13.4 | 13.6 | 13.8 | 14 | 14.2 | 14.4
Сталь легированная хромомолибденованадиевая | 25Х2М1Ф | Заготовки крепежных деталей диаметром или толщиной до 200 мм | 11.5 | 11.5 | 11.9 | 12.2 | 12.5 | 12.8 | 13.1 | 13.4 | 13.6 | 13.8 | 14 | 14.2 | 14.4
Сталь легированная хромомолибденованадиевая | 25Х2М1Ф | Горячекатаные и кованые прутки и полосы диаметром или толщиной от 90 до 150 мм | 11.5 | 11.5 | 11.9 | 12.2 | 12.5 | 12.8 | 13.1 | 13.4 | 13.6 | 13.8 | 14 | 14.2 | 14.4
Сталь легированная хромомолибденованадиевая | 25Х2М1Ф | Горячекатаные и кованые прутки и полосы диаметром или толщиной от 150 до 200 мм | 11.5 | 11.5 | 11.9 | 12.2 | 12.5 | 12.8 | 13.1 | 13.4 | 13.6 | 13.8 | 14 | 14.2 | 14.4
Сталь легированная хромомолибденованадиевая | 25Х2М1Ф | Поковки толщиной или диаметром от 100 до 300 мм, КП490* | 11.5 | 11.5 | 11.9 | 12.2 | 12.5 | 12.8 | 13.1 | 13.4 | 13.6 | 13.8 | 14 | 14.2 | 14.4
Сталь легированная хромомолибденованадиевая | 25Х3МФА | Поковки, листы (плиты), листовые и штампованные заготовки толщиной от 450 до 600 мм, КП395** | 11.5 | 11.5 | 11.9 | 12.2 | 12.5 | 12.8 | 13.1 | 13.4 | 13.6 | 13.8 | 14 | 14.2 | 14.4
Сталь легированная хромомолибденованадиевая | 25Х3МФА | Поковки, листы (плиты), листовые и штампованные заготовки толщиной от 450 до 600 мм, КП490** | 11.5 | 11.5 | 11.9 | 12.2 | 12.5 | 12.8 | 13.1 | 13.4 | 13.6 | 13.8 | 14 | 14.2 | 14.4
Сталь легированная хромомолибденованадиевая | 25Х3МФА | Поковки, листы (плиты), листовые и штампованные заготовки толщиной от 450 до 600 мм, КП590** | 11.5 | 11.5 | 11.9 | 12.2 | 12.5 | 12.8 | 13.1 | 13.4 | 13.6 | 13.8 | 14 | 14.2 | 14.4
Сталь легированная хромомолибденованадиевая | 25Х3МФА | Поковки, листы (плиты), листовые и штампованные заготовки толщиной от 450 до 600 мм, КП685** | 11.5 | 11.5 | 11.9 | 12.2 | 12.5 | 12.8 | 13.1 | 13.4 | 13.6 | 13.8 | 14 | 14.2 | 14.4
Сталь легированная хромомолибденованадиевая | 10Х2М1ФБ | Поковки толщиной от 100 до 400 мм, КП195* | 11.5 | 11.5 | 11.9 | 12.2 | 12.5 | 12.8 | 13.1 | 13.4 | 13.6 | 13.8 | 14 | 14.2 | 14.4
Сталь легированная хромомолибденованадиевая | 10Х2М1ФБ | Поковки толщиной от 100 до 400 мм, КП245* | 11.5 | 11.5 | 11.9 | 12.2 | 12.5 | 12.8 | 13.1 | 13.4 | 13.6 | 13.8 | 14 | 14.2 | 14.4
Сталь легированная хромомолибденованадиевая | 10Х2М1ФБ | Листы толщиной до 150 мм, КП195* | 11.5 | 11.5 | 11.9 | 12.2 | 12.5 | 12.8 | 13.1 | 13.4 | 13.6 | 13.8 | 14 | 14.2 | 14.4
Сталь легированная хромомолибденованадиевая | 10Х2М1ФБ | Листы толщиной до 150 мм, КП245* | 11.5 | 11.5 | 11.9 | 12.2 | 12.5 | 12.8 | 13.1 | 13.4 | 13.6 | 13.8 | 14 | 14.2 | 14.4
Сталь легированная хромомолибденованадиевая | 15Х2НМФА | Поковки, листы, штамповки диаметром или толщиной от 400 до 650 мм, КП395** | 11.5 | 11.5 | 11.9 | 12.2 | 12.5 | 12.8 | 13.1 | 13.4 | 13.6 | 13.8 | 14 | 14.2 | 14.4
Сталь легированная хромомолибденованадиевая | 15Х2НМФА | Поковки, листы, штамповки диаметром или толщиной от 160 до 400 мм, КП490* | 11.5 | 11.5 | 11.9 | 12.2 | 12.5 | 12.8 | 13.1 | 13.4 | 13.6 | 13.8 | 14 | 14.2 | 14.4
Сталь легированная хромомолибденованадиевая | 15Х2НМФА | Поковки, листы штамповки диаметром или толщиной от 400 до 650 мм, КП295* | 11.5 | 11.5 | 11.9 | 12.2 | 12.5 | 12.8 | 13.1 | 13.4 | 13.6 | 13.8 | 14 | 14.2 | 14.4
Сталь легированная хромомолибденованадиевая | 15Х2НМФА | Поковки, листы штамповки диаметром или толщиной от 160 до 400 мм, КП395** | 11.5 | 11.5 | 11.9 | 12.2 | 12.5 | 12.8 | 13.1 | 13.4 | 13.6 | 13.8 | 14 | 14.2 | 14.4
Сталь легированная хромомолибденованадиевая | 15ХНМФА-А | Поковки, листы, штамповки диаметром или толщиной от 400 до 650 мм, КП395** | 11.5 | 11.5 | 11.9 | 12.2 | 12.5 | 12.8 | 13.1 | 13.4 | 13.6 | 13.8 | 14 | 14.2 | 14.4
Сталь легированная хромомолибденованадиевая | 15ХНМФА-А | Поковки, листы, штамповки диаметром или толщиной от 160 до 400 мм, КП490* | 11.5 | 11.5 | 11.9 | 12.2 | 12.5 | 12.8 | 13.1 | 13.4 | 13.6 | 13.8 | 14 | 14.2 | 14.4
Сталь легированная хромомолибденованадиевая | 15ХНМФА-А | Поковки, листы штамповки диаметром или толщиной от 400 до 650 мм, КП295* | 11.5 | 11.5 | 11.9 | 12.2 | 12.5 | 12.8 | 13.1 | 13.4 | 13.6 | 13.8 | 14 | 14.2 | 14.4
Сталь легированная хромомолибденованадиевая | 15ХНМФА-А | Поковки, листы штамповки диаметром или толщиной от 160 до 400 мм, КП395** | 11.5 | 11.5 | 11.9 | 12.2 | 12.5 | 12.8 | 13.1 | 13.4 | 13.6 | 13.8 | 14 | 14.2 | 14.4
Сталь легированная хромомолибденованадиевая | 15Х3НМФА | Листы, поковки толщиной до 450 мм | 11.5 | 11.5 | 11.9 | 12.2 | 12.5 | 12.8 | 13.1 | 13.4 | 13.6 | 13.8 | 14 | 14.2 | 14.4
Сталь легированная хромомолибденованадиевая | 15Х3НМФА-А | Листы, поковки толщиной до 450 мм | 11.5 | 11.5 | 11.9 | 12.2 | 12.5 | 12.8 | 13.1 | 13.4 | 13.6 | 13.8 | 14 | 14.2 | 14.4
Сталь легированная хромомолибденованадиевая | 36Х2Н2МФА | Заготовки крепежных деталей толщиной до 200 мм, КП395* | 11.5 | 11.5 | 11.9 | 12.2 | 12.5 | 12.8 | 13.1 | 13.4 | 13.6 | 13.8 | 14 | 14.2 | 14.4
Сталь легированная хромомолибденованадиевая | 36Х2Н2МФА | Заготовки крепежных деталей толщиной до 200 мм, КП490* | 11.5 | 11.5 | 11.9 | 12.2 | 12.5 | 12.8 | 13.1 | 13.4 | 13.6 | 13.8 | 14 | 14.2 | 14.4
Сталь легированная хромомолибденованадиевая | 36Х2Н2МФА | Заготовки крепежных деталей толщиной до 200 мм, КП590* | 11.5 | 11.5 | 11.9 | 12.2 | 12.5 | 12.8 | 13.1 | 13.4 | 13.6 | 13.8 | 14 | 14.2 | 14.4
Сталь легированная хромомолибденованадиевая | 36Х2Н2МФА | Заготовки крепежных деталей толщиной до 200 мм, КП640 | 11.5 | 11.5 | 11.9 | 12.2 | 12.5 | 12.8 | 13.1 | 13.4 | 13.6 | 13.8 | 14 | 14.2 | 14.4
Сталь легированная хромомолибденованадиевая | 36Х2Н2МФА | Заготовки крепежных деталей толщиной до 200 мм, КП685* | 11.5 | 11.5 | 11.9 | 12.2 | 12.5 | 12.8 | 13.1 | 13.4 | 13.6 | 13.8 | 14 | 14.2 | 14.4
Сталь легированная хромомолибденованадиевая | 36Х2Н2МФА | Заготовки крепежных деталей толщиной до 200 мм, КП785* | 11.5 | 11.5 | 11.9 | 12.2 | 12.5 | 12.8 | 13.1 | 13.4 | 13.6 | 13.8 | 14 | 14.2 | 14.4
Сталь легированная хромомолибденованадиевая | 38ХН3МФА | Заготовки крепежных деталей толщиной до 200 мм, КП490* | 11.5 | 11.5 | 11.9 | 12.2 | 12.5 | 12.8 | 13.1 | 13.4 | 13.6 | 13.8 | 14 | 14.2 | 14.4
Сталь легированная хромомолибденованадиевая | 38ХН3МФА | Заготовки крепежных деталей толщиной до 200 мм, КП590* | 11.5 | 11.5 | 11.9 | 12.2 | 12.5 | 12.8 | 13.1 | 13.4 | 13.6 | 13.8 | 14 | 14.2 | 14.4
Сталь легированная хромомолибденованадиевая | 38ХН3МФА | Заготовки крепежных деталей толщиной до 200 мм, КП640* | 11.5 | 11.5 | 11.9 | 12.2 | 12.5 | 12.8 | 13.1 | 13.4 | 13.6 | 13.8 | 14 | 14.2 | 14.4
Сталь легированная хромомолибденованадиевая | 38ХН3МФА | Заготовки крепежных деталей толщиной до 200 мм, КП685* | 11.5 | 11.5 | 11.9 | 12.2 | 12.5 | 12.8 | 13.1 | 13.4 | 13.6 | 13.8 | 14 | 14.2 | 14.4
Сталь легированная хромомолибденованадиевая | 38ХН3МФА | Заготовки крепежных деталей толщиной до 200 мм, КП785* | 11.5 | 11.5 | 11.9 | 12.2 | 12.5 | 12.8 | 13.1 | 13.4 | 13.6 | 13.8 | 14 | 14.2 | 14.4
Сталь легированная хромомолибденованадиевая | 38ХН3МФА | Заготовки крепежных деталей толщиной до 200 мм, КП880* | 11.5 | 11.5 | 11.9 | 12.2 | 12.5 | 12.8 | 13.1 | 13.4 | 13.6 | 13.8 | 14 | 14.2 | 14.4
Сталь легированная хромомолибденованадиевая | 20Х1М1Ф1БР | Заготовки крепежных деталей толщиной до 200 мм, КП670* | 11.5 | 11.5 | 11.9 | 12.2 | 12.5 | 12.8 | 13.1 | 13.4 | 13.6 | 13.8 | 14 | 14.2 | 14.4
Сталь легированная кремнемарганцовистая | 15ГС | Трубы бесшовные горячекатаные наружным диаметром от 10 до 465 мм с толщиной стенки от 2 до 60 мм | 11.5 | 11.5 | 11.9 | 12.2 | 12.5 | 12.8 | 13.1 | 13.4 | 13.6 | 13.8 | 14 | 14.2 | 14.4
Сталь легированная кремнемарганцовистая | 16ГС | Листы горячекатаные толщиной от 2 до 160 мм | 11.5 | 11.5 | 11.9 | 12.2 | 12.5 | 12.8 | 13.1 | 13.4 | 13.6 | 13.8 | 14 | 14.2 | 14.4
Сталь легированная кремнемарганцовистая | 20ГСЛ | Отливки | 11.5 | 11.5 | 11.9 | 12.2 | 12.5 | 12.8 | 13.1 | 13.4 | 13.6 | 13.8 | 14 | 14.2 | 14.4
Сталь легированная кремнемарганцовистая | 09Г2С | Прокат толщиной от 4 до 160 мм | 11.5 | 11.5 | 11.9 | 12.2 | 12.5 | 12.8 | 13.1 | 13.4 | 13.6 | 13.8 | 14 | 14.2 | 14.4
Сталь высокохромистая | 08Х13 | Листы толщиной от 4 до 50 мм | 10 | 10 | 10.3 | 10.6 | 10.8 | 11 | 11.2 | 11.4 | 11.5 | 11.7 | 11.8 | 11.9 | 12
Сталь высокохромистая | 08Х13 | Трубы наружным диаметром от 5 до 250 мм с толщиной стенки от 0,2 до 22 мм | 10 | 10 | 10.3 | 10.6 | 10.8 | 11 | 11.2 | 11.4 | 11.5 | 11.7 | 11.8 | 11.9 | 12
Сталь высокохромистая | 20Х13 | Поковки диаметром или толщиной до 300 мм | 10 | 10 | 10.3 | 10.6 | 10.8 | 11 | 11.2 | 11.4 | 11.5 | 11.7 | 11.8 | 11.9 | 12
Сталь высокохромистая | 20Х13 | Калиброванная сталь диаметром или стороной квадрата до 70 мм | 10 | 10 | 10.3 | 10.6 | 10.8 | 11 | 11.2 | 11.4 | 11.5 | 11.7 | 11.8 | 11.9 | 12
Сталь высокохромистая | 20Х13 | Горячекатаная сталь диаметром, стороной квадрата или толщиной до 60 мм | 10 | 10 | 10.3 | 10.6 | 10.8 | 11 | 11.2 | 11.4 | 11.5 | 11.7 | 11.8 | 11.9 | 12
Сталь высокохромистая | 20Х13 | Горячекатаная сталь диаметром, стороной квадрата или толщиной от 60 до 100 мм | 10 | 10 | 10.3 | 10.6 | 10.8 | 11 | 11.2 | 11.4 | 11.5 | 11.7 | 11.8 | 11.9 | 12
Сталь высокохромистая | 20Х13 | Горячекатаная сталь со стороной квадрата или толщиной от 100 до 150 мм | 10 | 10 | 10.3 | 10.6 | 10.8 | 11 | 11.2 | 11.4 | 11.5 | 11.7 | 11.8 | 11.9 | 12
Сталь высокохромистая | 20Х13 | Заготовки крепежных деталей, КП590* | 10 | 10 | 10.3 | 10.6 | 10.8 | 11 | 11.2 | 11.4 | 11.5 | 11.7 | 11.8 | 11.9 | 12
Сталь высокохромистая | 20Х13 | Листы толщиной от 4 до 50 мм | 10 | 10 | 10.3 | 10.6 | 10.8 | 11 | 11.2 | 11.4 | 11.5 | 11.7 | 11.8 | 11.9 | 12
Сталь высокохромистая | 20Х12ВНМФ | Заготовки крепежных деталей толщиной до 200 мм, КП670* | 10 | 10 | 10.3 | 10.6 | 10.8 | 11 | 11.2 | 11.4 | 11.5 | 11.7 | 11.8 | 11.9 | 12
Сталь высокохромистая | 09Х17Н | Поковки диаметром или толщиной под термическую обработку до 200 мм | 10 | 10 | 10.3 | 10.6 | 10.8 | 11 | 11.2 | 11.4 | 11.5 | 11.7 | 11.8 | 11.9 | 12
Сталь высокохромистая | 09Х17Н | Заготовки в виде поковок, штамповок и прутков круглого сечения от 5 до 250 мм, квадратного от 40 до 200 мм | 10 | 10 | 10.3 | 10.6 | 10.8 | 11 | 11.2 | 11.4 | 11.5 | 11.7 | 11.8 | 11.9 | 12
Сталь высокохромистая | 30Х13 | Заготовки крепежных деталей толщиной или диаметром до 200 мм, КП590* | 10 | 10 | 10.3 | 10.6 | 10.8 | 11 | 11.2 | 11.4 | 11.5 | 11.7 | 11.8 | 11.9 | 12
Сталь высокохромистая | 30Х13 | Заготовки крепежных деталей толщиной или диаметром до 200 мм, КП685* | 10 | 10 | 10.3 | 10.6 | 10.8 | 11 | 11.2 | 11.4 | 11.5 | 11.7 | 11.8 | 11.9 | 12
Сталь высокохромистая | 30Х13 | Заготовки крепежных деталей толщиной или диаметром до 200 мм, КП785* | 10 | 10 | 10.3 | 10.6 | 10.8 | 11 | 11.2 | 11.4 | 11.5 | 11.7 | 11.8 | 11.9 | 12
Сталь высокохромистая | 14Х17Н2 | Сортовой прокат, заготовки крепежных деталей, поковки диаметром или толщиной под термообработку до 60 мм | 10 | 10 | 10.3 | 10.6 | 10.8 | 11 | 11.2 | 11.4 | 11.5 | 11.7 | 11.8 | 11.9 | 12
Сталь высокохромистая | 14Х17Н2 | Сортовой прокат, заготовки крепежных деталей, поковки диаметром или толщиной под термообработку более 60 мм, КП540* | 10 | 10 | 10.3 | 10.6 | 10.8 | 11 | 11.2 | 11.4 | 11.5 | 11.7 | 11.8 | 11.9 | 12
Сталь высокохромистая | 08Х14МФ | Поковки, заготовки трубы, листы | 10 | 10 | 10.3 | 10.6 | 10.8 | 11 | 11.2 | 11.4 | 11.5 | 11.7 | 11.8 | 11.9 | 12
Сталь высокохромистая | 08Х14МФ | Трубы, листы, предназначенные для развальцовки и штамповки | 10 | 10 | 10.3 | 10.6 | 10.8 | 11 | 11.2 | 11.4 | 11.5 | 11.7 | 11.8 | 11.9 | 12
Сталь высокохромистая | 1Х12В2МФ | Трубы | 10 | 10 | 10.3 | 10.6 | 10.8 | 11 | 11.2 | 11.4 | 11.5 | 11.7 | 11.8 | 11.9 | 12
Сталь высокохромистая | 18Х12ВМБФР | Заготовки крепежных деталей толщиной или диаметром 200 мм, КП670* | 10 | 10 | 10.3 | 10.6 | 10.8 | 11 | 11.2 | 11.4 | 11.5 | 11.7 | 11.8 | 11.9 | 12
Сталь высокохромистая | 05Х12Н2М-ВИ | Трубы | 10 | 10 | 10.3 | 10.6 | 10.8 | 11 | 11.2 | 11.4 | 11.5 | 11.7 | 11.8 | 11.9 | 12
Сталь высокохромистая | 05Х12Н2М | Трубы | 10 | 10 | 10.3 | 10.6 | 10.8 | 11 | 11.2 | 11.4 | 11.5 | 11.7 | 11.8 | 11.9 | 12
Сталь высокохромистая | 05Х12Н2М | Поковки, лист | 10 | 10 | 10.3 | 10.6 | 10.8 | 11 | 11.2 | 11.4 | 11.5 | 11.7 | 11.8 | 11.9 | 12
Сталь высокохромистая | 05Х12Н2М-ВД | Поковки, лист | 10 | 10 | 10.3 | 10.6 | 10.8 | 11 | 11.2 | 11.4 | 11.5 | 11.7 | 11.8 | 11.9 | 12
Сталь высокохромистая | 06Х13Н7Д2 | Горячекатаные и кованые прутки диаметром от 16 до 160 мм | 10 | 10 | 10.3 | 10.6 | 10.8 | 11 | 11.2 | 11.4 | 11.5 | 11.7 | 11.8 | 11.9 | 12
Сталь высокохромистая | 06Х13Н7Д2 | Кованая полоса толщиной 80 мм | 10 | 10 | 10.3 | 10.6 | 10.8 | 11 | 11.2 | 11.4 | 11.5 | 11.7 | 11.8 | 11.9 | 12
Сталь высокохромистая | 06Х13Н7Д2 | Заготовки крепежных деталей диаметром до 160 мм | 10 | 10 | 10.3 | 10.6 | 10.8 | 11 | 11.2 | 11.4 | 11.5 | 11.7 | 11.8 | 11.9 | 12
Сталь высокохромистая | 06Х12Н3ДЛ | Отливки | 10 | 10 | 10.3 | 10.6 | 10.8 | 11 | 11.2 | 11.4 | 11.5 | 11.7 | 11.8 | 11.9 | 12
Сталь высокохромистая | 06Х12Н3Д | Поковки КП540* | 10 | 10 | 10.3 | 10.6 | 10.8 | 11 | 11.2 | 11.4 | 11.5 | 11.7 | 11.8 | 11.9 | 12
Сталь высокохромистая | 06Х12Н3Д | Поковки КП590* | 10 | 10 | 10.3 | 10.6 | 10.8 | 11 | 11.2 | 11.4 | 11.5 | 11.7 | 11.8 | 11.9 | 12
Сталь высокохромистая | 06Х12Н3Д | Листы толщиной от 25 до 250 мм | 10 | 10 | 10.3 | 10.6 | 10.8 | 11 | 11.2 | 11.4 | 11.5 | 11.7 | 11.8 | 11.9 | 12
Сталь высокохромистая | 07Х16Н4Б | Сортовой прокат диаметром или стороной квадрата от 30 до 180 мм | 10 | 10 | 10.3 | 10.6 | 10.8 | 11 | 11.2 | 11.4 | 11.5 | 11.7 | 11.8 | 11.9 | 12
Сталь высокохромистая | 07Х16Н4Б | Поковки диаметром или стороной квадрата от 180 до 400 мм | 10 | 10 | 10.3 | 10.6 | 10.8 | 11 | 11.2 | 11.4 | 11.5 | 11.7 | 11.8 | 11.9 | 12
Сталь хромоникелевая коррозионно-стойкого аустенитного класса | 09Х18Н9 | Листы толщиной от 6 до 160 мм | 16.4 | 16.4 | 16.6 | 16.8 | 17 | 17.2 | 17.4 | 17.6 | 17.8 | 18 | 18.2 | 18.4 | 18.5
Сталь хромоникелевая коррозионно-стойкого аустенитного класса | 09Х18Н9 | Поковки толщиной до 60 мм | 16.4 | 16.4 | 16.6 | 16.8 | 17 | 17.2 | 17.4 | 17.6 | 17.8 | 18 | 18.2 | 18.4 | 18.5
Сталь хромоникелевая коррозионно-стойкого аустенитного класса | 09Х18Н9 | Поковки толщиной от 60 до 300 мм | 16.4 | 16.4 | 16.6 | 16.8 | 17 | 17.2 | 17.4 | 17.6 | 17.8 | 18 | 18.2 | 18.4 | 18.5
Сталь хромоникелевая коррозионно-стойкого аустенитного класса | 09Х18Н9 | Трубы бесшовные холоднокатаные наружным диаметром от 16 до 70 мм с толщиной стенки от 2,5 до 12 мм | 16.4 | 16.4 | 16.6 | 16.8 | 17 | 17.2 | 17.4 | 17.6 | 17.8 | 18 | 18.2 | 18.4 | 18.5
Сталь хромоникелевая коррозионно-стойкого аустенитного класса | 10Х18Н9 | Листы толщиной от 6 до 160 мм | 16.4 | 16.4 | 16.6 | 16.8 | 17 | 17.2 | 17.4 | 17.6 | 17.8 | 18 | 18.2 | 18.4 | 18.5
Сталь хромоникелевая коррозионно-стойкого аустенитного класса | 10Х18Н9 | Поковки толщиной до 60 мм | 16.4 | 16.4 | 16.6 | 16.8 | 17 | 17.2 | 17.4 | 17.6 | 17.8 | 18 | 18.2 | 18.4 | 18.5
Сталь хромоникелевая коррозионно-стойкого аустенитного класса | 10Х18Н9 | Поковки толщиной от 60 до 300 мм | 16.4 | 16.4 | 16.6 | 16.8 | 17 | 17.2 | 17.4 | 17.6 | 17.8 | 18 | 18.2 | 18.4 | 18.5
Сталь хромоникелевая коррозионно-стойкого аустенитного класса | 10Х18Н9 | Трубы бесшовные холоднокатаные наружным диаметром от 16 до 70 мм с толщиной стенки от 2,5 до 12 мм | 16.4 | 16.4 | 16.6 | 16.8 | 17 | 17.2 | 17.4 | 17.6 | 17.8 | 18 | 18.2 | 18.4 | 18.5
Сталь хромоникелевая коррозионно-стойкого аустенитного класса | 12Х18Н9 | Трубы бесшовные холоднокатаные наружным диаметром от 16 до 70 мм с толщиной стенки от 2,5 до 12 мм | 16.4 | 16.4 | 16.6 | 16.8 | 17 | 17.2 | 17.4 | 17.6 | 17.8 | 18 | 18.2 | 18.4 | 18.5
Сталь хромоникелевая коррозионно-стойкого аустенитного класса | 08Х18Н10Т | Сортовой прокат и поковки из него толщиной или диаметром до 200 мм | 16.4 | 16.4 | 16.6 | 16.8 | 17 | 17.2 | 17.4 | 17.6 | 17.8 | 18 | 18.2 | 18.4 | 18.5
Сталь хромоникелевая коррозионно-стойкого аустенитного класса | 08Х18Н10Т | Плиты, поковки из слитка, листовые заготовки и штамповки диаметром от 40 до 200 мм | 16.4 | 16.4 | 16.6 | 16.8 | 17 | 17.2 | 17.4 | 17.6 | 17.8 | 18 | 18.2 | 18.4 | 18.5
Сталь хромоникелевая коррозионно-стойкого аустенитного класса | 08Х18Н10Т | Плиты, поковки из слитка, листовые заготовки и штамповки диаметром более 200 мм | 16.4 | 16.4 | 16.6 | 16.8 | 17 | 17.2 | 17.4 | 17.6 | 17.8 | 18 | 18.2 | 18.4 | 18.5
Сталь хромоникелевая коррозионно-стойкого аустенитного класса | 08Х18Н10Т | Трубы | 16.4 | 16.4 | 16.6 | 16.8 | 17 | 17.2 | 17.4 | 17.6 | 17.8 | 18 | 18.2 | 18.4 | 18.5
Сталь хромоникелевая коррозионно-стойкого аустенитного класса | 12Х18Н10Т | Сортовой прокат и поковки из него толщиной или диаметром до 200 мм | 16.4 | 16.4 | 16.6 | 16.8 | 17 | 17.2 | 17.4 | 17.6 | 17.8 | 18 | 18.2 | 18.4 | 18.5
Сталь хромоникелевая коррозионно-стойкого аустенитного класса | 12Х18Н10Т | Плиты, поковки из слитка, листовые заготовки и штамповки диаметром от 40 до 200 мм | 16.4 | 16.4 | 16.6 | 16.8 | 17 | 17.2 | 17.4 | 17.6 | 17.8 | 18 | 18.2 | 18.4 | 18.5
Сталь хромоникелевая коррозионно-стойкого аустенитного класса | 12Х18Н10Т | Плиты, поковки из слитка, листовые заготовки и штамповки диаметром более 200 мм | 16.4 | 16.4 | 16.6 | 16.8 | 17 | 17.2 | 17.4 | 17.6 | 17.8 | 18 | 18.2 | 18.4 | 18.5
Сталь хромоникелевая коррозионно-стойкого аустенитного класса | 12Х18Н10Т | Трубы | 16.4 | 16.4 | 16.6 | 16.8 | 17 | 17.2 | 17.4 | 17.6 | 17.8 | 18 | 18.2 | 18.4 | 18.5
Сталь хромоникелевая коррозионно-стойкого аустенитного класса | 08Х18Н12Т | Толстолистовая сталь толщиной от 4 до 160 мм | 16.4 | 16.4 | 16.6 | 16.8 | 17 | 17.2 | 17.4 | 17.6 | 17.8 | 18 | 18.2 | 18.4 | 18.5
Сталь хромоникелевая коррозионно-стойкого аустенитного класса | 08Х18Н12Т | Поковки, листы листовые и объемные штамповки, ковано-катаные заготовки толщиной до 60 мм | 16.4 | 16.4 | 16.6 | 16.8 | 17 | 17.2 | 17.4 | 17.6 | 17.8 | 18 | 18.2 | 18.4 | 18.5
Сталь хромоникелевая коррозионно-стойкого аустенитного класса | 08Х18Н12Т | Поковки, листы листовые и объемные штамповки, ковано-катаные заготовки толщиной от 60 до 300 мм | 16.4 | 16.4 | 16.6 | 16.8 | 17 | 17.2 | 17.4 | 17.6 | 17.8 | 18 | 18.2 | 18.4 | 18.5
Сталь хромоникелевая коррозионно-стойкого аустенитного класса | 12Х18Н9Т | Заготовки в виде поковок и штамповок для листов и труб, поковки | 16.4 | 16.4 | 16.6 | 16.8 | 17 | 17.2 | 17.4 | 17.6 | 17.8 | 18 | 18.2 | 18.4 | 18.5
Сталь хромоникелевая коррозионно-стойкого аустенитного класса | 12Х18Н9Т | Листы толщиной от 0,5 до 160 мм | 16.4 | 16.4 | 16.6 | 16.8 | 17 | 17.2 | 17.4 | 17.6 | 17.8 | 18 | 18.2 | 18.4 | 18.5
Сталь хромоникелевая коррозионно-стойкого аустенитного класса | 12Х18Н9Т | Горячекатаная и кованая сталь диаметром, стороной квадрата или толщиной до 60 мм | 16.4 | 16.4 | 16.6 | 16.8 | 17 | 17.2 | 17.4 | 17.6 | 17.8 | 18 | 18.2 | 18.4 | 18.5
Сталь хромоникелевая коррозионно-стойкого аустенитного класса | 12Х18Н9Т | Горячекатаная и кованая сталь диаметром, стороной квадрата или толщиной от 60 до 100 мм | 16.4 | 16.4 | 16.6 | 16.8 | 17 | 17.2 | 17.4 | 17.6 | 17.8 | 18 | 18.2 | 18.4 | 18.5
Сталь хромоникелевая коррозионно-стойкого аустенитного класса | 12Х18Н9Т | Горячекатаная и кованая сталь диаметром, стороной квадрата или толщиной от 100 до 150 мм | 16.4 | 16.4 | 16.6 | 16.8 | 17 | 17.2 | 17.4 | 17.6 | 17.8 | 18 | 18.2 | 18.4 | 18.5
Сталь хромоникелевая коррозионно-стойкого аустенитного класса | 12Х18Н12Т | Заготовки в виде поковок и штамповок для листов и труб, поковки | 16.4 | 16.4 | 16.6 | 16.8 | 17 | 17.2 | 17.4 | 17.6 | 17.8 | 18 | 18.2 | 18.4 | 18.5
Сталь хромоникелевая коррозионно-стойкого аустенитного класса | 12Х18Н12Т | Листы толщиной от 0,5 до 160 мм | 16.4 | 16.4 | 16.6 | 16.8 | 17 | 17.2 | 17.4 | 17.6 | 17.8 | 18 | 18.2 | 18.4 | 18.5
Сталь хромоникелевая коррозионно-стойкого аустенитного класса | 12Х18Н12Т | Горячекатаная и кованая сталь диаметром, стороной квадрата или толщиной до 60 мм | 16.4 | 16.4 | 16.6 | 16.8 | 17 | 17.2 | 17.4 | 17.6 | 17.8 | 18 | 18.2 | 18.4 | 18.5
Сталь хромоникелевая коррозионно-стойкого аустенитного класса | 12Х18Н12Т | Горячекатаная и кованая сталь диаметром, стороной квадрата или толщиной от 60 до 100 мм | 16.4 | 16.4 | 16.6 | 16.8 | 17 | 17.2 | 17.4 | 17.6 | 17.8 | 18 | 18.2 | 18.4 | 18.5
Сталь хромоникелевая коррозионно-стойкого аустенитного класса | 12Х18Н12Т | Горячекатаная и кованая сталь диаметром, стороной квадрата или толщиной от 100 до 150 мм | 16.4 | 16.4 | 16.6 | 16.8 | 17 | 17.2 | 17.4 | 17.6 | 17.8 | 18 | 18.2 | 18.4 | 18.5
Сталь хромоникелевая коррозионно-стойкого аустенитного класса | 12Х18Н9ТЛ | Отливки | 16.4 | 16.4 | 16.6 | 16.8 | 17 | 17.2 | 17.4 | 17.6 | 17.8 | 18 | 18.2 | 18.4 | 18.5
Сталь хромоникелевая коррозионно-стойкого аустенитного класса | 03Х16Н9М2 | Листы толщиной от 40 до 150 мм | 16.4 | 16.4 | 16.6 | 16.8 | 17 | 17.2 | 17.4 | 17.6 | 17.8 | 18 | 18.2 | 18.4 | 18.5
Сталь хромоникелевая коррозионно-стойкого аустенитного класса | 03Х16Н9М2 | Поковки (из слитка) толщиной от 180 до 500 мм | 16.4 | 16.4 | 16.6 | 16.8 | 17 | 17.2 | 17.4 | 17.6 | 17.8 | 18 | 18.2 | 18.4 | 18.5
Сталь хромоникелевая коррозионно-стойкого аустенитного класса | 08Х16Н11М3 | Листы толщиной от 6 до 50 мм | 16.4 | 16.4 | 16.6 | 16.8 | 17 | 17.2 | 17.4 | 17.6 | 17.8 | 18 | 18.2 | 18.4 | 18.5
Сталь хромоникелевая коррозионно-стойкого аустенитного класса | 10Х17Н13М2Т | Заготовки в виде поковок и штамповок из слитков массой не более 15 т толщиной до 60 мм | 16.4 | 16.4 | 16.6 | 16.8 | 17 | 17.2 | 17.4 | 17.6 | 17.8 | 18 | 18.2 | 18.4 | 18.5
Сталь хромоникелевая коррозионно-стойкого аустенитного класса | 10Х17Н13М2Т | Листы и листовые штамповки, ковано-катаные заготовки толщиной до 60 мм | 16.4 | 16.4 | 16.6 | 16.8 | 17 | 17.2 | 17.4 | 17.6 | 17.8 | 18 | 18.2 | 18.4 | 18.5
Сталь хромоникелевая коррозионно-стойкого аустенитного класса | 10Х17Н13М2Т | Заготовки в виде поковок и штамповок из слитков массой не более 15 т толщиной от 60 до 300 мм | 16.4 | 16.4 | 16.6 | 16.8 | 17 | 17.2 | 17.4 | 17.6 | 17.8 | 18 | 18.2 | 18.4 | 18.5
Сталь хромоникелевая коррозионно-стойкого аустенитного класса | 10Х17Н13М2Т | Листы и листовые штамповки, ковано-катаные заготовки толщиной от 60 до 300 мм | 16.4 | 16.4 | 16.6 | 16.8 | 17 | 17.2 | 17.4 | 17.6 | 17.8 | 18 | 18.2 | 18.4 | 18.5
Сталь хромоникелевая коррозионно-стойкого аустенитного класса | 10Х17Н13М2Т | Листы толщиной от 0,5 до 160 мм | 16.4 | 16.4 | 16.6 | 16.8 | 17 | 17.2 | 17.4 | 17.6 | 17.8 | 18 | 18.2 | 18.4 | 18.5
Сталь хромоникелевая коррозионно-стойкого аустенитного класса | 10Х17Н13М2Т | Трубы бесшовные горячедеформированные диаметром от 57 до 325 мм с толщиной стенки от 3,5 до 32 мм | 16.4 | 16.4 | 16.6 | 16.8 | 17 | 17.2 | 17.4 | 17.6 | 17.8 | 18 | 18.2 | 18.4 | 18.5
Сталь хромоникелевая коррозионно-стойкого аустенитного класса | 10Х17Н13М2Т | Трубы холодно- и теплодеформированные диаметром от 5 до 250 мм с толщиной стенки от 0,2 до 22 мм | 16.4 | 16.4 | 16.6 | 16.8 | 17 | 17.2 | 17.4 | 17.6 | 17.8 | 18 | 18.2 | 18.4 | 18.5
Сталь хромоникелевая коррозионно-стойкого аустенитного класса | 12Х18Н12М3ТЛ | Отливки | 16.4 | 16.4 | 16.6 | 16.8 | 17 | 17.2 | 17.4 | 17.6 | 17.8 | 18 | 18.2 | 18.4 | 18.5
Сталь хромоникелевая коррозионно-стойкого аустенитного класса | 10Х18Н12М3Л | Отливки | 16.4 | 16.4 | 16.6 | 16.8 | 17 | 17.2 | 17.4 | 17.6 | 17.8 | 18 | 18.2 | 18.4 | 18.5
Сталь хромоникелевая коррозионно-стойкого аустенитного класса | 09Х16Н15М3Б | Заготовка трубная диаметром от 80 до 180 мм | 16.4 | 16.4 | 16.6 | 16.8 | 17 | 17.2 | 17.4 | 17.6 | 17.8 | 18 | 18.2 | 18.4 | 18.5
Сталь хромоникелевая коррозионно-стойкого аустенитного класса | 45Х14Н14В2М | Горячекатаная и кованая сталь диаметром, стороной квадрата или толщиной до 60 мм | 16.4 | 16.4 | 16.6 | 16.8 | 17 | 17.2 | 17.4 | 17.6 | 17.8 | 18 | 18.2 | 18.4 | 18.5
Сталь хромоникелевая коррозионно-стойкого аустенитного класса | 45Х14Н14В2М | Калиброванная сталь диаметром или стороной квадрата до 70 мм | 16.4 | 16.4 | 16.6 | 16.8 | 17 | 17.2 | 17.4 | 17.6 | 17.8 | 18 | 18.2 | 18.4 | 18.5
Сталь хромоникелевая коррозионно-стойкого аустенитного класса | 45Х14Н14В2М | Горячекатаная и кованая сталь диаметром, стороной квадрата или толщиной от 60 до 100 мм | 16.4 | 16.4 | 16.6 | 16.8 | 17 | 17.2 | 17.4 | 17.6 | 17.8 | 18 | 18.2 | 18.4 | 18.5
Сталь хромоникелевая коррозионно-стойкого аустенитного класса | 45Х14Н14В2М | Горячекатаная и кованая сталь диаметром, стороной квадрата или толщиной от 100 до 150 мм | 16.4 | 16.4 | 16.6 | 16.8 | 17 | 17.2 | 17.4 | 17.6 | 17.8 | 18 | 18.2 | 18.4 | 18.5
Сталь хромоникелевая коррозионно-стойкого аустенитного класса | Х18Н22В2Т2 | Поковки из слитков массой до 10 т | 16.4 | 16.4 | 16.6 | 16.8 | 17 | 17.2 | 17.4 | 17.6 | 17.8 | 18 | 18.2 | 18.4 | 18.5
Сталь хромоникелевая коррозионно-стойкого аустенитного класса | 31Х19Н9МВБТ | Заготовки крепежных деталей неограниченной толщины, КП315* | 16.4 | 16.4 | 16.6 | 16.8 | 17 | 17.2 | 17.4 | 17.6 | 17.8 | 18 | 18.2 | 18.4 | 18.5
Сталь хромоникелевая коррозионно-стойкого аустенитного класса | 31Х19Н9МВБТ | Горячекатаная и кованая сталь диаметром, стороной квадрата или толщиной до 60 мм | 16.4 | 16.4 | 16.6 | 16.8 | 17 | 17.2 | 17.4 | 17.6 | 17.8 | 18 | 18.2 | 18.4 | 18.5
Сталь хромоникелевая коррозионно-стойкого аустенитного класса | 31Х19Н9МВБТ | Горячекатаная и кованая сталь диаметром, стороной квадрата или толщиной от 60 до 100 мм | 16.4 | 16.4 | 16.6 | 16.8 | 17 | 17.2 | 17.4 | 17.6 | 17.8 | 18 | 18.2 | 18.4 | 18.5
Сталь хромоникелевая коррозионно-стойкого аустенитного класса | 31Х19Н9МВБТ | Горячекатаная и кованая сталь диаметром, стороной квадрата или толщиной от 100 до 200 мм | 16.4 | 16.4 | 16.6 | 16.8 | 17 | 17.2 | 17.4 | 17.6 | 17.8 | 18 | 18.2 | 18.4 | 18.5
Сталь хромоникелевая коррозионно-стойкого аустенитного класса | 10Х11Н20Т3Р | Горячекатаная и кованая сталь диаметром, стороной квадрата или толщиной от 60 до 100 мм | 16.4 | 16.4 | 16.6 | 16.8 | 17 | 17.2 | 17.4 | 17.6 | 17.8 | 18 | 18.2 | 18.4 | 18.5
Сталь хромоникелевая коррозионно-стойкого аустенитного класса | 10Х11Н20Т3Р | Горячекатаная и кованая сталь диаметром, стороной квадрата или толщиной от 100 до 150 мм | 16.4 | 16.4 | 16.6 | 16.8 | 17 | 17.2 | 17.4 | 17.6 | 17.8 | 18 | 18.2 | 18.4 | 18.5
Сталь хромоникелевая коррозионно-стойкого аустенитного класса | 10Х11Н20Т3Р | Заготовки крепежных деталей, КП490* | 16.4 | 16.4 | 16.6 | 16.8 | 17 | 17.2 | 17.4 | 17.6 | 17.8 | 18 | 18.2 | 18.4 | 18.5
Сталь хромоникелевая коррозионно-стойкого аустенитного класса | 10Х11Н20Т3Р | Сортовой прокат, КП490* | 16.4 | 16.4 | 16.6 | 16.8 | 17 | 17.2 | 17.4 | 17.6 | 17.8 | 18 | 18.2 | 18.4 | 18.5
Сталь хромоникелевая коррозионно-стойкого аустенитного класса | 10Х11Н20Т3Р | Горячекатаная и кованая сталь диаметром, стороной квадрата или толщиной до 60 мм | 16.4 | 16.4 | 16.6 | 16.8 | 17 | 17.2 | 17.4 | 17.6 | 17.8 | 18 | 18.2 | 18.4 | 18.5
Сплав на железоникелевой основе | 1Х16Н36МБТЮР |  | 16.4 | 16.4 | 16.6 | 16.8 | 17 | 17.2 | 17.4 | 17.6 | 17.8 | 18 | 18.2 | 18.4 | 18.5
Сплав на железоникелевой основе | 03Х21Н32М3Б | Прутки, поковки | 16.4 | 16.4 | 16.6 | 16.8 | 17 | 17.2 | 17.4 | 17.6 | 17.8 | 18 | 18.2 | 18.4 | 18.5
Сплав на железоникелевой основе | 03Х21Н32М3Б | Трубы | 16.4 | 16.4 | 16.6 | 16.8 | 17 | 17.2 | 17.4 | 17.6 | 17.8 | 18 | 18.2 | 18.4 | 18.5
Сплав на железоникелевой основе | Сплав ХН35ВТ | Заготовки крепежных деталей толщиной до 400 мм и от 620 до 650 мм, КП395* | 16.4 | 16.4 | 16.6 | 16.8 | 17 | 17.2 | 17.4 | 17.6 | 17.8 | 18 | 18.2 | 18.4 | 18.5
Сплав на железоникелевой основе | Сплав ХН35ВТ | Сортовой прокат толщиной до 100 мм | 16.4 | 16.4 | 16.6 | 16.8 | 17 | 17.2 | 17.4 | 17.6 | 17.8 | 18 | 18.2 | 18.4 | 18.5
Сплав на железоникелевой основе | Сплав ХН35ВТ-ВД | Кованый и горячекатаный пруток диаметром от 40 до 200 мм | 16.4 | 16.4 | 16.6 | 16.8 | 17 | 17.2 | 17.4 | 17.6 | 17.8 | 18 | 18.2 | 18.4 | 18.5
Сплав на железоникелевой основе | Сплав ХН35ВТ-ВД | Сортовой прокат до 100 мм | 16.4 | 16.4 | 16.6 | 16.8 | 17 | 17.2 | 17.4 | 17.6 | 17.8 | 18 | 18.2 | 18.4 | 18.5
Сплав на железоникелевой основе | Сплав ХН35ВТЮ |  | 16.4 | 16.4 | 16.6 | 16.8 | 17 | 17.2 | 17.4 | 17.6 | 17.8 | 18 | 18.2 | 18.4 | 18.5
Сплав на железоникелевой основе | Сплав 0Х20Н46Б | Бесшовные трубы холодно и теплодеформированные наружным диаметром от 13 до 32 мм с толщиной стенки от 1,5 до 3 мм | 16.4 | 16.4 | 16.6 | 16.8 | 17 | 17.2 | 17.4 | 17.6 | 17.8 | 18 | 18.2 | 18.4 | 18.5
Сплав на железоникелевой основе | Сплав 0Х20Н46Б | Прутки круглого и квадратного сечения толщиной или диаметром от 30 до 170 мм | 16.4 | 16.4 | 16.6 | 16.8 | 17 | 17.2 | 17.4 | 17.6 | 17.8 | 18 | 18.2 | 18.4 | 18.5

## E, ГПа
Класс материала | Марка стали или сплава | Сортамент | Температура, К (°С)
|  |  | 20 | 50 | 100 | 150 | 200 | 250 | 300 | 350 | 400 | 450 | 500 | 550 | 600
Сталь углеродистая | Ст3сп5 | Горячекатаная сортовая фасонная и листовая сталь толщиной до 20 мм | 200 | 197 | 195 | 192 | 190 | 185 | 180 | 175 | 170 | 165 | 160 | - | -
Сталь углеродистая | Ст3сп5 | Горячекатаная сортовая фасонная и листовая сталь толщиной от 20 до 100 мм | 200 | 197 | 195 | 192 | 190 | 185 | 180 | 175 | 170 | 165 | 160 | - | -
Сталь углеродистая | Ст3сп5 | Горячекатаная сортовая фасонная и листовая сталь толщиной более 100 мм | 200 | 197 | 195 | 192 | 190 | 185 | 180 | 175 | 170 | 165 | 160 | - | -
Сталь углеродистая | Ст3сп5 | Трубы | 200 | 197 | 195 | 192 | 190 | 185 | 180 | 175 | 170 | 165 | 160 | - | -
Сталь углеродистая | Ст3сп5 | Поковки диаметром или толщиной до 300 мм, КП175* | 200 | 197 | 195 | 192 | 190 | 185 | 180 | 175 | 170 | 165 | 160 | - | -
Сталь углеродистая | Ст3сп5 | Поковки диаметром или толщиной до 300 мм, КП195* | 200 | 197 | 195 | 192 | 190 | 185 | 180 | 175 | 170 | 165 | 160 | - | -
Сталь углеродистая | Ст3сп5 | Поковки диаметром или толщиной до 50 мм, КП215* | 200 | 197 | 195 | 192 | 190 | 185 | 180 | 175 | 170 | 165 | 160 | - | -
Сталь углеродистая | 10 | Трубы холодно- и теплодеформированные бесшовные | 200 | 197 | 195 | 192 | 190 | 185 | 180 | 175 | 170 | 165 | 160 | - | -
Сталь углеродистая | 10 | Сортовая горячекатаная и кованая сталь толщиной или диаметром до 80 мм | 200 | 197 | 195 | 192 | 190 | 185 | 180 | 175 | 170 | 165 | 160 | - | -
Сталь углеродистая | 15 | Сортовая горячекатаная сталь толщиной или диаметром до 80 мм | 200 | 197 | 195 | 192 | 190 | 185 | 180 | 175 | 170 | 165 | 160 | - | -
Сталь углеродистая | 15 | Поковки диаметром до 300 мм, КП175* | 200 | 197 | 195 | 192 | 190 | 185 | 180 | 175 | 170 | 165 | 160 | - | -
Сталь углеродистая | 15 | Поковки диаметром до 100 мм, КП195* | 200 | 197 | 195 | 192 | 190 | 185 | 180 | 175 | 170 | 165 | 160 | - | -
Сталь углеродистая | 15 | Поковки диаметром до 50 мм, КП215* | 200 | 197 | 195 | 192 | 190 | 185 | 180 | 175 | 170 | 165 | 160 | - | -
Сталь углеродистая | 15Л | Отливки с толщиной стенки до 100 мм | 200 | 197 | 195 | 192 | 190 | 185 | 180 | 175 | 170 | 165 | 160 | - | -
Сталь углеродистая | 20 | Поковки диаметром до 300 мм, КП175* | 200 | 197 | 195 | 192 | 190 | 185 | 180 | 175 | 170 | 165 | 160 | - | -
Сталь углеродистая | 20 | Поковки диаметром до 300 мм, КП195* | 200 | 197 | 195 | 192 | 190 | 185 | 180 | 175 | 170 | 165 | 160 | - | -
Сталь углеродистая | 20 | Поковки диаметром до 300 мм, КП215* | 200 | 197 | 195 | 192 | 190 | 185 | 180 | 175 | 170 | 165 | 160 | - | -
Сталь углеродистая | 20 | Поковки диаметром от 100 до 300 мм, КП245* | 200 | 197 | 195 | 192 | 190 | 185 | 180 | 175 | 170 | 165 | 160 | - | -
Сталь углеродистая | 20 | Горячекатаная сталь толщиной или диаметром до 80 мм | 200 | 197 | 195 | 192 | 190 | 185 | 180 | 175 | 170 | 165 | 160 | - | -
Сталь углеродистая | 20 | Трубы горячедеформированные наружным диаметром от 10 до 465 мм с толщиной стенки от 2 до 60 мм | 200 | 197 | 195 | 192 | 190 | 185 | 180 | 175 | 170 | 165 | 160 | - | -
Сталь углеродистая | 20 | Отожженные, высокоотпущенные листы толщиной от 4 до 80 мм | 200 | 197 | 195 | 192 | 190 | 185 | 180 | 175 | 170 | 165 | 160 | - | -
Сталь углеродистая | 20 | Листовые заготовки толщиной от 20 до 250 мм | 200 | 197 | 195 | 192 | 190 | 185 | 180 | 175 | 170 | 165 | 160 | - | -
Сталь углеродистая | 20Л | Отливки с толщиной стенки до 100 мм | 200 | 197 | 195 | 192 | 190 | 185 | 180 | 175 | 170 | 165 | 160 | - | -
Сталь углеродистая | 20К | Листы толщиной от 4 до 60 мм | 200 | 197 | 195 | 192 | 190 | 185 | 180 | 175 | 170 | 165 | 160 | - | -
Сталь углеродистая | 22К | Листы толщиной от 70 до 170 мм, КП215* | 200 | 197 | 195 | 192 | 190 | 185 | 180 | 175 | 170 | 165 | 160 | - | -
Сталь углеродистая | 22К | Поковки диаметром от 300 до 800 мм, КП195* | 200 | 197 | 195 | 192 | 190 | 185 | 180 | 175 | 170 | 165 | 160 | - | -
Сталь углеродистая | 22К | Поковки диаметром от 100 до 800 мм, КП215* | 200 | 197 | 195 | 192 | 190 | 185 | 180 | 175 | 170 | 165 | 160 | - | -
Сталь углеродистая | 25 | Поковки диаметром до 500 мм, КП175* | 200 | 197 | 195 | 192 | 190 | 185 | 180 | 175 | 170 | 165 | 160 | - | -
Сталь углеродистая | 25 | Поковки диаметром до 500 мм, КП195* | 200 | 197 | 195 | 192 | 190 | 185 | 180 | 175 | 170 | 165 | 160 | - | -
Сталь углеродистая | 25 | Поковки диаметром до 300 мм, КП215* | 200 | 197 | 195 | 192 | 190 | 185 | 180 | 175 | 170 | 165 | 160 | - | -
Сталь углеродистая | 25 | Поковки диаметром до 100 мм, КП245* | 200 | 197 | 195 | 192 | 190 | 185 | 180 | 175 | 170 | 165 | 160 | - | -
Сталь углеродистая | 25 | Поковки диаметром от 100 до 300 мм, КП275* | 200 | 197 | 195 | 192 | 190 | 185 | 180 | 175 | 170 | 165 | 160 | - | -
Сталь углеродистая | 25Л | Отливки с толщиной стенки до 100 мм | 200 | 197 | 195 | 192 | 190 | 185 | 180 | 175 | 170 | 165 | 160 | - | -
Сталь углеродистая | 30 | Поковки диаметром от 300 до 800 мм, КП175* | 210 | 207 | 205 | 200 | 195 | 190 | 185 | 180 | 175 | 167 | 160 | - | -
Сталь углеродистая | 30 | Поковки диаметром от 100 до 800 мм, КП195* | 210 | 207 | 205 | 200 | 195 | 190 | 185 | 180 | 175 | 167 | 160 | - | -
Сталь углеродистая | 30 | Поковки диаметром от 100 до 800 мм, КП215* | 210 | 207 | 205 | 200 | 195 | 190 | 185 | 180 | 175 | 167 | 160 | - | -
Сталь углеродистая | 30 | Поковки диаметром до 500 мм, КП245* | 210 | 207 | 205 | 200 | 195 | 190 | 185 | 180 | 175 | 167 | 160 | - | -
Сталь углеродистая | 35 | Сортовая горячекатаная сталь диаметром или толщиной до 80 мм | 210 | 207 | 205 | 200 | 195 | 190 | 185 | 180 | 175 | 167 | 160 | - | -
Сталь углеродистая | 35 | Поковки диаметром от 500 до 800 мм, КП175* | 210 | 207 | 205 | 200 | 195 | 190 | 185 | 180 | 175 | 167 | 160 | - | -
Сталь углеродистая | 35 | Поковки диаметром от 300 до 800 мм, КП195* | 210 | 207 | 205 | 200 | 195 | 190 | 185 | 180 | 175 | 167 | 160 | - | -
Сталь углеродистая | 35 | Поковки диаметром от 100 до 800 мм, КП215* | 210 | 207 | 205 | 200 | 195 | 190 | 185 | 180 | 175 | 167 | 160 | - | -
Сталь углеродистая | 35 | Поковки диаметром до 500 мм, КП245* | 210 | 207 | 205 | 200 | 195 | 190 | 185 | 180 | 175 | 167 | 160 | - | -
Сталь углеродистая | 35 | Поковки диаметром до 300 мм, КП275* | 210 | 207 | 205 | 200 | 195 | 190 | 185 | 180 | 175 | 167 | 160 | - | -
Сталь углеродистая | 35 | Поковки диаметром до 100 мм, КП315* | 210 | 207 | 205 | 200 | 195 | 190 | 185 | 180 | 175 | 167 | 160 | - | -
Сталь углеродистая | 35 | Заготовки крепежных деталей диаметром до 300 мм, КП275* | 210 | 207 | 205 | 200 | 195 | 190 | 185 | 180 | 175 | 167 | 160 | - | -
Сталь углеродистая | 40 | Поковки диаметром от 300 до 800 мм, КП215* | 210 | 207 | 205 | 200 | 195 | 190 | 185 | 180 | 175 | 167 | 160 | - | -
Сталь углеродистая | 40 | Поковки диаметром от 100 до 500 мм, КП245* | 210 | 207 | 205 | 200 | 195 | 190 | 185 | 180 | 175 | 167 | 160 | - | -
Сталь углеродистая | 40 | Поковки диаметром до 800 мм, КП275* | 210 | 207 | 205 | 200 | 195 | 190 | 185 | 180 | 175 | 167 | 160 | - | -
Сталь углеродистая | 40 | Поковки диаметром от 100 до 300 мм, КП315* | 210 | 207 | 205 | 200 | 195 | 190 | 185 | 180 | 175 | 167 | 160 | - | -
Сталь углеродистая | 40 | Поковки диаметром до 100 мм, КП345* | 210 | 207 | 205 | 200 | 195 | 190 | 185 | 180 | 175 | 167 | 160 | - | -
Сталь углеродистая | 40 | Заготовки крепежных деталей диаметром до 300 мм, КП295* | 210 | 207 | 205 | 200 | 195 | 190 | 185 | 180 | 175 | 167 | 160 | - | -
Сталь углеродистая | 45 | Горячекатаная сортовая сталь толщиной или диаметром до 250 мм | 210 | 207 | 205 | 200 | 195 | 190 | 185 | 180 | 175 | 167 | 160 | - | -
Сталь углеродистая | 45 | Заготовки крепежных деталей толщиной или диаметром до 300 мм, КП315* | 210 | 207 | 205 | 200 | 195 | 190 | 185 | 180 | 175 | 167 | 160 | - | -
Сталь углеродистая | 45 | Поковки диаметром от 100 до 800 мм, КП245* | 210 | 207 | 205 | 200 | 195 | 190 | 185 | 180 | 175 | 167 | 160 | - | -
Сталь углеродистая | 45 | Поковки диаметром до 800 мм, КП275* | 210 | 207 | 205 | 200 | 195 | 190 | 185 | 180 | 175 | 167 | 160 | - | -
Сталь углеродистая | 45 | Поковки диаметром до 800 мм, КП315* | 210 | 207 | 205 | 200 | 195 | 190 | 185 | 180 | 175 | 167 | 160 | - | -
Сталь углеродистая | 45 | Поковки диаметром до 300 мм, КП345* | 210 | 207 | 205 | 200 | 195 | 190 | 185 | 180 | 175 | 167 | 160 | - | -
Сталь углеродистая | 45 | Поковки диаметром до 100 мм, КП395* | 210 | 207 | 205 | 200 | 195 | 190 | 185 | 180 | 175 | 167 | 160 | - | -
Сталь легированная | 20X | Прутки и полосы диаметром или толщиной до 80 мм | 210 | 207 | 205 | 202 | 200 | 197 | 195 | 190 | 185 | 180 | 175 | 170 | 165
Сталь легированная | 20X | Прутки и полосы диаметром или толщиной от 80 до 150 мм | 210 | 207 | 205 | 202 | 200 | 197 | 195 | 190 | 185 | 180 | 175 | 170 | 165
Сталь легированная | 20X | Прутки и полосы диаметром или толщиной от 150 до 250 мм | 210 | 207 | 205 | 202 | 200 | 197 | 195 | 190 | 185 | 180 | 175 | 170 | 165
Сталь легированная | 20X | Поковки диаметром до 500 мм, КП195* | 210 | 207 | 205 | 202 | 200 | 197 | 195 | 190 | 185 | 180 | 175 | 170 | 165
Сталь легированная | 20X | Поковки диаметром до 300 мм, КП215* | 210 | 207 | 205 | 202 | 200 | 197 | 195 | 190 | 185 | 180 | 175 | 170 | 165
Сталь легированная | 20X | Поковки диаметром до 300 мм, КП245* | 210 | 207 | 205 | 202 | 200 | 197 | 195 | 190 | 185 | 180 | 175 | 170 | 165
Сталь легированная | 20X | Поковки диаметром до 300 мм, КП275* | 210 | 207 | 205 | 202 | 200 | 197 | 195 | 190 | 185 | 180 | 175 | 170 | 165
Сталь легированная | 20X | Поковки диаметром от 100 до 300 мм, КП315* | 210 | 207 | 205 | 202 | 200 | 197 | 195 | 190 | 185 | 180 | 175 | 170 | 165
Сталь легированная | 20X | Поковки диаметром от 100 до 300 мм, КП345* | 210 | 207 | 205 | 202 | 200 | 197 | 195 | 190 | 185 | 180 | 175 | 170 | 165
Сталь легированная | 30Х | Прутки, полосы диаметром или толщиной до 80 мм | 215 | 212 | 210 | 207 | 205 | 202 | 200 | 195 | 190 | 185 | 180 | 175 | 170
Сталь легированная | 30Х | Прутки, полосы диаметром или толщиной от 80 до 150 мм | 215 | 212 | 210 | 207 | 205 | 202 | 200 | 195 | 190 | 185 | 180 | 175 | 170
Сталь легированная | 30Х | Прутки, полосы диаметром или толщиной от 150 до 250 мм | 215 | 212 | 210 | 207 | 205 | 202 | 200 | 195 | 190 | 185 | 180 | 175 | 170
Сталь легированная | 30Х | Поковки толщиной до 100 мм, КП395* | 215 | 212 | 210 | 207 | 205 | 202 | 200 | 195 | 190 | 185 | 180 | 175 | 170
Сталь легированная | 35Х | Поковки диаметром до 100 мм, КП275* | 215 | 212 | 210 | 207 | 205 | 202 | 200 | 195 | 190 | 185 | 180 | 175 | 170
Сталь легированная | 35Х | Поковки диаметром от 300 до 800 мм, КП275* | 215 | 212 | 210 | 207 | 205 | 202 | 200 | 195 | 190 | 185 | 180 | 175 | 170
Сталь легированная | 35Х | Поковки диаметром до 100 мм, КП315* | 215 | 212 | 210 | 207 | 205 | 202 | 200 | 195 | 190 | 185 | 180 | 175 | 170
Сталь легированная | 35Х | Поковки диаметром до 300 мм, КП345* | 215 | 212 | 210 | 207 | 205 | 202 | 200 | 195 | 190 | 185 | 180 | 175 | 170
Сталь легированная | 35Х | Поковки диаметром до 300 мм, КП395* | 215 | 212 | 210 | 207 | 205 | 202 | 200 | 195 | 190 | 185 | 180 | 175 | 170
Сталь легированная | 35Х | Поковки диаметром до 100 мм, КП440* | 215 | 212 | 210 | 207 | 205 | 202 | 200 | 195 | 190 | 185 | 180 | 175 | 170
Сталь легированная | 35Х | Поковки диаметром до 50 мм, КП490* | 215 | 212 | 210 | 207 | 205 | 202 | 200 | 195 | 190 | 185 | 180 | 175 | 170
Сталь легированная | 35Х | Поковки диаметром до 50 мм, КП540* | 215 | 212 | 210 | 207 | 205 | 202 | 200 | 195 | 190 | 185 | 180 | 175 | 170
Сталь легированная | 35Х | Заготовки крепежных деталей толщиной до 300 мм, КП590* | 215 | 212 | 210 | 207 | 205 | 202 | 200 | 195 | 190 | 185 | 180 | 175 | 170
Сталь легированная | 40X | Прутки и полосы диаметром или толщиной до 80 мм | 215 | 212 | 210 | 207 | 205 | 202 | 200 | 195 | 190 | 185 | 180 | 175 | 170
Сталь легированная | 40X | Прутки и полосы диаметром или толщиной от 80 до 150 мм | 215 | 212 | 210 | 207 | 205 | 202 | 200 | 195 | 190 | 185 | 180 | 175 | 170
Сталь легированная | 40X | Прутки и полосы диаметром или толщиной от 150 до 250 мм | 215 | 212 | 210 | 207 | 205 | 202 | 200 | 195 | 190 | 185 | 180 | 175 | 170
Сталь легированная | 40X | Заготовки крепежных деталей диаметром до 300 мм, КП590* | 215 | 212 | 210 | 207 | 205 | 202 | 200 | 195 | 190 | 185 | 180 | 175 | 170
Сталь легированная | 40X | Поковки диаметром или толщиной от 500 до 800 мм, КП245* | 215 | 212 | 210 | 207 | 205 | 202 | 200 | 195 | 190 | 185 | 180 | 175 | 170
Сталь легированная | 40X | Поковки диаметром или толщиной от 300 до 800 мм, КП275* | 215 | 212 | 210 | 207 | 205 | 202 | 200 | 195 | 190 | 185 | 180 | 175 | 170
Сталь легированная | 40X | Поковки диаметром или толщиной до 800 мм, КП315* | 215 | 212 | 210 | 207 | 205 | 202 | 200 | 195 | 190 | 185 | 180 | 175 | 170
Сталь легированная | 40X | Поковки диаметром до 500 мм, КП345* | 215 | 212 | 210 | 207 | 205 | 202 | 200 | 195 | 190 | 185 | 180 | 175 | 170
Сталь легированная | 40X | Поковки диаметром до 500 мм, КП395* | 215 | 212 | 210 | 207 | 205 | 202 | 200 | 195 | 190 | 185 | 180 | 175 | 170
Сталь легированная | 40X | Поковки диаметром до 300 мм, КП440* | 215 | 212 | 210 | 207 | 205 | 202 | 200 | 195 | 190 | 185 | 180 | 175 | 170
Сталь легированная | 40X | Поковки диаметром до 300 мм, КП490* | 215 | 212 | 210 | 207 | 205 | 202 | 200 | 195 | 190 | 185 | 180 | 175 | 170
Сталь легированная | 40X | Поковки диаметром до 100 мм, КП540* | 215 | 212 | 210 | 207 | 205 | 202 | 200 | 195 | 190 | 185 | 180 | 175 | 170
Сталь легированная | 45Х | Поковки диаметром до 100 мм, КП315* | 215 | 212 | 210 | 207 | 205 | 202 | 200 | 195 | 190 | 185 | 180 | 175 | 170
Сталь легированная | 45Х | Поковки диаметром от 300 до 800 мм, КП315* | 215 | 212 | 210 | 207 | 205 | 202 | 200 | 195 | 190 | 185 | 180 | 175 | 170
Сталь легированная | 45Х | Поковки диаметром до 800 мм, КП345* | 215 | 212 | 210 | 207 | 205 | 202 | 200 | 195 | 190 | 185 | 180 | 175 | 170
Сталь легированная | 45Х | Поковки диаметром от 100 до 500 мм, КП395* | 215 | 212 | 210 | 207 | 205 | 202 | 200 | 195 | 190 | 185 | 180 | 175 | 170
Сталь легированная | 45Х | Поковки диаметром от 100 до 500 мм, КП440* | 215 | 212 | 210 | 207 | 205 | 202 | 200 | 195 | 190 | 185 | 180 | 175 | 170
Сталь легированная | 45Х | Поковки диаметром до 300 мм, КП490* | 215 | 212 | 210 | 207 | 205 | 202 | 200 | 195 | 190 | 185 | 180 | 175 | 170
Сталь легированная | 45Х | Поковки диаметром от 100 до 300 мм, КП540* | 215 | 212 | 210 | 207 | 205 | 202 | 200 | 195 | 190 | 185 | 180 | 175 | 170
Сталь легированная | 45Х | Поковки диаметром до 100 мм, КП590* | 215 | 212 | 210 | 207 | 205 | 202 | 200 | 195 | 190 | 185 | 180 | 175 | 170
Сталь легированная | 45Х | Поковки диаметром до 100 мм, КП640* | 215 | 212 | 210 | 207 | 205 | 202 | 200 | 195 | 190 | 185 | 180 | 175 | 170
Сталь легированная | 45Х | Прутки и полосы диаметром или толщиной до 80 мм | 215 | 212 | 210 | 207 | 205 | 202 | 200 | 195 | 190 | 185 | 180 | 175 | 170
Сталь легированная | 45Х | Прутки и полосы диаметром или толщиной от 80 до 150 мм | 215 | 212 | 210 | 207 | 205 | 202 | 200 | 195 | 190 | 185 | 180 | 175 | 170
Сталь легированная | 45Х | Прутки и полосы диаметром или толщиной от 150 до 250 мм | 215 | 212 | 210 | 207 | 205 | 202 | 200 | 195 | 190 | 185 | 180 | 175 | 170
Сталь легированная | 12ХМ | Листы толщиной от 4 до 6 мм | 210 | 207 | 205 | 202 | 200 | 197 | 195 | 190 | 185 | 180 | 175 | 170 | 165
Сталь легированная | 12ХМ | Листы толщиной от 60 до 130 мм | 210 | 207 | 205 | 202 | 200 | 197 | 195 | 190 | 185 | 180 | 175 | 170 | 165
Сталь легированная | 15ХМ | Трубы бесшовные горячекатаные наружным диаметром от 10 до 465 мм с толщиной стенки от 2 до 32 мм | 210 | 207 | 205 | 202 | 200 | 197 | 195 | 190 | 185 | 180 | 175 | 170 | 165
Сталь легированная | 15ХМ | Поковки толщиной или диаметром от 100 до 300 мм, КП195* | 210 | 207 | 205 | 202 | 200 | 197 | 195 | 190 | 185 | 180 | 175 | 170 | 165
Сталь легированная | 15ХМ | Поковки толщиной или диаметром от 100 до 300 мм, КП215* | 210 | 207 | 205 | 202 | 200 | 197 | 195 | 190 | 185 | 180 | 175 | 170 | 165
Сталь легированная | 15ХМ | Поковки толщиной или диаметром до 300 мм, КП245* | 210 | 207 | 205 | 202 | 200 | 197 | 195 | 190 | 185 | 180 | 175 | 170 | 165
Сталь легированная | 15ХМ | Поковки толщиной или диаметром до 500 мм, КП275* | 210 | 207 | 205 | 202 | 200 | 197 | 195 | 190 | 185 | 180 | 175 | 170 | 165
Сталь легированная | 15ХМ | Поковки толщиной или диаметром до 100 мм, КП315* | 210 | 207 | 205 | 202 | 200 | 197 | 195 | 190 | 185 | 180 | 175 | 170 | 165
Сталь легированная | 15ХМ | Поковки толщиной или диаметром до 300 мм, КП345* | 210 | 207 | 205 | 202 | 200 | 197 | 195 | 190 | 185 | 180 | 175 | 170 | 165
Сталь легированная | 15ХМ | Поковки толщиной или диаметром до 100 мм, КП395* | 210 | 207 | 205 | 202 | 200 | 197 | 195 | 190 | 185 | 180 | 175 | 170 | 165
Сталь легированная | 15ХМ | Поковки толщиной или диаметром до 100 мм, КП440* | 210 | 207 | 205 | 202 | 200 | 197 | 195 | 190 | 185 | 180 | 175 | 170 | 165
Сталь легированная | 15ХМ | Поковки толщиной или диаметром до 100 мм, КП490* | 210 | 207 | 205 | 202 | 200 | 197 | 195 | 190 | 185 | 180 | 175 | 170 | 165
Сталь легированная | 20ХМ | Поковки толщиной до 100 мм, КП345* | 210 | 207 | 205 | 202 | 200 | 197 | 195 | 190 | 185 | 180 | 175 | 170 | 165
Сталь легированная | 20ХМ | Поковки толщиной до 50 мм, КП395* | 210 | 207 | 205 | 202 | 200 | 197 | 195 | 190 | 185 | 180 | 175 | 170 | 165
Сталь легированная | 20ХМА | Поковки и листы толщиной от 150 до 300 мм, КП345* | 210 | 207 | 205 | 202 | 200 | 197 | 195 | 190 | 185 | 180 | 175 | 170 | 165
Сталь легированная | 20ХМА | Поковки и листы толщиной до 150 мм, КП440* | 210 | 207 | 205 | 202 | 200 | 197 | 195 | 190 | 185 | 180 | 175 | 170 | 165
Сталь легированная | 20ХМЛ | Отливки | 210 | 207 | 205 | 202 | 200 | 197 | 195 | 190 | 185 | 180 | 175 | 170 | 165
Сталь легированная | 20ХМФЛ | Отливки | 210 | 207 | 205 | 202 | 200 | 197 | 195 | 190 | 185 | 180 | 175 | 170 | 165
Сталь легированная | 20ХМФЛ | Прутки и полосы толщиной или диаметром до 80 мм | 210 | 207 | 205 | 202 | 200 | 197 | 195 | 190 | 185 | 180 | 175 | 170 | 165
Сталь легированная | 20ХМФЛ | Прутки и полосы толщиной или диаметром от 80 до 150 мм | 210 | 207 | 205 | 202 | 200 | 197 | 195 | 190 | 185 | 180 | 175 | 170 | 165
Сталь легированная | 20ХМФЛ | Прутки и полосы толщиной или диаметром от 150 до 250 мм | 210 | 207 | 205 | 202 | 200 | 197 | 195 | 190 | 185 | 180 | 175 | 170 | 165
Сталь легированная | 30ХМА | Трубы наружным диаметром от 25 до 710 мм с толщиной стенки от 2,5 до 50 мм | 215 | 212 | 210 | 207 | 205 | 202 | 200 | 195 | 190 | 185 | 180 | 175 | 170
Сталь легированная | 30ХМА | Заготовки крепежных деталей толщиной или диаметром до 100 мм, КП395* | 215 | 212 | 210 | 207 | 205 | 202 | 200 | 195 | 190 | 185 | 180 | 175 | 170
Сталь легированная | 30ХМА | Заготовки крепежных деталей толщиной или диаметром до 300 мм, КП440* | 215 | 212 | 210 | 207 | 205 | 202 | 200 | 195 | 190 | 185 | 180 | 175 | 170
Сталь легированная | 30ХМА | Заготовки крепежных деталей толщиной или диаметром от 100 до 200 мм, КП490* | 215 | 212 | 210 | 207 | 205 | 202 | 200 | 195 | 190 | 185 | 180 | 175 | 170
Сталь легированная | 30ХМА | Заготовки крепежных деталей толщиной или диаметром до 100 мм КП590* | 215 | 212 | 210 | 207 | 205 | 202 | 200 | 195 | 190 | 185 | 180 | 175 | 170
Сталь легированная | 30ХМА | Заготовки крепежных деталей толщиной или диаметром до 300 мм, КП640* | 215 | 212 | 210 | 207 | 205 | 202 | 200 | 195 | 190 | 185 | 180 | 175 | 170
Сталь легированная | 30ХМА | Прутки и полосы толщиной или диаметром до 80 мм | 215 | 212 | 210 | 207 | 205 | 202 | 200 | 195 | 190 | 185 | 180 | 175 | 170
Сталь легированная | 30ХМА | Прутки и полосы толщиной или диаметром от 80 мм до 150 мм | 215 | 212 | 210 | 207 | 205 | 202 | 200 | 195 | 190 | 185 | 180 | 175 | 170
Сталь легированная | 30ХМА | Прутки и полосы толщиной или диаметром от 150 до 250 мм | 215 | 212 | 210 | 207 | 205 | 202 | 200 | 195 | 190 | 185 | 180 | 175 | 170
Сталь легированная | 35ХМ | Поковки толщиной или диаметром от 300 до 800 мм, КП245* | 215 | 212 | 210 | 207 | 205 | 202 | 200 | 195 | 190 | 185 | 180 | 175 | 170
Сталь легированная | 35ХМ | Поковки толщиной или диаметром от 300 до 800 мм, КП275* | 215 | 212 | 210 | 207 | 205 | 202 | 200 | 195 | 190 | 185 | 180 | 175 | 170
Сталь легированная | 35ХМ | Поковки толщиной или диаметром до 800 мм, КП315* | 215 | 212 | 210 | 207 | 205 | 202 | 200 | 195 | 190 | 185 | 180 | 175 | 170
Сталь легированная | 35ХМ | Поковки толщиной или диаметром до 800 мм, КП345* | 215 | 212 | 210 | 207 | 205 | 202 | 200 | 195 | 190 | 185 | 180 | 175 | 170
Сталь легированная | 35ХМ | Поковки толщиной или диаметром от 50 до 800 мм, КП395* | 215 | 212 | 210 | 207 | 205 | 202 | 200 | 195 | 190 | 185 | 180 | 175 | 170
Сталь легированная | 35ХМ | Поковки толщиной или диаметром от 50 до 500 мм, КП440* | 215 | 212 | 210 | 207 | 205 | 202 | 200 | 195 | 190 | 185 | 180 | 175 | 170
Сталь легированная | 35ХМ | Поковки толщиной или диаметром до 300 мм, КП490* | 215 | 212 | 210 | 207 | 205 | 202 | 200 | 195 | 190 | 185 | 180 | 175 | 170
Сталь легированная | 35ХМ | Поковки толщиной или диаметром до 50 мм, КП540* | 215 | 212 | 210 | 207 | 205 | 202 | 200 | 195 | 190 | 185 | 180 | 175 | 170
Сталь легированная | 35ХМ | Поковки толщиной или диаметром до 100 мм, КП590* | 215 | 212 | 210 | 207 | 205 | 202 | 200 | 195 | 190 | 185 | 180 | 175 | 170
Сталь легированная | 35ХМ | Прутки и полосы толщиной или диаметром до 80 мм | 215 | 212 | 210 | 207 | 205 | 202 | 200 | 195 | 190 | 185 | 180 | 175 | 170
Сталь легированная | 35ХМ | Прутки и полосы толщиной или диаметром от 80 до 150 мм | 215 | 212 | 210 | 207 | 205 | 202 | 200 | 195 | 190 | 185 | 180 | 175 | 170
Сталь легированная | 35ХМ | Прутки и полосы толщиной или диаметром от 150 до 250 мм | 215 | 212 | 210 | 207 | 205 | 202 | 200 | 195 | 190 | 185 | 180 | 175 | 170
Сталь легированная | 35ХМ | Заготовки крепежных деталей толщиной или диаметром до 300 мм, КП440* | 215 | 212 | 210 | 207 | 205 | 202 | 200 | 195 | 190 | 185 | 180 | 175 | 170
Сталь легированная | 35ХМ | Заготовки крепежных деталей толщиной или диаметром до 300 мм, КП640* | 215 | 212 | 210 | 207 | 205 | 202 | 200 | 195 | 190 | 185 | 180 | 175 | 170
Сталь легированная | 35ХМА | Поковки толщиной от 100 до 300 мм, КП440* | 215 | 212 | 210 | 207 | 205 | 202 | 200 | 195 | 190 | 185 | 180 | 175 | 170
Сталь легированная | 35ХМА | Заготовки крепежных деталей толщиной или диаметром от 100 до 300 мм, КП395* | 215 | 212 | 210 | 207 | 205 | 202 | 200 | 195 | 190 | 185 | 180 | 175 | 170
Сталь легированная | 35ХМА | Заготовки крепежных деталей толщиной или диаметром от 100 до 200 мм, КП490* | 215 | 212 | 210 | 207 | 205 | 202 | 200 | 195 | 190 | 185 | 180 | 175 | 170
Сталь легированная | 35ХМА | Заготовки крепежных деталей толщиной или диаметром до 100 мм, КП590* | 215 | 212 | 210 | 207 | 205 | 202 | 200 | 195 | 190 | 185 | 180 | 175 | 170
Сталь легированная | 35ХМА | Заготовки крепежных деталей толщиной или диаметром до 300 мм, КП640* | 215 | 212 | 210 | 207 | 205 | 202 | 200 | 195 | 190 | 185 | 180 | 175 | 170
Сталь легированная | 10Х2М | Листы толщиной от 6 до 50 мм | 210 | 207 | 205 | 202 | 200 | 197 | 195 | 190 | 185 | 180 | 175 | 170 | 165
Сталь легированная | 10Х2М | Листы толщиной от 50 до 150 мм | 210 | 207 | 205 | 202 | 200 | 197 | 195 | 190 | 185 | 180 | 175 | 170 | 165
Сталь легированная | 10Х2М | Бесшовные холоднокатаные трубы диаметром от 12 до 60 мм | 210 | 207 | 205 | 202 | 200 | 197 | 195 | 190 | 185 | 180 | 175 | 170 | 165
Сталь легированная | 10Х2М | Поковки толщиной до 400 мм | 210 | 207 | 205 | 202 | 200 | 197 | 195 | 190 | 185 | 180 | 175 | 170 | 165
Сталь легированная | 12X2M | Поковки толщиной до 400 мм | 210 | 207 | 205 | 202 | 200 | 197 | 195 | 190 | 185 | 180 | 175 | 170 | 165
Сталь легированная | 12MX | Поковки толщиной от 20 до 130 мм | 210 | 207 | 205 | 202 | 200 | 197 | 195 | 190 | 185 | 180 | 175 | 170 | 165
Сталь легированная | 12MX | Поковки толщиной до 25 мм | 210 | 207 | 205 | 202 | 200 | 197 | 195 | 190 | 185 | 180 | 175 | 170 | 165
Сталь легированная | 12MX | Прутки, полосы толщиной или диаметром до 90 мм | 210 | 207 | 205 | 202 | 200 | 197 | 195 | 190 | 185 | 180 | 175 | 170 | 165
Сталь легированная | 12MX | Прутки, полосы толщиной или диаметром от 90 до 150 мм | 210 | 207 | 205 | 202 | 200 | 197 | 195 | 190 | 185 | 180 | 175 | 170 | 165
Сталь легированная | 12MX | Прутки, полосы толщиной или диаметром от 150 до 200 мм | 210 | 207 | 205 | 202 | 200 | 197 | 195 | 190 | 185 | 180 | 175 | 170 | 165
Сталь легированная | 12МХ | Листы толщиной от 4 до 6 мм | 210 | 207 | 205 | 202 | 200 | 197 | 195 | 190 | 185 | 180 | 175 | 170 | 165
Сталь легированная | 12МХ | Листы толщиной от 20 до 60 мм | 210 | 207 | 205 | 202 | 200 | 197 | 195 | 190 | 185 | 180 | 175 | 170 | 165
Сталь легированная | 30ХГСА | Поковки диаметром от 50 до 100 мм, КП440* | 215 | 212 | 210 | 207 | 205 | 202 | 200 | 195 | 190 | 185 | 180 | 175 | 170
Сталь легированная | 30ХГСА | Поковки диаметром до 300 мм, КП490* | 215 | 212 | 210 | 207 | 205 | 202 | 200 | 195 | 190 | 185 | 180 | 175 | 170
Сталь легированная | 30ХГСА | Поковки диаметром до 100 мм, КП540* | 215 | 212 | 210 | 207 | 205 | 202 | 200 | 195 | 190 | 185 | 180 | 175 | 170
Сталь легированная | 30ХГСА | Поковки диаметром до 100 мм, КП590* | 215 | 212 | 210 | 207 | 205 | 202 | 200 | 195 | 190 | 185 | 180 | 175 | 170
Сталь легированная | 30ХГСА | Поковки диаметром до 100 мм, КП640* | 215 | 212 | 210 | 207 | 205 | 202 | 200 | 195 | 190 | 185 | 180 | 175 | 170
Сталь легированная | 30ХГСА | Поковки диаметром до 100 мм, КП685* | 215 | 212 | 210 | 207 | 205 | 202 | 200 | 195 | 190 | 185 | 180 | 175 | 170
Сталь легированная | 30ХГСА | Штамповки, прутки и полосы диаметром или толщиной до 80 мм | 215 | 212 | 210 | 207 | 205 | 202 | 200 | 195 | 190 | 185 | 180 | 175 | 170
Сталь легированная | 30ХГСА | Штамповки, прутки и полосы диаметром или толщиной от 80 до 150 мм | 215 | 212 | 210 | 207 | 205 | 202 | 200 | 195 | 190 | 185 | 180 | 175 | 170
Сталь легированная | 30ХГСА | Штамповки, прутки и полосы диаметром или толщиной от 150 до 250 мм | 215 | 212 | 210 | 207 | 205 | 202 | 200 | 195 | 190 | 185 | 180 | 175 | 170
Сталь легированная | 10ХСНД | Холодно и горячекатаные трубы наружным диаметром от 60 до 168 мм с толщиной стенки от 6 до 11 мм | 210 | 207 | 205 | 202 | 200 | 197 | 195 | 190 | 185 | 180 | 175 | 170 | 165
Сталь легированная | 10ХСНД | Фасонные профили сечением от 5 до 250 мм | 210 | 207 | 205 | 202 | 200 | 197 | 195 | 190 | 185 | 180 | 175 | 170 | 165
Сталь легированная | 10ХСНД | Прокат, толстолистовая сталь толщиной от 4 до 40 мм | 210 | 207 | 205 | 202 | 200 | 197 | 195 | 190 | 185 | 180 | 175 | 170 | 165
Сталь легированная | 10ХН1М | Лист толщиной от 6 до 40 мм | 210 | 207 | 205 | 202 | 200 | 197 | 195 | 190 | 185 | 180 | 175 | 170 | 165
Сталь легированная | 10ХН1М | Трубы бесшовные горячедеформированные наружным диаметром от 60 до 168 мм с толщиной стенки от 6 до 32 мм | 210 | 207 | 205 | 202 | 200 | 197 | 195 | 190 | 185 | 180 | 175 | 170 | 165
Сталь легированная | 16ГНМА | Листы | 210 | 207 | 205 | 202 | 200 | 197 | 195 | 190 | 185 | 180 | 175 | 170 | 165
Сталь легированная | 10ГН2МФА | Поковки, листы толщиной до 300 мм | 210 | 207 | 205 | 202 | 200 | 197 | 195 | 190 | 185 | 180 | 175 | 170 | 165
Сталь легированная | 10ГН2МФАЛ | Отливки | 210 | 207 | 205 | 202 | 200 | 197 | 195 | 190 | 185 | 180 | 175 | 170 | 165
Сталь легированная хромомолибденованадиевая | 12Х1МФ | Горячекатаная сталь толщиной или диаметром до 90 мм | 215 | 212 | 210 | 207 | 205 | 202 | 200 | 195 | 190 | 185 | 180 | 175 | 170
Сталь легированная хромомолибденованадиевая | 12Х1МФ | Горячекатаная сталь толщиной или диаметром от 90 до 150 мм | 215 | 212 | 210 | 207 | 205 | 202 | 200 | 195 | 190 | 185 | 180 | 175 | 170
Сталь легированная хромомолибденованадиевая | 12Х1МФ | Горячекатаная сталь толщиной или диаметром от 150 до 200 мм | 215 | 212 | 210 | 207 | 205 | 202 | 200 | 195 | 190 | 185 | 180 | 175 | 170
Сталь легированная хромомолибденованадиевая | 12Х1МФ | Поковки толщиной от 100 до 300 мм, КП195* | 215 | 212 | 210 | 207 | 205 | 202 | 200 | 195 | 190 | 185 | 180 | 175 | 170
Сталь легированная хромомолибденованадиевая | 12Х1МФ | Поковки толщиной до 800 мм, КП215* | 215 | 212 | 210 | 207 | 205 | 202 | 200 | 195 | 190 | 185 | 180 | 175 | 170
Сталь легированная хромомолибденованадиевая | 12Х1МФ | Поковки толщиной от 100 до 500 мм, КП245* | 215 | 212 | 210 | 207 | 205 | 202 | 200 | 195 | 190 | 185 | 180 | 175 | 170
Сталь легированная хромомолибденованадиевая | 12Х1МФ | Трубы бесшовные горячекатаные диаметром от 57 до 465 мм с толщиной стенки от 3,5 до 60 мм | 215 | 212 | 210 | 207 | 205 | 202 | 200 | 195 | 190 | 185 | 180 | 175 | 170
Сталь легированная хромомолибденованадиевая | 12Х1МФ | Трубы холоднодеформируемые диаметром от 10 до 108 мм с толщиной стенки от 2 до 13 мм | 215 | 212 | 210 | 207 | 205 | 202 | 200 | 195 | 190 | 185 | 180 | 175 | 170
Сталь легированная хромомолибденованадиевая | 25Х1МФ | Сталь горячекатаная, кованая, калиброванная диаметром или стороной квадрата до 90 мм | 215 | 212 | 210 | 207 | 205 | 202 | 200 | 195 | 190 | 185 | 180 | 175 | 170
Сталь легированная хромомолибденованадиевая | 25Х1МФ | Сталь горячекатаная, кованая, калиброванная диаметром или стороной квадрата от 90 до 150 мм | 215 | 212 | 210 | 207 | 205 | 202 | 200 | 195 | 190 | 185 | 180 | 175 | 170
Сталь легированная хромомолибденованадиевая | 25Х1МФ | Сталь горячекатаная, кованая, калиброванная диаметром или стороной квадрата от 150 до 200 мм | 215 | 212 | 210 | 207 | 205 | 202 | 200 | 195 | 190 | 185 | 180 | 175 | 170
Сталь легированная хромомолибденованадиевая | 25Х1МФ | Заготовки крепежных деталей толщиной или диаметром до 200 мм, КП490* | 215 | 212 | 210 | 207 | 205 | 202 | 200 | 195 | 190 | 185 | 180 | 175 | 170
Сталь легированная хромомолибденованадиевая | 25Х1МФ | Заготовки крепежных деталей толщиной или диаметром до 200 мм КП590* | 215 | 212 | 210 | 207 | 205 | 202 | 200 | 195 | 190 | 185 | 180 | 175 | 170
Сталь легированная хромомолибденованадиевая | 25Х1МФ | Заготовки крепежных деталей толщиной или диаметром до 200 мм, КП640* | 215 | 212 | 210 | 207 | 205 | 202 | 200 | 195 | 190 | 185 | 180 | 175 | 170
Сталь легированная хромомолибденованадиевая | 25Х1МФ | Заготовки крепежных деталей толщиной или диаметром до 200 мм, КП670* | 215 | 212 | 210 | 207 | 205 | 202 | 200 | 195 | 190 | 185 | 180 | 175 | 170
Сталь легированная хромомолибденованадиевая | 15Х1М1Ф | Трубы бесшовные горячекатаные с наружным диаметром от 57 до 465 мм с толщиной стенки от 3,5 до 60 мм | 210 | 207 | 205 | 202 | 200 | 197 | 195 | 190 | 185 | 180 | 175 | 170 | 165
Сталь легированная хромомолибденованадиевая | 15Х1М1ФЛ | Отливки | 210 | 207 | 205 | 202 | 200 | 197 | 195 | 190 | 185 | 180 | 175 | 170 | 165
Сталь легированная хромомолибденованадиевая | 12Х2МФА | Листы толщиной до 180 мм, КП395** | 210 | 207 | 205 | 202 | 200 | 197 | 195 | 190 | 185 | 180 | 175 | 170 | 165
Сталь легированная хромомолибденованадиевая | 12Х2МФА | Поковки толщиной до 150 мм, КП395** | 210 | 207 | 205 | 202 | 200 | 197 | 195 | 190 | 185 | 180 | 175 | 170 | 165
Сталь легированная хромомолибденованадиевая | 12Х2МФА | Листы толщиной до 180 мм, КП490** | 210 | 207 | 205 | 202 | 200 | 197 | 195 | 190 | 185 | 180 | 175 | 170 | 165
Сталь легированная хромомолибденованадиевая | 12Х2МФА | Поковки толщиной до 150 мм, КП490** | 210 | 207 | 205 | 202 | 200 | 197 | 195 | 190 | 185 | 180 | 175 | 170 | 165
Сталь легированная хромомолибденованадиевая | 12Х2МФА-А | Листы толщиной до 180 мм, КП395** | 210 | 207 | 205 | 202 | 200 | 197 | 195 | 190 | 185 | 180 | 175 | 170 | 165
Сталь легированная хромомолибденованадиевая | 12Х2МФА-А | Поковки толщиной до 150 мм, КП395** | 210 | 207 | 205 | 202 | 200 | 197 | 195 | 190 | 185 | 180 | 175 | 170 | 165
Сталь легированная хромомолибденованадиевая | 12Х2МФА-А | Листы толщиной до 180 мм, КП490** | 210 | 207 | 205 | 202 | 200 | 197 | 195 | 190 | 185 | 180 | 175 | 170 | 165
Сталь легированная хромомолибденованадиевая | 12Х2МФА-А | Поковки толщиной до 150 мм, КП490** | 210 | 207 | 205 | 202 | 200 | 197 | 195 | 190 | 185 | 180 | 175 | 170 | 165
Сталь легированная хромомолибденованадиевая | 18Х2МФА | Листы, поковки толщиной от 160 до 400 мм, КП490** | 210 | 207 | 205 | 202 | 200 | 197 | 195 | 190 | 185 | 180 | 175 | 170 | 165
Сталь легированная хромомолибденованадиевая | 15Х2МФА | Листы, поковки толщиной от 400 до 650 мм, КП295** | 210 | 207 | 205 | 202 | 200 | 197 | 195 | 190 | 185 | 180 | 175 | 170 | 165
Сталь легированная хромомолибденованадиевая | 15Х2МФА | Листы, поковки толщиной от 161 до 400 мм, КП395** | 210 | 207 | 205 | 202 | 200 | 197 | 195 | 190 | 185 | 180 | 175 | 170 | 165
Сталь легированная хромомолибденованадиевая | 15Х2МФА-А | Листы, поковки толщиной от 400 до 650 мм, КП295** | 210 | 207 | 205 | 202 | 200 | 197 | 195 | 190 | 185 | 180 | 175 | 170 | 165
Сталь легированная хромомолибденованадиевая | 15Х2МФА-А | Листы, поковки толщиной от 161 до 400 мм, КП395** | 210 | 207 | 205 | 202 | 200 | 197 | 195 | 190 | 185 | 180 | 175 | 170 | 165
Сталь легированная хромомолибденованадиевая | 25Х2МФА | Поковки, листы (плиты), листовые и штампованные заготовки диаметром или толщиной до 70 мм, КП395** | 215 | 212 | 210 | 207 | 205 | 202 | 200 | 195 | 190 | 185 | 180 | 175 | 170
Сталь легированная хромомолибденованадиевая | 25Х2МФА | Поковки, листы (плиты), листовые и штампованные заготовки диаметром или толщиной до 750 мм, КП490** | 215 | 212 | 210 | 207 | 205 | 202 | 200 | 195 | 190 | 185 | 180 | 175 | 170
Сталь легированная хромомолибденованадиевая | 25Х2МФА | Поковки, листы (плиты), листовые и штампованные заготовки диаметром или толщиной до 750 мм, КП590** | 215 | 212 | 210 | 207 | 205 | 202 | 200 | 195 | 190 | 185 | 180 | 175 | 170
Сталь легированная хромомолибденованадиевая | 25Х2М1Ф | Горячекатаные и кованые прутки и полосы диаметром или толщиной 90 мм | 215 | 212 | 210 | 207 | 205 | 202 | 200 | 195 | 190 | 185 | 180 | 175 | 170
Сталь легированная хромомолибденованадиевая | 25Х2М1Ф | Заготовки крепежных деталей диаметром или толщиной до 200 мм | 215 | 212 | 210 | 207 | 205 | 202 | 200 | 195 | 190 | 185 | 180 | 175 | 170
Сталь легированная хромомолибденованадиевая | 25Х2М1Ф | Горячекатаные и кованые прутки и полосы диаметром или толщиной от 90 до 150 мм | 215 | 212 | 210 | 207 | 205 | 202 | 200 | 195 | 190 | 185 | 180 | 175 | 170
Сталь легированная хромомолибденованадиевая | 25Х2М1Ф | Горячекатаные и кованые прутки и полосы диаметром или толщиной от 150 до 200 мм | 215 | 212 | 210 | 207 | 205 | 202 | 200 | 195 | 190 | 185 | 180 | 175 | 170
Сталь легированная хромомолибденованадиевая | 25Х2М1Ф | Поковки толщиной или диаметром от 100 до 300 мм, КП490* | 215 | 212 | 210 | 207 | 205 | 202 | 200 | 195 | 190 | 185 | 180 | 175 | 170
Сталь легированная хромомолибденованадиевая | 25Х3МФА | Поковки, листы (плиты), листовые и штампованные заготовки толщиной от 450 до 600 мм, КП395** | 215 | 212 | 210 | 207 | 205 | 202 | 200 | 195 | 190 | 185 | 180 | 175 | 170
Сталь легированная хромомолибденованадиевая | 25Х3МФА | Поковки, листы (плиты), листовые и штампованные заготовки толщиной от 450 до 600 мм, КП490** | 215 | 212 | 210 | 207 | 205 | 202 | 200 | 195 | 190 | 185 | 180 | 175 | 170
Сталь легированная хромомолибденованадиевая | 25Х3МФА | Поковки, листы (плиты), листовые и штампованные заготовки толщиной от 450 до 600 мм, КП590** | 215 | 212 | 210 | 207 | 205 | 202 | 200 | 195 | 190 | 185 | 180 | 175 | 170
Сталь легированная хромомолибденованадиевая | 25Х3МФА | Поковки, листы (плиты), листовые и штампованные заготовки толщиной от 450 до 600 мм, КП685** | 215 | 212 | 210 | 207 | 205 | 202 | 200 | 195 | 190 | 185 | 180 | 175 | 170
Сталь легированная хромомолибденованадиевая | 10Х2М1ФБ | Поковки толщиной от 100 до 400 мм, КП195* | 210 | 207 | 205 | 202 | 200 | 197 | 195 | 190 | 185 | 180 | 175 | 170 | 165
Сталь легированная хромомолибденованадиевая | 10Х2М1ФБ | Поковки толщиной от 100 до 400 мм, КП245* | 210 | 207 | 205 | 202 | 200 | 197 | 195 | 190 | 185 | 180 | 175 | 170 | 165
Сталь легированная хромомолибденованадиевая | 10Х2М1ФБ | Листы толщиной до 150 мм, КП195* | 210 | 207 | 205 | 202 | 200 | 197 | 195 | 190 | 185 | 180 | 175 | 170 | 165
Сталь легированная хромомолибденованадиевая | 10Х2М1ФБ | Листы толщиной до 150 мм, КП245* | 210 | 207 | 205 | 202 | 200 | 197 | 195 | 190 | 185 | 180 | 175 | 170 | 165
Сталь легированная хромомолибденованадиевая | 15Х2НМФА | Поковки, листы, штамповки диаметром или толщиной от 400 до 650 мм, КП395** | 210 | 207 | 205 | 202 | 200 | 197 | 195 | 190 | 185 | 180 | 175 | 170 | 165
Сталь легированная хромомолибденованадиевая | 15Х2НМФА | Поковки, листы, штамповки диаметром или толщиной от 160 до 400 мм, КП490* | 210 | 207 | 205 | 202 | 200 | 197 | 195 | 190 | 185 | 180 | 175 | 170 | 165
Сталь легированная хромомолибденованадиевая | 15Х2НМФА | Поковки, листы штамповки диаметром или толщиной от 400 до 650 мм, КП295* | 210 | 207 | 205 | 202 | 200 | 197 | 195 | 190 | 185 | 180 | 175 | 170 | 165
Сталь легированная хромомолибденованадиевая | 15Х2НМФА | Поковки, листы штамповки диаметром или толщиной от 160 до 400 мм, КП395** | 210 | 207 | 205 | 202 | 200 | 197 | 195 | 190 | 185 | 180 | 175 | 170 | 165
Сталь легированная хромомолибденованадиевая | 15ХНМФА-А | Поковки, листы, штамповки диаметром или толщиной от 400 до 650 мм, КП395** | 210 | 207 | 205 | 202 | 200 | 197 | 195 | 190 | 185 | 180 | 175 | 170 | 165
Сталь легированная хромомолибденованадиевая | 15ХНМФА-А | Поковки, листы, штамповки диаметром или толщиной от 160 до 400 мм, КП490* | 210 | 207 | 205 | 202 | 200 | 197 | 195 | 190 | 185 | 180 | 175 | 170 | 165
Сталь легированная хромомолибденованадиевая | 15ХНМФА-А | Поковки, листы штамповки диаметром или толщиной от 400 до 650 мм, КП295* | 210 | 207 | 205 | 202 | 200 | 197 | 195 | 190 | 185 | 180 | 175 | 170 | 165
Сталь легированная хромомолибденованадиевая | 15ХНМФА-А | Поковки, листы штамповки диаметром или толщиной от 160 до 400 мм, КП395** | 210 | 207 | 205 | 202 | 200 | 197 | 195 | 190 | 185 | 180 | 175 | 170 | 165
Сталь легированная хромомолибденованадиевая | 15Х3НМФА | Листы, поковки толщиной до 450 мм | 210 | 207 | 205 | 202 | 200 | 197 | 195 | 190 | 185 | 180 | 175 | 170 | 165
Сталь легированная хромомолибденованадиевая | 15Х3НМФА-А | Листы, поковки толщиной до 450 мм | 210 | 207 | 205 | 202 | 200 | 197 | 195 | 190 | 185 | 180 | 175 | 170 | 165
Сталь легированная хромомолибденованадиевая | 36Х2Н2МФА | Заготовки крепежных деталей толщиной до 200 мм, КП395* | 215 | 212 | 210 | 207 | 205 | 202 | 200 | 195 | 190 | 185 | 180 | 175 | 170
Сталь легированная хромомолибденованадиевая | 36Х2Н2МФА | Заготовки крепежных деталей толщиной до 200 мм, КП490* | 215 | 212 | 210 | 207 | 205 | 202 | 200 | 195 | 190 | 185 | 180 | 175 | 170
Сталь легированная хромомолибденованадиевая | 36Х2Н2МФА | Заготовки крепежных деталей толщиной до 200 мм, КП590* | 215 | 212 | 210 | 207 | 205 | 202 | 200 | 195 | 190 | 185 | 180 | 175 | 170
Сталь легированная хромомолибденованадиевая | 36Х2Н2МФА | Заготовки крепежных деталей толщиной до 200 мм, КП640 | 215 | 212 | 210 | 207 | 205 | 202 | 200 | 195 | 190 | 185 | 180 | 175 | 170
Сталь легированная хромомолибденованадиевая | 36Х2Н2МФА | Заготовки крепежных деталей толщиной до 200 мм, КП685* | 215 | 212 | 210 | 207 | 205 | 202 | 200 | 195 | 190 | 185 | 180 | 175 | 170
Сталь легированная хромомолибденованадиевая | 36Х2Н2МФА | Заготовки крепежных деталей толщиной до 200 мм, КП785* | 215 | 212 | 210 | 207 | 205 | 202 | 200 | 195 | 190 | 185 | 180 | 175 | 170
Сталь легированная хромомолибденованадиевая | 38ХН3МФА | Заготовки крепежных деталей толщиной до 200 мм, КП490* | 215 | 212 | 210 | 207 | 205 | 202 | 200 | 195 | 190 | 185 | 180 | 175 | 170
Сталь легированная хромомолибденованадиевая | 38ХН3МФА | Заготовки крепежных деталей толщиной до 200 мм, КП590* | 215 | 212 | 210 | 207 | 205 | 202 | 200 | 195 | 190 | 185 | 180 | 175 | 170
Сталь легированная хромомолибденованадиевая | 38ХН3МФА | Заготовки крепежных деталей толщиной до 200 мм, КП640* | 215 | 212 | 210 | 207 | 205 | 202 | 200 | 195 | 190 | 185 | 180 | 175 | 170
Сталь легированная хромомолибденованадиевая | 38ХН3МФА | Заготовки крепежных деталей толщиной до 200 мм, КП685* | 215 | 212 | 210 | 207 | 205 | 202 | 200 | 195 | 190 | 185 | 180 | 175 | 170
Сталь легированная хромомолибденованадиевая | 38ХН3МФА | Заготовки крепежных деталей толщиной до 200 мм, КП785* | 215 | 212 | 210 | 207 | 205 | 202 | 200 | 195 | 190 | 185 | 180 | 175 | 170
Сталь легированная хромомолибденованадиевая | 38ХН3МФА | Заготовки крепежных деталей толщиной до 200 мм, КП880* | 215 | 212 | 210 | 207 | 205 | 202 | 200 | 195 | 190 | 185 | 180 | 175 | 170
Сталь легированная хромомолибденованадиевая | 20Х1М1Ф1БР | Заготовки крепежных деталей толщиной до 200 мм, КП670* | 210 | 207 | 205 | 202 | 200 | 197 | 195 | 190 | 185 | 180 | 175 | 170 | 165
Сталь легированная кремнемарганцовистая | 15ГС | Трубы бесшовные горячекатаные наружным диаметром от 10 до 465 мм с толщиной стенки от 2 до 60 мм | 210 | 207 | 205 | 202 | 200 | 197 | 195 | 190 | 185 | 180 | 175 | 170 | 165
Сталь легированная кремнемарганцовистая | 16ГС | Листы горячекатаные толщиной от 2 до 160 мм | 210 | 207 | 205 | 202 | 200 | 197 | 195 | 190 | 185 | 180 | 175 | 170 | 165
Сталь легированная кремнемарганцовистая | 20ГСЛ | Отливки | 210 | 207 | 205 | 202 | 200 | 197 | 195 | 190 | 185 | 180 | 175 | 170 | 165
Сталь легированная кремнемарганцовистая | 09Г2С | Прокат толщиной от 4 до 160 мм | 210 | 207 | 205 | 202 | 200 | 197 | 195 | 190 | 185 | 180 | 175 | 170 | 165
Сталь высокохромистая | 08Х13 | Листы толщиной от 4 до 50 мм | 220 | 217 | 215 | 212 | 210 | 205 | 200 | 195 | 190 | 185 | 180 | 175 | 170
Сталь высокохромистая | 08Х13 | Трубы наружным диаметром от 5 до 250 мм с толщиной стенки от 0,2 до 22 мм | 220 | 217 | 215 | 212 | 210 | 205 | 200 | 195 | 190 | 185 | 180 | 175 | 170
Сталь высокохромистая | 20Х13 | Поковки диаметром или толщиной до 300 мм | 220 | 217 | 215 | 212 | 210 | 205 | 200 | 195 | 190 | 185 | 180 | 175 | 170
Сталь высокохромистая | 20Х13 | Калиброванная сталь диаметром или стороной квадрата до 70 мм | 220 | 217 | 215 | 212 | 210 | 205 | 200 | 195 | 190 | 185 | 180 | 175 | 170
Сталь высокохромистая | 20Х13 | Горячекатаная сталь диаметром, стороной квадрата или толщиной до 60 мм | 220 | 217 | 215 | 212 | 210 | 205 | 200 | 195 | 190 | 185 | 180 | 175 | 170
Сталь высокохромистая | 20Х13 | Горячекатаная сталь диаметром, стороной квадрата или толщиной от 60 до 100 мм | 220 | 217 | 215 | 212 | 210 | 205 | 200 | 195 | 190 | 185 | 180 | 175 | 170
Сталь высокохромистая | 20Х13 | Горячекатаная сталь со стороной квадрата или толщиной от 100 до 150 мм | 220 | 217 | 215 | 212 | 210 | 205 | 200 | 195 | 190 | 185 | 180 | 175 | 170
Сталь высокохромистая | 20Х13 | Заготовки крепежных деталей, КП590* | 220 | 217 | 215 | 212 | 210 | 205 | 200 | 195 | 190 | 185 | 180 | 175 | 170
Сталь высокохромистая | 20Х13 | Листы толщиной от 4 до 50 мм | 220 | 217 | 215 | 212 | 210 | 205 | 200 | 195 | 190 | 185 | 180 | 175 | 170
Сталь высокохромистая | 20Х12ВНМФ | Заготовки крепежных деталей толщиной до 200 мм, КП670* | 220 | 217 | 215 | 212 | 210 | 205 | 200 | 195 | 190 | 185 | 180 | 175 | 170
Сталь высокохромистая | 09Х17Н | Поковки диаметром или толщиной под термическую обработку до 200 мм | 220 | 217 | 215 | 212 | 210 | 205 | 200 | 195 | 190 | 185 | 180 | 175 | 170
Сталь высокохромистая | 09Х17Н | Заготовки в виде поковок, штамповок и прутков круглого сечения от 5 до 250 мм, квадратного от 40 до 200 мм | 220 | 217 | 215 | 212 | 210 | 205 | 200 | 195 | 190 | 185 | 180 | 175 | 170
Сталь высокохромистая | 30Х13 | Заготовки крепежных деталей толщиной или диаметром до 200 мм, КП590* | 220 | 217 | 215 | 212 | 210 | 205 | 200 | 195 | 190 | 185 | 180 | 175 | 170
Сталь высокохромистая | 30Х13 | Заготовки крепежных деталей толщиной или диаметром до 200 мм, КП685* | 220 | 217 | 215 | 212 | 210 | 205 | 200 | 195 | 190 | 185 | 180 | 175 | 170
Сталь высокохромистая | 30Х13 | Заготовки крепежных деталей толщиной или диаметром до 200 мм, КП785* | 220 | 217 | 215 | 212 | 210 | 205 | 200 | 195 | 190 | 185 | 180 | 175 | 170
Сталь высокохромистая | 14Х17Н2 | Сортовой прокат, заготовки крепежных деталей, поковки диаметром или толщиной под термообработку до 60 мм | 220 | 217 | 215 | 212 | 210 | 205 | 200 | 195 | 190 | 185 | 180 | 175 | 170
Сталь высокохромистая | 14Х17Н2 | Сортовой прокат, заготовки крепежных деталей, поковки диаметром или толщиной под термообработку более 60 мм, КП540* | 220 | 217 | 215 | 212 | 210 | 205 | 200 | 195 | 190 | 185 | 180 | 175 | 170
Сталь высокохромистая | 08Х14МФ | Поковки, заготовки трубы, листы | 220 | 217 | 215 | 212 | 210 | 205 | 200 | 195 | 190 | 185 | 180 | 175 | 170
Сталь высокохромистая | 08Х14МФ | Трубы, листы, предназначенные для развальцовки и штамповки | 220 | 217 | 215 | 212 | 210 | 205 | 200 | 195 | 190 | 185 | 180 | 175 | 170
Сталь высокохромистая | 1Х12В2МФ | Трубы | 220 | 217 | 215 | 212 | 210 | 205 | 200 | 195 | 190 | 185 | 180 | 175 | 170
Сталь высокохромистая | 18Х12ВМБФР | Заготовки крепежных деталей толщиной или диаметром 200 мм, КП670* | 220 | 217 | 215 | 212 | 210 | 205 | 200 | 195 | 190 | 185 | 180 | 175 | 170
Сталь высокохромистая | 05Х12Н2М-ВИ | Трубы | 220 | 217 | 215 | 212 | 210 | 205 | 200 | 195 | 190 | 185 | 180 | 175 | 170
Сталь высокохромистая | 05Х12Н2М | Трубы | 220 | 217 | 215 | 212 | 210 | 205 | 200 | 195 | 190 | 185 | 180 | 175 | 170
Сталь высокохромистая | 05Х12Н2М | Поковки, лист | 220 | 217 | 215 | 212 | 210 | 205 | 200 | 195 | 190 | 185 | 180 | 175 | 170
Сталь высокохромистая | 05Х12Н2М-ВД | Поковки, лист | 220 | 217 | 215 | 212 | 210 | 205 | 200 | 195 | 190 | 185 | 180 | 175 | 170
Сталь высокохромистая | 06Х13Н7Д2 | Горячекатаные и кованые прутки диаметром от 16 до 160 мм | 205 | 202 | 200 | 195 | 190 | 185 | 180 | 175 | 170 | 167 | 165 | 162 | 160
Сталь высокохромистая | 06Х13Н7Д2 | Кованая полоса толщиной 80 мм | 205 | 202 | 200 | 195 | 190 | 185 | 180 | 175 | 170 | 167 | 165 | 162 | 160
Сталь высокохромистая | 06Х13Н7Д2 | Заготовки крепежных деталей диаметром до 160 мм | 205 | 202 | 200 | 195 | 190 | 185 | 180 | 175 | 170 | 167 | 165 | 162 | 160
Сталь высокохромистая | 06Х12Н3ДЛ | Отливки | 210 | 207 | 205 | 202 | 200 | 197 | 195 | 190 | 185 | 180 | 175 | 170 | 165
Сталь высокохромистая | 06Х12Н3Д | Поковки КП540* | 210 | 207 | 205 | 202 | 200 | 197 | 195 | 190 | 185 | 180 | 175 | 170 | 165
Сталь высокохромистая | 06Х12Н3Д | Поковки КП590* | 210 | 207 | 205 | 202 | 200 | 197 | 195 | 190 | 185 | 180 | 175 | 170 | 165
Сталь высокохромистая | 06Х12Н3Д | Листы толщиной от 25 до 250 мм | 210 | 207 | 205 | 202 | 200 | 197 | 195 | 190 | 185 | 180 | 175 | 170 | 165
Сталь высокохромистая | 07Х16Н4Б | Сортовой прокат диаметром или стороной квадрата от 30 до 180 мм | 215 | 212 | 210 | 207 | 205 | 202 | 200 | 195 | 190 | 185 | 180 | 175 | 170
Сталь высокохромистая | 07Х16Н4Б | Поковки диаметром или стороной квадрата от 180 до 400 мм | 215 | 212 | 210 | 207 | 205 | 202 | 200 | 195 | 190 | 185 | 180 | 175 | 170
Сталь хромоникелевая коррозионно-стойкого аустенитного класса | 09Х18Н9 | Листы толщиной от 6 до 160 мм | 205 | 202 | 200 | 195 | 190 | 185 | 180 | 175 | 170 | 167 | 165 | 162 | 160
Сталь хромоникелевая коррозионно-стойкого аустенитного класса | 09Х18Н9 | Поковки толщиной до 60 мм | 205 | 202 | 200 | 195 | 190 | 185 | 180 | 175 | 170 | 167 | 165 | 162 | 160
Сталь хромоникелевая коррозионно-стойкого аустенитного класса | 09Х18Н9 | Поковки толщиной от 60 до 300 мм | 205 | 202 | 200 | 195 | 190 | 185 | 180 | 175 | 170 | 167 | 165 | 162 | 160
Сталь хромоникелевая коррозионно-стойкого аустенитного класса | 09Х18Н9 | Трубы бесшовные холоднокатаные наружным диаметром от 16 до 70 мм с толщиной стенки от 2,5 до 12 мм | 205 | 202 | 200 | 195 | 190 | 185 | 180 | 175 | 170 | 167 | 165 | 162 | 160
Сталь хромоникелевая коррозионно-стойкого аустенитного класса | 10Х18Н9 | Листы толщиной от 6 до 160 мм | 205 | 202 | 200 | 195 | 190 | 185 | 180 | 175 | 170 | 167 | 165 | 162 | 160
Сталь хромоникелевая коррозионно-стойкого аустенитного класса | 10Х18Н9 | Поковки толщиной до 60 мм | 205 | 202 | 200 | 195 | 190 | 185 | 180 | 175 | 170 | 167 | 165 | 162 | 160
Сталь хромоникелевая коррозионно-стойкого аустенитного класса | 10Х18Н9 | Поковки толщиной от 60 до 300 мм | 205 | 202 | 200 | 195 | 190 | 185 | 180 | 175 | 170 | 167 | 165 | 162 | 160
Сталь хромоникелевая коррозионно-стойкого аустенитного класса | 10Х18Н9 | Трубы бесшовные холоднокатаные наружным диаметром от 16 до 70 мм с толщиной стенки от 2,5 до 12 мм | 205 | 202 | 200 | 195 | 190 | 185 | 180 | 175 | 170 | 167 | 165 | 162 | 160
Сталь хромоникелевая коррозионно-стойкого аустенитного класса | 12Х18Н9 | Трубы бесшовные холоднокатаные наружным диаметром от 16 до 70 мм с толщиной стенки от 2,5 до 12 мм | 205 | 202 | 200 | 195 | 190 | 185 | 180 | 175 | 170 | 167 | 165 | 162 | 160
Сталь хромоникелевая коррозионно-стойкого аустенитного класса | 08Х18Н10Т | Сортовой прокат и поковки из него толщиной или диаметром до 200 мм | 205 | 202 | 200 | 195 | 190 | 185 | 180 | 175 | 170 | 167 | 165 | 162 | 160
Сталь хромоникелевая коррозионно-стойкого аустенитного класса | 08Х18Н10Т | Плиты, поковки из слитка, листовые заготовки и штамповки диаметром от 40 до 200 мм | 205 | 202 | 200 | 195 | 190 | 185 | 180 | 175 | 170 | 167 | 165 | 162 | 160
Сталь хромоникелевая коррозионно-стойкого аустенитного класса | 08Х18Н10Т | Плиты, поковки из слитка, листовые заготовки и штамповки диаметром более 200 мм | 205 | 202 | 200 | 195 | 190 | 185 | 180 | 175 | 170 | 167 | 165 | 162 | 160
Сталь хромоникелевая коррозионно-стойкого аустенитного класса | 08Х18Н10Т | Трубы | 205 | 202 | 200 | 195 | 190 | 185 | 180 | 175 | 170 | 167 | 165 | 162 | 160
Сталь хромоникелевая коррозионно-стойкого аустенитного класса | 12Х18Н10Т | Сортовой прокат и поковки из него толщиной или диаметром до 200 мм | 205 | 202 | 200 | 195 | 190 | 185 | 180 | 175 | 170 | 167 | 165 | 162 | 160
Сталь хромоникелевая коррозионно-стойкого аустенитного класса | 12Х18Н10Т | Плиты, поковки из слитка, листовые заготовки и штамповки диаметром от 40 до 200 мм | 205 | 202 | 200 | 195 | 190 | 185 | 180 | 175 | 170 | 167 | 165 | 162 | 160
Сталь хромоникелевая коррозионно-стойкого аустенитного класса | 12Х18Н10Т | Плиты, поковки из слитка, листовые заготовки и штамповки диаметром более 200 мм | 205 | 202 | 200 | 195 | 190 | 185 | 180 | 175 | 170 | 167 | 165 | 162 | 160
Сталь хромоникелевая коррозионно-стойкого аустенитного класса | 12Х18Н10Т | Трубы | 205 | 202 | 200 | 195 | 190 | 185 | 180 | 175 | 170 | 167 | 165 | 162 | 160
Сталь хромоникелевая коррозионно-стойкого аустенитного класса | 08Х18Н12Т | Толстолистовая сталь толщиной от 4 до 160 мм | 205 | 202 | 200 | 195 | 190 | 185 | 180 | 175 | 170 | 167 | 165 | 162 | 160
Сталь хромоникелевая коррозионно-стойкого аустенитного класса | 08Х18Н12Т | Поковки, листы листовые и объемные штамповки, ковано-катаные заготовки толщиной до 60 мм | 205 | 202 | 200 | 195 | 190 | 185 | 180 | 175 | 170 | 167 | 165 | 162 | 160
Сталь хромоникелевая коррозионно-стойкого аустенитного класса | 08Х18Н12Т | Поковки, листы листовые и объемные штамповки, ковано-катаные заготовки толщиной от 60 до 300 мм | 205 | 202 | 200 | 195 | 190 | 185 | 180 | 175 | 170 | 167 | 165 | 162 | 160
Сталь хромоникелевая коррозионно-стойкого аустенитного класса | 12Х18Н9Т | Заготовки в виде поковок и штамповок для листов и труб, поковки | 205 | 202 | 200 | 195 | 190 | 185 | 180 | 175 | 170 | 167 | 165 | 162 | 160
Сталь хромоникелевая коррозионно-стойкого аустенитного класса | 12Х18Н9Т | Листы толщиной от 0,5 до 160 мм | 205 | 202 | 200 | 195 | 190 | 185 | 180 | 175 | 170 | 167 | 165 | 162 | 160
Сталь хромоникелевая коррозионно-стойкого аустенитного класса | 12Х18Н9Т | Горячекатаная и кованая сталь диаметром, стороной квадрата или толщиной до 60 мм | 205 | 202 | 200 | 195 | 190 | 185 | 180 | 175 | 170 | 167 | 165 | 162 | 160
Сталь хромоникелевая коррозионно-стойкого аустенитного класса | 12Х18Н9Т | Горячекатаная и кованая сталь диаметром, стороной квадрата или толщиной от 60 до 100 мм | 205 | 202 | 200 | 195 | 190 | 185 | 180 | 175 | 170 | 167 | 165 | 162 | 160
Сталь хромоникелевая коррозионно-стойкого аустенитного класса | 12Х18Н9Т | Горячекатаная и кованая сталь диаметром, стороной квадрата или толщиной от 100 до 150 мм | 205 | 202 | 200 | 195 | 190 | 185 | 180 | 175 | 170 | 167 | 165 | 162 | 160
Сталь хромоникелевая коррозионно-стойкого аустенитного класса | 12Х18Н12Т | Заготовки в виде поковок и штамповок для листов и труб, поковки | 205 | 202 | 200 | 195 | 190 | 185 | 180 | 175 | 170 | 167 | 165 | 162 | 160
Сталь хромоникелевая коррозионно-стойкого аустенитного класса | 12Х18Н12Т | Листы толщиной от 0,5 до 160 мм | 205 | 202 | 200 | 195 | 190 | 185 | 180 | 175 | 170 | 167 | 165 | 162 | 160
Сталь хромоникелевая коррозионно-стойкого аустенитного класса | 12Х18Н12Т | Горячекатаная и кованая сталь диаметром, стороной квадрата или толщиной до 60 мм | 205 | 202 | 200 | 195 | 190 | 185 | 180 | 175 | 170 | 167 | 165 | 162 | 160
Сталь хромоникелевая коррозионно-стойкого аустенитного класса | 12Х18Н12Т | Горячекатаная и кованая сталь диаметром, стороной квадрата или толщиной от 60 до 100 мм | 205 | 202 | 200 | 195 | 190 | 185 | 180 | 175 | 170 | 167 | 165 | 162 | 160
Сталь хромоникелевая коррозионно-стойкого аустенитного класса | 12Х18Н12Т | Горячекатаная и кованая сталь диаметром, стороной квадрата или толщиной от 100 до 150 мм | 205 | 202 | 200 | 195 | 190 | 185 | 180 | 175 | 170 | 167 | 165 | 162 | 160
Сталь хромоникелевая коррозионно-стойкого аустенитного класса | 12Х18Н9ТЛ | Отливки | 205 | 202 | 200 | 195 | 190 | 185 | 180 | 175 | 170 | 167 | 165 | 162 | 160
Сталь хромоникелевая коррозионно-стойкого аустенитного класса | 03Х16Н9М2 | Листы толщиной от 40 до 150 мм | 205 | 202 | 200 | 195 | 190 | 185 | 180 | 175 | 170 | 167 | 165 | 162 | 160
Сталь хромоникелевая коррозионно-стойкого аустенитного класса | 03Х16Н9М2 | Поковки (из слитка) толщиной от 180 до 500 мм | 205 | 202 | 200 | 195 | 190 | 185 | 180 | 175 | 170 | 167 | 165 | 162 | 160
Сталь хромоникелевая коррозионно-стойкого аустенитного класса | 08Х16Н11М3 | Листы толщиной от 6 до 50 мм | 205 | 202 | 200 | 195 | 190 | 185 | 180 | 175 | 170 | 167 | 165 | 162 | 160
Сталь хромоникелевая коррозионно-стойкого аустенитного класса | 10Х17Н13М2Т | Заготовки в виде поковок и штамповок из слитков массой не более 15 т толщиной до 60 мм | 205 | 202 | 200 | 195 | 190 | 185 | 180 | 175 | 170 | 167 | 165 | 162 | 160
Сталь хромоникелевая коррозионно-стойкого аустенитного класса | 10Х17Н13М2Т | Листы и листовые штамповки, ковано-катаные заготовки толщиной до 60 мм | 205 | 202 | 200 | 195 | 190 | 185 | 180 | 175 | 170 | 167 | 165 | 162 | 160
Сталь хромоникелевая коррозионно-стойкого аустенитного класса | 10Х17Н13М2Т | Заготовки в виде поковок и штамповок из слитков массой не более 15 т толщиной от 60 до 300 мм | 205 | 202 | 200 | 195 | 190 | 185 | 180 | 175 | 170 | 167 | 165 | 162 | 160
Сталь хромоникелевая коррозионно-стойкого аустенитного класса | 10Х17Н13М2Т | Листы и листовые штамповки, ковано-катаные заготовки толщиной от 60 до 300 мм | 205 | 202 | 200 | 195 | 190 | 185 | 180 | 175 | 170 | 167 | 165 | 162 | 160
Сталь хромоникелевая коррозионно-стойкого аустенитного класса | 10Х17Н13М2Т | Листы толщиной от 0,5 до 160 мм | 205 | 202 | 200 | 195 | 190 | 185 | 180 | 175 | 170 | 167 | 165 | 162 | 160
Сталь хромоникелевая коррозионно-стойкого аустенитного класса | 10Х17Н13М2Т | Трубы бесшовные горячедеформированные диаметром от 57 до 325 мм с толщиной стенки от 3,5 до 32 мм | 205 | 202 | 200 | 195 | 190 | 185 | 180 | 175 | 170 | 167 | 165 | 162 | 160
Сталь хромоникелевая коррозионно-стойкого аустенитного класса | 10Х17Н13М2Т | Трубы холодно- и теплодеформированные диаметром от 5 до 250 мм с толщиной стенки от 0,2 до 22 мм | 205 | 202 | 200 | 195 | 190 | 185 | 180 | 175 | 170 | 167 | 165 | 162 | 160
Сталь хромоникелевая коррозионно-стойкого аустенитного класса | 12Х18Н12М3ТЛ | Отливки | 205 | 202 | 200 | 195 | 190 | 185 | 180 | 175 | 170 | 167 | 165 | 162 | 160
Сталь хромоникелевая коррозионно-стойкого аустенитного класса | 10Х18Н12М3Л | Отливки | 205 | 202 | 200 | 195 | 190 | 185 | 180 | 175 | 170 | 167 | 165 | 162 | 160
Сталь хромоникелевая коррозионно-стойкого аустенитного класса | 09Х16Н15М3Б | Заготовка трубная диаметром от 80 до 180 мм | 205 | 202 | 200 | 195 | 190 | 185 | 180 | 175 | 170 | 167 | 165 | 162 | 160
Сталь хромоникелевая коррозионно-стойкого аустенитного класса | 45Х14Н14В2М | Горячекатаная и кованая сталь диаметром, стороной квадрата или толщиной до 60 мм | 205 | 202 | 200 | 195 | 190 | 185 | 180 | 175 | 170 | 167 | 165 | 162 | 160
Сталь хромоникелевая коррозионно-стойкого аустенитного класса | 45Х14Н14В2М | Калиброванная сталь диаметром или стороной квадрата до 70 мм | 205 | 202 | 200 | 195 | 190 | 185 | 180 | 175 | 170 | 167 | 165 | 162 | 160
Сталь хромоникелевая коррозионно-стойкого аустенитного класса | 45Х14Н14В2М | Горячекатаная и кованая сталь диаметром, стороной квадрата или толщиной от 60 до 100 мм | 205 | 202 | 200 | 195 | 190 | 185 | 180 | 175 | 170 | 167 | 165 | 162 | 160
Сталь хромоникелевая коррозионно-стойкого аустенитного класса | 45Х14Н14В2М | Горячекатаная и кованая сталь диаметром, стороной квадрата или толщиной от 100 до 150 мм | 205 | 202 | 200 | 195 | 190 | 185 | 180 | 175 | 170 | 167 | 165 | 162 | 160
Сталь хромоникелевая коррозионно-стойкого аустенитного класса | Х18Н22В2Т2 | Поковки из слитков массой до 10 т | 205 | 202 | 200 | 195 | 190 | 185 | 180 | 175 | 170 | 167 | 165 | 162 | 160
Сталь хромоникелевая коррозионно-стойкого аустенитного класса | 31Х19Н9МВБТ | Заготовки крепежных деталей неограниченной толщины, КП315* | 205 | 202 | 200 | 195 | 190 | 185 | 180 | 175 | 170 | 167 | 165 | 162 | 160
Сталь хромоникелевая коррозионно-стойкого аустенитного класса | 31Х19Н9МВБТ | Горячекатаная и кованая сталь диаметром, стороной квадрата или толщиной до 60 мм | 205 | 202 | 200 | 195 | 190 | 185 | 180 | 175 | 170 | 167 | 165 | 162 | 160
Сталь хромоникелевая коррозионно-стойкого аустенитного класса | 31Х19Н9МВБТ | Горячекатаная и кованая сталь диаметром, стороной квадрата или толщиной от 60 до 100 мм | 205 | 202 | 200 | 195 | 190 | 185 | 180 | 175 | 170 | 167 | 165 | 162 | 160
Сталь хромоникелевая коррозионно-стойкого аустенитного класса | 31Х19Н9МВБТ | Горячекатаная и кованая сталь диаметром, стороной квадрата или толщиной от 100 до 200 мм | 205 | 202 | 200 | 195 | 190 | 185 | 180 | 175 | 170 | 167 | 165 | 162 | 160
Сталь хромоникелевая коррозионно-стойкого аустенитного класса | 10Х11Н20Т3Р | Горячекатаная и кованая сталь диаметром, стороной квадрата или толщиной от 60 до 100 мм | 160 | 158 | 156 | 153 | 150 | 148 | 146 | 143 | 140 | 138 | 135 | 133 | 132
Сталь хромоникелевая коррозионно-стойкого аустенитного класса | 10Х11Н20Т3Р | Горячекатаная и кованая сталь диаметром, стороной квадрата или толщиной от 100 до 150 мм | 160 | 158 | 156 | 153 | 150 | 148 | 146 | 143 | 140 | 138 | 135 | 133 | 132
Сталь хромоникелевая коррозионно-стойкого аустенитного класса | 10Х11Н20Т3Р | Заготовки крепежных деталей, КП490* | 160 | 158 | 156 | 153 | 150 | 148 | 146 | 143 | 140 | 138 | 135 | 133 | 132
Сталь хромоникелевая коррозионно-стойкого аустенитного класса | 10Х11Н20Т3Р | Сортовой прокат, КП490* | 160 | 158 | 156 | 153 | 150 | 148 | 146 | 143 | 140 | 138 | 135 | 133 | 132
Сталь хромоникелевая коррозионно-стойкого аустенитного класса | 10Х11Н20Т3Р | Горячекатаная и кованая сталь диаметром, стороной квадрата или толщиной до 60 мм | 160 | 158 | 156 | 153 | 150 | 148 | 146 | 143 | 140 | 138 | 135 | 133 | 132
Сплав на железоникелевой основе | 1Х16Н36МБТЮР |  | 205 | 202 | 200 | 195 | 190 | 185 | 180 | 175 | 170 | 167 | 165 | 162 | 160
Сплав на железоникелевой основе | 03Х21Н32М3Б | Прутки, поковки | 205 | 202 | 200 | 195 | 190 | 185 | 180 | 175 | 170 | 167 | 165 | 162 | 160
Сплав на железоникелевой основе | 03Х21Н32М3Б | Трубы | 205 | 202 | 200 | 195 | 190 | 185 | 180 | 175 | 170 | 167 | 165 | 162 | 160
Сплав на железоникелевой основе | Сплав ХН35ВТ | Заготовки крепежных деталей толщиной до 400 мм и от 620 до 650 мм, КП395* | 205 | 202 | 200 | 195 | 190 | 185 | 180 | 175 | 170 | 167 | 165 | 162 | 160
Сплав на железоникелевой основе | Сплав ХН35ВТ | Сортовой прокат толщиной до 100 мм | 205 | 202 | 200 | 195 | 190 | 185 | 180 | 175 | 170 | 167 | 165 | 162 | 160
Сплав на железоникелевой основе | Сплав ХН35ВТ-ВД | Кованый и горячекатаный пруток диаметром от 40 до 200 мм | 205 | 202 | 200 | 195 | 190 | 185 | 180 | 175 | 170 | 167 | 165 | 162 | 160
Сплав на железоникелевой основе | Сплав ХН35ВТ-ВД | Сортовой прокат до 100 мм | 205 | 202 | 200 | 195 | 190 | 185 | 180 | 175 | 170 | 167 | 165 | 162 | 160
Сплав на железоникелевой основе | Сплав ХН35ВТЮ |  | 205 | 202 | 200 | 195 | 190 | 185 | 180 | 175 | 170 | 167 | 165 | 162 | 160
Сплав на железоникелевой основе | Сплав 0Х20Н46Б | Бесшовные трубы холодно и теплодеформированные наружным диаметром от 13 до 32 мм с толщиной стенки от 1,5 до 3 мм | 205 | 202 | 200 | 195 | 190 | 185 | 180 | 175 | 170 | 167 | 165 | 162 | 160
Сплав на железоникелевой основе | Сплав 0Х20Н46Б | Прутки круглого и квадратного сечения толщиной или диаметром от 30 до 170 мм | 205 | 202 | 200 | 195 | 190 | 185 | 180 | 175 | 170 | 167 | 165 | 162 | 160

## σ и σw, МПа
Класс материала | Марка стали или сплава | Сортамент | Основная конструкция | [12 empty] | Болты и шпильки
|  |  | 20 | 50 | 100 | 150 | 200 | 250 | 300 | 350 | 400 | 450 | 500 | 550 | 600 | 20 | 50 | 100 | 150 | 200 | 250 | 300 | 350 | 400 | 450 | 500 | 550 | 600
Сталь углеродистая | Ст3сп5 | Горячекатаная сортовая фасонная и листовая сталь толщиной до 20 мм | 143.4615 | 139.6154 | 135.7692 | 135.7692 | 131.9231 | 124.2308 | 109.2308 | - | - | - | - | - | - | 122.5 | 117.5 | 117.5 | 117.5 | 117.5 | 103 | 93 | - | - | - | - | - | -
Сталь углеродистая | Ст3сп5 | Горячекатаная сортовая фасонная и листовая сталь толщиной от 20 до 100 мм | 137.3333 | 130.6667 | 130.6667 | 130.6667 | 130.6667 | 118 | 104.6667 | - | - | - | - | - | - | 103 | 98 | 98 | 98 | 98 | 88.5 | 78.5 | - | - | - | - | - | -
Сталь углеродистая | Ст3сп5 | Горячекатаная сортовая фасонная и листовая сталь толщиной более 100 мм | 137.3333 | 130.6667 | 130.6667 | 130.6667 | 130.6667 | 118 | 104.6667 | - | - | - | - | - | - | 103 | 98 | 98 | 98 | 98 | 88.5 | 78.5 | - | - | - | - | - | -
Сталь углеродистая | Ст3сп5 | Трубы | 137.3333 | 130.6667 | 130.6667 | 130.6667 | 130.6667 | 118 | 104.6667 | - | - | - | - | - | - | 103 | 98 | 98 | 98 | 98 | 88.5 | 78.5 | - | - | - | - | - | -
Сталь углеродистая | Ст3сп5 | Поковки диаметром или толщиной до 300 мм, КП175* | 116.6667 | 111.3333 | 111.3333 | 111.3333 | 104.6667 | 98 | 91.33333 | - | - | - | - | - | - | 87.5 | 83.5 | 83.5 | 83.5 | 78.5 | 73.5 | 68.5 | - | - | - | - | - | -
Сталь углеродистая | Ст3сп5 | Поковки диаметром или толщиной до 300 мм, КП195* | 130 | 130 | 130 | 130 | 118 | 111.3333 | 98 | - | - | - | - | - | - | 97.5 | 97.5 | 97.5 | 97.5 | 88.5 | 83.5 | 73.5 | - | - | - | - | - | -
Сталь углеродистая | Ст3сп5 | Поковки диаметром или толщиной до 50 мм, КП215* | 143.3333 | 137.3333 | 137.3333 | 137.3333 | 130.6667 | 130.6667 | 111.3333 | - | - | - | - | - | - | 107.5 | 103 | 103 | 103 | 98 | 98 | 83.5 | - | - | - | - | - | -
Сталь углеродистая | 10 | Трубы холодно- и теплодеформированные бесшовные | 131.9231 | 128.0769 | 128.0769 | 120.6667 | 117.3333 | 104.6667 | 91.33333 | 78.66667 | - | - | - | - | - | 103 | 98 | 97.5 | 90.5 | 88 | 78.5 | 68.5 | 59 | - | - | - | - | -
Сталь углеродистая | 10 | Сортовая горячекатаная и кованая сталь толщиной или диаметром до 80 мм | 124 | 124 | 124 | 118 | 118 | 104.6667 | 91.33333 | 78.66667 | - | - | - | - | - | 93 | 93 | 93 | 88.5 | 88.5 | 78.5 | 68.5 | 59 | - | - | - | - | -
Сталь углеродистая | 15 | Сортовая горячекатаная сталь толщиной или диаметром до 80 мм | 143.4615 | 143.4615 | 139.6154 | 130.6667 | 130.6667 | 128.0769 | 128.0769 | 128.0769 | - | - | - | - | - | 113 | 108 | 108 | 98 | 98 | 98 | 98 | 98 | - | - | - | - | -
Сталь углеродистая | 15 | Поковки диаметром до 300 мм, КП175* | 116.6667 | 111.3333 | 104.6667 | 98 | 98 | 85.33333 | 78.66667 | 78.66667 | - | - | - | - | - | 87.5 | 83.5 | 78.5 | 73.5 | 73.5 | 64 | 59 | 59 | - | - | - | - | -
Сталь углеродистая | 15 | Поковки диаметром до 100 мм, КП195* | 130 | 130 | 118 | 111.3333 | 111.3333 | 98 | 85.33333 | 85.33333 | - | - | - | - | - | 97.5 | 97.5 | 88.5 | 83.5 | 83.5 | 73.5 | 64 | 64 | - | - | - | - | -
Сталь углеродистая | 15 | Поковки диаметром до 50 мм, КП215* | 143.3333 | 137.3333 | 124 | 118 | 118 | 104.6667 | 98 | 98 | - | - | - | - | - | 107.5 | 103 | 93 | 88.5 | 88.5 | 78.5 | 73.5 | 73.5 | - | - | - | - | -
Сталь углеродистая | 15Л | Отливки с толщиной стенки до 100 мм | 130.6667 | 130.6667 | 130.6667 | 118 | 104.6667 | 98 | 92 | 78.66667 | - | - | - | - | - | 98 | 98 | 98 | 88.5 | 78.5 | 73.5 | 69 | 59 | - | - | - | - | -
Сталь углеродистая | 20 | Поковки диаметром до 300 мм, КП175* | 116.6667 | 111.3333 | 111.3333 | 111.3333 | 111.3333 | 104.6667 | 98 | 85.33333 | - | - | - | - | - | 87.5 | 83.5 | 83.5 | 83.5 | 83.5 | 78.5 | 73.5 | 64 | - | - | - | - | -
Сталь углеродистая | 20 | Поковки диаметром до 300 мм, КП195* | 130 | 130 | 130 | 130 | 130 | 118 | 104.6667 | 91.33333 | - | - | - | - | - | 97.5 | 97.5 | 97.5 | 97.5 | 97.5 | 88.5 | 78.5 | 68.5 | - | - | - | - | -
Сталь углеродистая | 20 | Поковки диаметром до 300 мм, КП215* | 143.3333 | 137.3333 | 137.3333 | 137.3333 | 130.6667 | 130.6667 | 118 | 104.6667 | - | - | - | - | - | 107.5 | 103 | 103 | 103 | 98 | 98 | 88.5 | 78.5 | - | - | - | - | -
Сталь углеродистая | 20 | Поковки диаметром от 100 до 300 мм, КП245* | 163.3333 | 156.6667 | 156.6667 | 156.6667 | 150.6667 | 150.6667 | 130.6667 | 118 | - | - | - | - | - | 122.5 | 117.5 | 117.5 | 117.5 | 113 | 113 | 98 | 88.5 | - | - | - | - | -
Сталь углеродистая | 20 | Горячекатаная сталь толщиной или диаметром до 80 мм | 144 | 137.3333 | 137.3333 | 137.3333 | 130.6667 | 130.6667 | 118 | 104.6667 | - | - | - | - | - | 108 | 103 | 103 | 103 | 98 | 98 | 88.5 | 78.5 | - | - | - | - | -
Сталь углеродистая | 20 | Трубы горячедеформированные наружным диаметром от 10 до 465 мм с толщиной стенки от 2 до 60 мм | 144 | 137.3333 | 137.3333 | 137.3333 | 130.6667 | 130.6667 | 118 | 104.6667 | - | - | - | - | - | 108 | 103 | 103 | 103 | 98 | 98 | 88.5 | 78.5 | - | - | - | - | -
Сталь углеродистая | 20 | Отожженные, высокоотпущенные листы толщиной от 4 до 80 мм | 143.4615 | 139.6154 | 135.7692 | 131.9231 | 131.9231 | 128.0769 | 117.3333 | 104.6667 | - | - | - | - | - | 108 | 108 | 108 | 103 | 103 | 98 | 88 | 78.5 | - | - | - | - | -
Сталь углеродистая | 20 | Листовые заготовки толщиной от 20 до 250 мм | 117.3333 | 117.3333 | 117.3333 | 104.6667 | 104.6667 | 98 | 98 | 91.33333 | - | - | - | - | - | 88 | 88 | 88 | 78.5 | 78.5 | 73.5 | 73.5 | 68.5 | - | - | - | - | -
Сталь углеродистая | 20Л | Отливки с толщиной стенки до 100 мм | 144 | 144 | 130.6667 | 117.3333 | 113.3333 | 110 | 104.6667 | 91.33333 | - | - | - | - | - | 108 | 108 | 98 | 88 | 85 | 82.5 | 78.5 | 68.5 | - | - | - | - | -
Сталь углеродистая | 20К | Листы толщиной от 4 до 60 мм | 144 | 137.3333 | 137.3333 | 137.3333 | 130.6667 | 130.6667 | 118 | 104.6667 | - | - | - | - | - | 108 | 103 | 103 | 103 | 98 | 98 | 88.5 | 78.5 | - | - | - | - | -
Сталь углеродистая | 22К | Листы толщиной от 70 до 170 мм, КП215* | 143.3333 | 137.3333 | 130.6667 | 124 | 124 | 124 | 124 | 118 | - | - | - | - | - | 107.5 | 103 | 98 | 93 | 93 | 93 | 93 | 88.5 | - | - | - | - | -
Сталь углеродистая | 22К | Поковки диаметром от 300 до 800 мм, КП195* | 130 | 124 | 118 | 111.3333 | 111.3333 | 104.6667 | 104.6667 | 91.33333 | - | - | - | - | - | 97.5 | 93 | 88.5 | 83.5 | 83.5 | 78.5 | 78.5 | 68.5 | - | - | - | - | -
Сталь углеродистая | 22К | Поковки диаметром от 100 до 800 мм, КП215* | 143.3333 | 137.3333 | 130.6667 | 124 | 124 | 124 | 124 | 118 | - | - | - | - | - | 107.5 | 103 | 98 | 93 | 93 | 93 | 93 | 88.5 | - | - | - | - | -
Сталь углеродистая | 25 | Поковки диаметром до 500 мм, КП175* | 116.6667 | 111.3333 | 104.6667 | 98 | 91.33333 | 85.33333 | 78.66667 | 72 | - | - | - | - | - | 87.5 | 83.5 | 78.5 | 73.5 | 68.5 | 64 | 59 | 54 | - | - | - | - | -
Сталь углеродистая | 25 | Поковки диаметром до 500 мм, КП195* | 130 | 130 | 118 | 111.3333 | 104.6667 | 91.33333 | 85.33333 | 78.66667 | - | - | - | - | - | 97.5 | 97.5 | 88.5 | 83.5 | 78.5 | 68.5 | 64 | 59 | - | - | - | - | -
Сталь углеродистая | 25 | Поковки диаметром до 300 мм, КП215* | 143.3333 | 137.3333 | 130.6667 | 118 | 111.3333 | 98 | 91.33333 | 78.66667 | - | - | - | - | - | 107.5 | 103 | 98 | 88.5 | 83.5 | 73.5 | 68.5 | 59 | - | - | - | - | -
Сталь углеродистая | 25 | Поковки диаметром до 100 мм, КП245* | 163.3333 | 156.6667 | 150.6667 | 137.3333 | 130.6667 | 111.3333 | 104.6667 | 78.66667 | - | - | - | - | - | 122.5 | 117.5 | 113 | 103 | 98 | 83.5 | 78.5 | 59 | - | - | - | - | -
Сталь углеродистая | 25 | Поковки диаметром от 100 до 300 мм, КП275* | 183.3333 | 170 | 163.3333 | 150.6667 | 144 | 130.6667 | 124 | 111.3333 | - | - | - | - | - | 137.5 | 127.5 | 122.5 | 113 | 108 | 98 | 93 | 83.5 | - | - | - | - | -
Сталь углеродистая | 25Л | Отливки с толщиной стенки до 100 мм | 156.6667 | 150.6667 | 144 | 130.6667 | 120 | 116.6667 | 113.3333 | 100 | - | - | - | - | - | 117.5 | 113 | 108 | 98 | 90 | 87.5 | 85 | 75 | - | - | - | - | -
Сталь углеродистая | 30 | Поковки диаметром от 300 до 800 мм, КП175* | 116.6667 | 116.6667 | 116.6667 | 116.6667 | 111.3333 | 91.33333 | 72 | 65.33333 | - | - | - | - | - | 87.5 | 87.5 | 87.5 | 87.5 | 83.5 | 68.5 | 54 | 49 | - | - | - | - | -
Сталь углеродистая | 30 | Поковки диаметром от 100 до 800 мм, КП195* | 130 | 130 | 130 | 130 | 130 | 98 | 78.66667 | 72 | - | - | - | - | - | 97.5 | 97.5 | 97.5 | 97.5 | 97.5 | 73.5 | 59 | 54 | - | - | - | - | -
Сталь углеродистая | 30 | Поковки диаметром от 100 до 800 мм, КП215* | 143.3333 | 143.3333 | 143.3333 | 143.3333 | 137.3333 | 111.3333 | 85.33333 | 78.66667 | - | - | - | - | - | 107.5 | 107.5 | 107.5 | 107.5 | 103 | 83.5 | 64 | 59 | - | - | - | - | -
Сталь углеродистая | 30 | Поковки диаметром до 500 мм, КП245* | 163.3333 | 163.3333 | 163.3333 | 163.3333 | 156.6667 | 130.6667 | 98 | 91.33333 | - | - | - | - | - | 122.5 | 122.5 | 122.5 | 122.5 | 117.5 | 98 | 73.5 | 68.5 | - | - | - | - | -
Сталь углеродистая | 35 | Сортовая горячекатаная сталь диаметром или толщиной до 80 мм | 203.8462 | 202.6667 | 196 | 196 | 196 | 163.3333 | 130.6667 | 118 | - | - | - | - | - | 157 | 152 | 147 | 147 | 147 | 122.5 | 98 | 88.5 | - | - | - | - | -
Сталь углеродистая | 35 | Поковки диаметром от 500 до 800 мм, КП175* | 116.6667 | 111.3333 | 111.3333 | 111.3333 | 111.3333 | 91.33333 | 72 | 65.33333 | - | - | - | - | - | 87.5 | 83.5 | 83.5 | 83.5 | 83.5 | 68.5 | 54 | 49 | - | - | - | - | -
Сталь углеродистая | 35 | Поковки диаметром от 300 до 800 мм, КП195* | 130 | 130 | 130 | 130 | 130 | 104.6667 | 85.33333 | 72 | - | - | - | - | - | 97.5 | 97.5 | 97.5 | 97.5 | 97.5 | 78.5 | 64 | 54 | - | - | - | - | -
Сталь углеродистая | 35 | Поковки диаметром от 100 до 800 мм, КП215* | 143.3333 | 137.3333 | 137.3333 | 137.3333 | 137.3333 | 118 | 91.33333 | 85.33333 | - | - | - | - | - | 107.5 | 103 | 103 | 103 | 103 | 88.5 | 68.5 | 64 | - | - | - | - | -
Сталь углеродистая | 35 | Поковки диаметром до 500 мм, КП245* | 163.3333 | 156.6667 | 150.6667 | 150.6667 | 150.6667 | 118 | 104.6667 | 91.33333 | - | - | - | - | - | 122.5 | 117.5 | 113 | 113 | 113 | 88.5 | 78.5 | 68.5 | - | - | - | - | -
Сталь углеродистая | 35 | Поковки диаметром до 300 мм, КП275* | 183.3333 | 176.6667 | 176.6667 | 176.6667 | 163.3333 | 150 | 144 | 130.6667 | - | - | - | - | - | 137.5 | 132.5 | 132.5 | 132.5 | 122.5 | 112.5 | 108 | 98 | - | - | - | - | -
Сталь углеродистая | 35 | Поковки диаметром до 100 мм, КП315* | 210 | 202.6667 | 202.6667 | 196 | 182.6667 | 170 | 163.3333 | 150 | - | - | - | - | - | 157.5 | 152 | 152 | 147 | 137 | 127.5 | 122.5 | 112.5 | - | - | - | - | -
Сталь углеродистая | 35 | Заготовки крепежных деталей диаметром до 300 мм, КП275* | 183.3333 | 170 | 156.6667 | 150 | 150 | 124 | 98 | 84.66667 | - | - | - | - | - | 137.5 | 127.5 | 117.5 | 112.5 | 112.5 | 93 | 73.5 | 63.5 | - | - | - | - | -
Сталь углеродистая | 40 | Поковки диаметром от 300 до 800 мм, КП215* | 143.3333 | 130.6667 | 124 | 118 | 104.6667 | 104.6667 | 104.6667 | 98 | - | - | - | - | - | 107.5 | 98 | 93 | 88.5 | 78.5 | 78.5 | 78.5 | 73.5 | - | - | - | - | -
Сталь углеродистая | 40 | Поковки диаметром от 100 до 500 мм, КП245* | 163.3333 | 150.6667 | 137.3333 | 130.6667 | 130.6667 | 118 | 118 | 111.3333 | - | - | - | - | - | 122.5 | 113 | 103 | 98 | 98 | 88.5 | 88.5 | 83.5 | - | - | - | - | -
Сталь углеродистая | 40 | Поковки диаметром до 800 мм, КП275* | 183.3333 | 170 | 156.6667 | 144 | 137.3333 | 130.6667 | 130.6667 | 130.6667 | - | - | - | - | - | 137.5 | 127.5 | 117.5 | 108 | 103 | 98 | 98 | 98 | - | - | - | - | -
Сталь углеродистая | 40 | Поковки диаметром от 100 до 300 мм, КП315* | 210 | 196 | 170 | 163.3333 | 156.6667 | 150.6667 | 150.6667 | 144 | - | - | - | - | - | 157.5 | 147 | 127.5 | 122.5 | 117.5 | 113 | 113 | 108 | - | - | - | - | -
Сталь углеродистая | 40 | Поковки диаметром до 100 мм, КП345* | 226.9231 | 208 | 196 | 183.3333 | 170 | 163.3333 | 163.3333 | 156.6667 | - | - | - | - | - | 172.5 | 156 | 147 | 137.5 | 127.5 | 122.5 | 122.5 | 117.5 | - | - | - | - | -
Сталь углеродистая | 40 | Заготовки крепежных деталей диаметром до 300 мм, КП295* | 196.6667 | 176.6667 | 170 | 156.6667 | 144 | 144 | 144 | 130.6667 | - | - | - | - | - | 147.5 | 132.5 | 127.5 | 117.5 | 108 | 108 | 108 | 98 | - | - | - | - | -
Сталь углеродистая | 45 | Горячекатаная сортовая сталь толщиной или диаметром до 250 мм | 230 | 228.6667 | 228.6667 | 228.6667 | 228.6667 | 196 | 170 | 156.6667 | - | - | - | - | - | 176.5 | 171.5 | 171.5 | 171.5 | 171.5 | 147 | 127.5 | 117.5 | - | - | - | - | -
Сталь углеродистая | 45 | Заготовки крепежных деталей толщиной или диаметром до 300 мм, КП315* | 210 | 202.6667 | 202.6667 | 196 | 182.6667 | 170 | 163.3333 | 150 | - | - | - | - | - | 157.5 | 152 | 152 | 147 | 137 | 127.5 | 122.5 | 112.5 | - | - | - | - | -
Сталь углеродистая | 45 | Поковки диаметром от 100 до 800 мм, КП245* | 163.3333 | 156.6667 | 156.6667 | 156.6667 | 156.6667 | 137.3333 | 118 | 111.3333 | - | - | - | - | - | 122.5 | 117.5 | 117.5 | 117.5 | 117.5 | 103 | 88.5 | 83.5 | - | - | - | - | -
Сталь углеродистая | 45 | Поковки диаметром до 800 мм, КП275* | 183.3333 | 176.6667 | 176.6667 | 176.6667 | 176.6667 | 150.6667 | 130.6667 | 130.6667 | - | - | - | - | - | 137.5 | 132.5 | 132.5 | 132.5 | 132.5 | 113 | 98 | 98 | - | - | - | - | -
Сталь углеродистая | 45 | Поковки диаметром до 800 мм, КП315* | 210 | 202.6667 | 202.6667 | 202.6667 | 202.6667 | 170 | 150.6667 | 137.3333 | - | - | - | - | - | 157.5 | 152 | 152 | 152 | 152 | 127.5 | 113 | 103 | - | - | - | - | -
Сталь углеродистая | 45 | Поковки диаметром до 300 мм, КП345* | 226.9231 | 222 | 222 | 222 | 222 | 189.3333 | 163.3333 | 150.6667 | - | - | - | - | - | 172.5 | 166.5 | 166.5 | 166.5 | 166.5 | 142 | 122.5 | 113 | - | - | - | - | -
Сталь углеродистая | 45 | Поковки диаметром до 100 мм, КП395* | 236.5385 | 236.5385 | 236.5385 | 236.5385 | 236.5385 | 222 | 196 | 183.3333 | - | - | - | - | - | 197.5 | 197.5 | 197.5 | 197.5 | 197.5 | 166.5 | 147 | 137.5 | - | - | - | - | -
Сталь легированная | 20X | Прутки и полосы диаметром или толщиной до 80 мм | 301.9231 | 290.3846 | 290.3846 | 286.5385 | 282.6923 | 275 | 260 | 249.6154 | 222.3077 | 207.6923 | 181.1538 | - | - | 319 | 294.5 | 294.5 | 284 | 279.5 | 264.5 | 255 | 245 | 230.5 | 220.5 | 216 | - | -
Сталь легированная | 20X | Прутки и полосы диаметром или толщиной от 80 до 150 мм | 301.9231 | 290.3846 | 279.2308 | 279.2308 | 279.2308 | 279.2308 | 279.2308 | 264.2308 | 233.8462 | 207.6923 | 181.1538 | - | - | 319 | 294.5 | 274.5 | 270 | 265 | 265 | 265 | 260 | 245.5 | 230.5 | 216 | - | -
Сталь легированная | 20X | Прутки и полосы диаметром или толщиной от 150 до 250 мм | 301.9231 | 290.3846 | 279.2308 | 279.2308 | 279.2308 | 279.2308 | 279.2308 | 264.2308 | 233.8462 | 207.6923 | 181.1538 | - | - | 319 | 294.5 | 274.5 | 270 | 265 | 265 | 265 | 260 | 245.5 | 230.5 | 216 | - | -
Сталь легированная | 20X | Поковки диаметром до 500 мм, КП195* | 130 | 118 | 111.3333 | 111.3333 | 111.3333 | 111.3333 | 111.3333 | 104.6667 | 98 | 91.33333 | 85.33333 | - | - | 97.5 | 88.5 | 83.5 | 83.5 | 83.5 | 83.5 | 83.5 | 78.5 | 73.5 | 68.5 | 64 | - | -
Сталь легированная | 20X | Поковки диаметром до 300 мм, КП215* | 143.3333 | 130.6667 | 130.6667 | 130.6667 | 130.6667 | 130.6667 | 130.6667 | 118 | 111.3333 | 104.6667 | 98 | - | - | 107.5 | 98 | 98 | 98 | 98 | 98 | 98 | 88.5 | 83.5 | 78.5 | 73.5 | - | -
Сталь легированная | 20X | Поковки диаметром до 300 мм, КП245* | 163.3333 | 150.6667 | 137.3333 | 137.3333 | 137.3333 | 137.3333 | 137.3333 | 130.6667 | 130.6667 | 118 | 111.3333 | - | - | 122.5 | 113 | 103 | 103 | 103 | 103 | 103 | 98 | 98 | 88.5 | 83.5 | - | -
Сталь легированная | 20X | Поковки диаметром до 300 мм, КП275* | 183.3333 | 163.3333 | 156.6667 | 156.6667 | 156.6667 | 156.6667 | 156.6667 | 144 | 137.3333 | 130.6667 | 118 | - | - | 137.5 | 122.5 | 117.5 | 117.5 | 117.5 | 117.5 | 117.5 | 108 | 103 | 98 | 88.5 | - | -
Сталь легированная | 20X | Поковки диаметром от 100 до 300 мм, КП315* | 210 | 183.3333 | 176.6667 | 176.6667 | 176.6667 | 176.6667 | 176.6667 | 163.3333 | 156.6667 | 143.4615 | 130.6667 | - | - | 157.5 | 137.5 | 132.5 | 132.5 | 132.5 | 132.5 | 132.5 | 122.5 | 117.5 | 113 | 98 | - | -
Сталь легированная | 20X | Поковки диаметром от 100 до 300 мм, КП345* | 226.9231 | 196 | 189.3333 | 189.3333 | 189.3333 | 189.3333 | 189.3333 | 176.6667 | 170 | 147.3077 | 135.7692 | - | - | 172.5 | 147 | 142 | 142 | 142 | 142 | 142 | 132.5 | 127.5 | 122.5 | 108 | - | -
Сталь легированная | 30Х | Прутки, полосы диаметром или толщиной до 80 мм | 339.6154 | 335.3846 | 331.5385 | 324.2308 | 320.3846 | 312.6923 | 297.6923 | 282.6923 | 252.6923 | 233.8462 | 203.8462 | - | - | 343.5 | 319 | 313.5 | 304 | 299 | 289 | 279.5 | 264.5 | 245 | 245 | 230.5 | - | -
Сталь легированная | 30Х | Прутки, полосы диаметром или толщиной от 80 до 150 мм | 339.6154 | 324.6154 | 313.0769 | 313.0769 | 301.9231 | 290.3846 | 279.2308 | 271.5385 | 264.2308 | 233.8462 | 203.8462 | - | - | 343.5 | 319 | 299 | 294.5 | 294.5 | 294.5 | 289 | 284 | 265 | 245.5 | 230.5 | - | -
Сталь легированная | 30Х | Прутки, полосы диаметром или толщиной от 150 до 250 мм | 339.6154 | 324.6154 | 313.0769 | 313.0769 | 301.9231 | 290.3846 | 279.2308 | 271.5385 | 264.2308 | 233.8462 | 203.8462 | - | - | 343.5 | 319 | 299 | 294.5 | 294.5 | 294.5 | 294.5 | 284.5 | 265 | 245.5 | 230.5 | - | -
Сталь легированная | 30Х | Поковки толщиной до 100 мм, КП395* | 236.5385 | 226.5385 | 218.8462 | 218.8462 | 211.1538 | 203.8462 | 196.1538 | 188.8462 | 185 | 162.3077 | 143.4615 | - | - | 197.5 | 181.5 | 171.5 | 166.5 | 166.5 | 166.5 | 161.5 | 161.5 | 152 | 142 | 132.5 | - | -
Сталь легированная | 35Х | Поковки диаметром до 100 мм, КП275* | 183.3333 | 176.6667 | 176.6667 | 170 | 163.3333 | 163.3333 | 150.6667 | 144 | 128.4615 | 118 | 104.6667 | - | - | 137.5 | 132.5 | 132.5 | 127.5 | 122.5 | 122.5 | 113 | 108 | 108 | 88.5 | 78.5 | - | -
Сталь легированная | 35Х | Поковки диаметром от 300 до 800 мм, КП275* | 183.3333 | 176.6667 | 176.6667 | 170 | 163.3333 | 163.3333 | 150.6667 | 144 | 128.4615 | 118 | 104.6667 | - | - | 137.5 | 132.5 | 132.5 | 127.5 | 122.5 | 122.5 | 113 | 108 | 108 | 88.5 | 78.5 | - | -
Сталь легированная | 35Х | Поковки диаметром до 100 мм, КП315* | 210 | 202.6667 | 202.6667 | 196 | 189.3333 | 189.3333 | 170 | 163.3333 | 135.7692 | 137.3333 | 113.0769 | - | - | 157.5 | 152 | 152 | 147 | 142 | 142 | 127.5 | 122.5 | 122.5 | 103 | 88.5 | - | -
Сталь легированная | 35Х | Поковки диаметром до 300 мм, КП345* | 226.9231 | 222 | 222 | 215 | 202.6667 | 196 | 196 | 183.3333 | 143.4615 | 143.4615 | 116.9231 | - | - | 172.5 | 166.5 | 166.5 | 161.5 | 152 | 147 | 147 | 137.5 | 132.5 | 113 | 98 | - | -
Сталь легированная | 35Х | Поковки диаметром до 300 мм, КП395* | 236.5385 | 233.8462 | 233.8462 | 226.5385 | 226.5385 | 226.5385 | 222 | 200 | 150.7692 | 150.7692 | 124.2308 | - | - | 197.5 | 197.5 | 186.5 | 181.5 | 176.5 | 171.5 | 166.5 | 157 | 152 | 132.5 | 108 | - | -
Сталь легированная | 35Х | Поковки диаметром до 100 мм, КП440* | 244.2308 | 241.5385 | 241.5385 | 233.8462 | 233.8462 | 233.8462 | 233.8462 | 207.6923 | 154.6154 | 154.6154 | 128.0769 | - | - | 220 | 216 | 211 | 206 | 196 | 196 | 186.5 | 176.5 | 171.5 | 147 | 122.5 | - | -
Сталь легированная | 35Х | Поковки диаметром до 50 мм, КП490* | 251.9231 | 248.8462 | 248.8462 | 241.5385 | 241.5385 | 241.5385 | 241.5385 | 215 | 158.4615 | 158.4615 | 131.9231 | - | - | 245 | 240.5 | 235.5 | 230.5 | 216 | 216 | 206 | 196 | 191.5 | 161.5 | 137.5 | - | -
Сталь легированная | 35Х | Поковки диаметром до 50 мм, КП540* | 263.4615 | 260.3846 | 260.3846 | 252.6923 | 252.6923 | 252.6923 | 252.6923 | 222.6923 | 196.1538 | 166.1538 | 135.7692 | - | - | 270 | 265 | 260 | 255 | 235.5 | 235.5 | 225.5 | 216 | 211 | 176.5 | 152 | - | -
Сталь легированная | 35Х | Заготовки крепежных деталей толщиной до 300 мм, КП590* | 283.0769 | 279.2308 | 279.2308 | 271.5385 | 271.5385 | 271.5385 | 271.5385 | 241.5385 | 196.1538 | 196.1538 | 147.3077 | - | - | 295 | 289.5 | 284.5 | 274.5 | 260 | 260 | 245.5 | 235.5 | 230.5 | 196 | 166.5 | - | -
Сталь легированная | 40X | Прутки и полосы диаметром или толщиной до 80 мм | 377.3077 | 377.3077 | 369.6154 | 362.3077 | 358.4615 | 358.4615 | 358.4615 | 316.9231 | 279.2308 | 241.5385 | 200 | - | - | 392.5 | 382.5 | 377.5 | 363 | 353 | 343.5 | 343.5 | 319 | 304 | 270 | 216 | - | -
Сталь легированная | 40X | Прутки и полосы диаметром или толщиной от 80 до 150 мм | 377.3077 | 377.3077 | 369.6154 | 362.3077 | 358.4615 | 358.4615 | 358.4615 | 316.9231 | 279.2308 | 241.5385 | 200 | - | - | 392.5 | 382.5 | 377.5 | 363 | 353 | 343.5 | 343.5 | 319 | 304 | 270 | 216 | - | -
Сталь легированная | 40X | Прутки и полосы диаметром или толщиной от 150 до 250 мм | 377.3077 | 377.3077 | 369.6154 | 362.3077 | 358.4615 | 358.4615 | 358.4615 | 316.9231 | 279.2308 | 241.5385 | 200 | - | - | 392.5 | 382.5 | 377.5 | 363 | 353 | 343.5 | 343.5 | 319 | 304 | 270 | 216 | - | -
Сталь легированная | 40X | Заготовки крепежных деталей диаметром до 300 мм, КП590* | 283.0769 | 279.2308 | 279.2308 | 271.5385 | 268.0769 | 268.0769 | 268.0769 | 241.5385 | 207.6923 | 177.3077 | 177.3077 | - | - | 295 | 284.5 | 284.5 | 274.5 | 265 | 250 | 250 | 220.5 | 210.5 | 196 | 152 | - | -
Сталь легированная | 40X | Поковки диаметром или толщиной от 500 до 800 мм, КП245* | 163.3333 | 156.6667 | 156.6667 | 150.6667 | 150.6667 | 144 | 144 | 130.6667 | 124 | 111.3333 | 91.33333 | - | - | 122.5 | 117.5 | 117.5 | 113 | 113 | 108 | 108 | 98 | 93 | 83.5 | 68.5 | - | -
Сталь легированная | 40X | Поковки диаметром или толщиной от 300 до 800 мм, КП275* | 183.3333 | 176.6667 | 176.6667 | 170 | 163.3333 | 156.6667 | 156.6667 | 157.3333 | 144 | 128.4615 | 104.6667 | - | - | 137.5 | 132.5 | 132.5 | 127.5 | 122.5 | 117.5 | 117.5 | 118 | 108 | 98 | 78.5 | - | -
Сталь легированная | 40X | Поковки диаметром или толщиной до 800 мм, КП315* | 210 | 202.6667 | 202.6667 | 196 | 189.3333 | 183.3333 | 183.3333 | 170 | 162.3077 | 139.6154 | 118 | - | - | 157.5 | 152 | 152 | 147 | 142 | 137.5 | 137.5 | 127.5 | 122.5 | 108 | 88.5 | - | -
Сталь легированная | 40X | Поковки диаметром до 500 мм, КП345* | 226.9231 | 222.6667 | 222 | 209.3333 | 202.6667 | 202.6667 | 196 | 183.3333 | 166.1538 | 143.4615 | 120.7692 | - | - | 172.5 | 167 | 166.5 | 157 | 152 | 152 | 147 | 137.5 | 132.5 | 117.5 | 98 | - | -
Сталь легированная | 40X | Поковки диаметром до 500 мм, КП395* | 236.5385 | 233.8462 | 233.8462 | 226.5385 | 226.5385 | 226.5385 | 222 | 200 | 177.6923 | 131.9231 | 105.7692 | - | - | 197.5 | 197.5 | 186.5 | 181.5 | 176.5 | 171.5 | 166.5 | 157 | 152 | 132.5 | 108 | - | -
Сталь легированная | 40X | Поковки диаметром до 300 мм, КП440* | 244.2308 | 241.5385 | 241.5385 | 233.8462 | 233.8462 | 233.8462 | 233.8462 | 207.6923 | 181.1538 | 158.4615 | 128.4615 | - | - | 220 | 216 | 211 | 206 | 196 | 196 | 196 | 181.5 | 171.5 | 152 | 122.5 | - | -
Сталь легированная | 40X | Поковки диаметром до 300 мм, КП490* | 251.9231 | 248.8462 | 248.8462 | 241.5385 | 241.5385 | 241.5385 | 241.5385 | 211.1538 | 188.8462 | 162.3077 | 131.9231 | - | - | 245 | 245 | 235.5 | 225.5 | 220.5 | 216 | 211 | 201 | 196 | 167 | 132.5 | - | -
Сталь легированная | 40X | Поковки диаметром до 100 мм, КП540* | 263.4615 | 264.2308 | 260.3846 | 252.6923 | 248.8462 | 248.8462 | 248.8462 | 226.5385 | 196.1538 | 169.6154 | 139.6154 | - | - | 270 | 265 | 260 | 250 | 245.5 | 235.5 | 230.5 | 220.5 | 211 | 186.5 | 147 | - | -
Сталь легированная | 45Х | Поковки диаметром до 100 мм, КП315* | 210 | 202.6667 | 196 | 196 | 189.3333 | 183.3333 | 176.6667 | 170 | 139.6154 | 139.6154 | 113.0769 | - | - | 157.5 | 152 | 147 | 147 | 142 | 137.5 | 132.5 | 127.5 | 122.5 | 108 | 88.5 | - | -
Сталь легированная | 45Х | Поковки диаметром от 300 до 800 мм, КП315* | 210 | 202.6667 | 196 | 196 | 189.3333 | 183.3333 | 176.6667 | 170.6667 | 139.6154 | 139.6154 | 113.0769 | - | - | 157.5 | 152 | 147 | 147 | 142 | 137.5 | 132.5 | 128 | 122.5 | 108 | 88.5 | - | -
Сталь легированная | 45Х | Поковки диаметром до 800 мм, КП345* | 226.9231 | 222.6667 | 216 | 209.3333 | 202.6667 | 202.6667 | 196 | 183.3333 | 143.4615 | 143.4615 | 116.9231 | - | - | 172.5 | 167 | 162 | 157 | 152 | 152 | 147 | 137.5 | 132.5 | 117.5 | 93 | - | -
Сталь легированная | 45Х | Поковки диаметром от 100 до 500 мм, КП395* | 236.5385 | 233.8462 | 233.8462 | 226.5385 | 226.5385 | 226.5385 | 222 | 200 | 150.7692 | 150.7692 | 124.6154 | - | - | 197.5 | 191.5 | 186.5 | 181.5 | 176.5 | 171.5 | 166.5 | 157 | 152 | 132.5 | 108 | - | -
Сталь легированная | 45Х | Поковки диаметром от 100 до 500 мм, КП440* | 244.2308 | 241.5385 | 241.5385 | 233.8462 | 233.8462 | 233.8462 | 233.8462 | 207.6923 | 154.6154 | 154.6154 | 128.4615 | - | - | 220 | 216 | 211 | 206 | 196 | 196 | 186.5 | 176.5 | 171.5 | 147 | 122.5 | - | 0
Сталь легированная | 45Х | Поковки диаметром до 300 мм, КП490* | 250 | 248.8462 | 248.8462 | 237.6923 | 237.6923 | 237.6923 | 237.6923 | 215 | 162.3077 | 162.3077 | 131.9231 | - | - | 245 | 235.5 | 230.5 | 230.5 | 220.5 | 216 | 206 | 201 | 191.5 | 166.5 | 137.5 | - | -
Сталь легированная | 45Х | Поковки диаметром от 100 до 300 мм, КП540* | 263.4615 | 260.3846 | 260.3846 | 248.8462 | 248.8462 | 248.8462 | 248.8462 | 215 | 169.6154 | 169.6154 | 135.7692 | - | - | 270 | 260 | 255 | 255 | 245.5 | 235.5 | 225.5 | 220.5 | 211 | 186.5 | 152 | - | -
Сталь легированная | 45Х | Поковки диаметром до 100 мм, КП590* | 282.6923 | 275.3846 | 275.3846 | 268.0769 | 268.0769 | 268.0769 | 268.0769 | 237.6923 | 181.1538 | 181.1538 | 147.3077 | - | - | 295 | 284.5 | 274.5 | 274.5 | 265 | 260 | 250 | 240.5 | 230.5 | 201 | 166.5 | - | -
Сталь легированная | 45Х | Поковки диаметром до 100 мм, КП640* | 301.9231 | 294.2308 | 294.2308 | 286.9231 | 286.9231 | 286.9231 | 286.9231 | 248.8462 | 188.8462 | 188.8462 | 154.6154 | - | - | 320 | 309 | 299 | 289.5 | 284.5 | 284.5 | 274.5 | 255 | 245.5 | 220.5 | 171.5 | - | -
Сталь легированная | 45Х | Прутки и полосы диаметром или толщиной до 80 мм | 396.1538 | 384.6154 | 384.6154 | 377.3077 | 377.3077 | 377.3077 | 377.3077 | 324.6154 | 245.3846 | 245.3846 | 203.8462 | - | - | 417 | 402 | 392.5 | 377.5 | 373 | 373 | 358 | 333.5 | 319 | 289.5 | 225.5 | - | -
Сталь легированная | 45Х | Прутки и полосы диаметром или толщиной от 80 до 150 мм | 396.1538 | 384.6154 | 384.6154 | 377.3077 | 377.3077 | 377.3077 | 377.3077 | 324.6154 | 245.3846 | 245.3846 | 203.8462 | - | - | 417 | 402 | 392.5 | 377.5 | 373 | 373 | 358 | 333.5 | 319 | 289.5 | 225.5 | - | -
Сталь легированная | 45Х | Прутки и полосы диаметром или толщиной от 150 до 250 мм | 396.1538 | 384.6154 | 384.6154 | 377.3077 | 377.3077 | 377.3077 | 377.3077 | 324.6154 | 245.3846 | 245.3846 | 203.8462 | - | - | 417 | 402 | 392.5 | 377.5 | 373 | 373 | 358 | 333.5 | 319 | 289.5 | 225.5 | - | -
Сталь легированная | 12ХМ | Листы толщиной от 4 до 6 мм | 156.6667 | 156.6667 | 156.6667 | 156.6667 | 150.6667 | 150.6667 | 150.6667 | 137.3333 | 130.6667 | 124 | 113.0769 | - | - | 117.5 | 117.5 | 117.5 | 117.5 | 113 | 113 | 113 | 103 | 98 | 93 | 88.5 | - | -
Сталь легированная | 12ХМ | Листы толщиной от 60 до 130 мм | 156.6667 | 156.6667 | 156.6667 | 156.6667 | 150.6667 | 150.6667 | 144 | 137.3333 | 130.6667 | 98 | 113.0769 | - | - | 117.5 | 117.5 | 117.5 | 117.5 | 113 | 113 | 108 | 103 | 98 | 73.5 | 88.5 | - | -
Сталь легированная | 15ХМ | Трубы бесшовные горячекатаные наружным диаметром от 10 до 465 мм с толщиной стенки от 2 до 32 мм | 150.6667 | 150.6667 | 150.6667 | 150.6667 | 150.6667 | 150.6667 | 144 | 137.3333 | 130.6667 | 127.3333 | 113.0769 | - | - | 113 | 113 | 113 | 113 | 113 | 113 | 108 | 103 | 98 | 95.5 | 93 | - | -
Сталь легированная | 15ХМ | Поковки толщиной или диаметром от 100 до 300 мм, КП195* | 130 | 130 | 130 | 130 | 130 | 130 | 124 | 118 | 111.3333 | 91.33333 | 84.66667 | - | - | 97.5 | 97.5 | 97.5 | 97.5 | 97.5 | 97.5 | 93 | 88.5 | 83.5 | 68.5 | 63.5 | - | -
Сталь легированная | 15ХМ | Поковки толщиной или диаметром от 100 до 300 мм, КП215* | 143.3333 | 143.3333 | 143.3333 | 143.3333 | 143.3333 | 143.3333 | 137.3333 | 130.6667 | 124 | 98 | 98 | - | - | 107.5 | 107.5 | 107.5 | 107.5 | 107.5 | 107.5 | 103 | 98 | 93 | 73.5 | 73.5 | - | -
Сталь легированная | 15ХМ | Поковки толщиной или диаметром до 300 мм, КП245* | 163.3333 | 163.3333 | 163.3333 | 163.3333 | 163.3333 | 163.3333 | 156.6667 | 150.6667 | 144 | 111.3333 | 111.3333 | - | - | 122.5 | 122.5 | 122.5 | 122.5 | 122.5 | 122.5 | 117.5 | 113 | 108 | 83.5 | 83.5 | - | -
Сталь легированная | 15ХМ | Поковки толщиной или диаметром до 500 мм, КП275* | 183.3333 | 183.3333 | 183.3333 | 183.3333 | 183.3333 | 183.3333 | 176.6667 | 170 | 156.6667 | 130.6667 | 130.6667 | - | - | 137.5 | 137.5 | 137.5 | 137.5 | 137.5 | 137.5 | 132.5 | 127.5 | 117.5 | 98 | 98 | - | -
Сталь легированная | 15ХМ | Поковки толщиной или диаметром до 100 мм, КП315* | 210 | 209.3333 | 209.3333 | 209.3333 | 209.3333 | 207.6923 | 202.6667 | 189.3333 | 183.3333 | 144 | 144 | - | - | 157.5 | 157 | 157 | 157 | 157 | 157 | 152 | 142 | 137.5 | 108 | 108 | - | -
Сталь легированная | 15ХМ | Поковки толщиной или диаметром до 300 мм, КП345* | 226.9231 | 226.5385 | 226.5385 | 222.6923 | 222.6923 | 215 | 211.1538 | 209.3333 | 196 | 156.6667 | 156.6667 | - | - | 172.5 | 171.5 | 171.5 | 171.5 | 171.5 | 171.5 | 161.5 | 157 | 147 | 117.5 | 117.5 | - | -
Сталь легированная | 15ХМ | Поковки толщиной или диаметром до 100 мм, КП395* | 236.5385 | 236.5385 | 236.5385 | 233.8462 | 233.8462 | 226.5385 | 222.6923 | 222.6923 | 222.6923 | 183.3333 | 183.3333 | - | - | 197.5 | 197.5 | 197.5 | 197.5 | 197.5 | 197.5 | 186.5 | 176.5 | 171.5 | 137.5 | 137.5 | - | -
Сталь легированная | 15ХМ | Поковки толщиной или диаметром до 100 мм, КП440* | 244.2308 | 244.2308 | 244.2308 | 241.5385 | 241.5385 | 233.8462 | 230 | 230 | 230 | 202.6667 | 188.8462 | - | - | 220 | 220 | 220 | 220 | 220 | 220 | 211 | 201 | 191.5 | 152 | 152 | - | -
Сталь легированная | 15ХМ | Поковки толщиной или диаметром до 100 мм, КП490* | 251.9231 | 251.9231 | 251.9231 | 248.8462 | 248.8462 | 241.5385 | 237.6923 | 237.6923 | 237.6923 | 228.6667 | 188.8462 | - | - | 245 | 245 | 245 | 245 | 245 | 245 | 235.5 | 225.5 | 211 | 171.5 | 171.5 | - | -
Сталь легированная | 20ХМ | Поковки толщиной до 100 мм, КП345* | 226.9231 | 222.6923 | 222.6923 | 218.8462 | 218.8462 | 215 | 215 | 215 | 215 | 192.3077 | 177.3077 | 173.4615 | - | 172.5 | 172.5 | 172.5 | 172.5 | 166.5 | 166.5 | 166.5 | 166.5 | 166.5 | 152 | 142 | 132.5 | -
Сталь легированная | 20ХМ | Поковки толщиной до 50 мм, КП395* | 236.5385 | 233.8462 | 233.8462 | 230 | 230 | 226.5385 | 226.5385 | 226.5385 | 226.5385 | 185 | 181.1538 | - | - | 197.5 | 197.5 | 197.5 | 197.5 | 191.5 | 191.5 | 191.5 | 191.5 | 171.5 | 161.5 | 152 | - | -
Сталь легированная | 20ХМА | Поковки и листы толщиной от 150 до 300 мм, КП345* | 226.9231 | 221.5385 | 209.2308 | 200 | 186.1538 | 173.8462 | 169.2308 | 150.7692 | 136.9231 | 124.2308 | 110.7692 | - | - | 172.5 | 172.5 | 169.5 | 166.5 | 161.5 | 158 | 152 | 147 | 147 | 134 | 124 | - | -
Сталь легированная | 20ХМА | Поковки и листы толщиной до 150 мм, КП440* | 244.2308 | 241.5385 | 241.5385 | 237.6923 | 226.1538 | 207.6923 | 198.4615 | 188.4615 | 176.9231 | 161.5385 | 146.1538 | - | - | 220 | 220 | 220 | 217.5 | 214 | 210 | 201 | 196 | 186 | 174 | 161.5 | - | -
Сталь легированная | 20ХМЛ | Отливки | 192.3077 | 188.4615 | 184.6154 | 182.6923 | 180.7692 | 176.9231 | 173.0769 | 169.2308 | 165.3846 | 163.4615 | 157.6923 | - | - | 200 | 197.5 | 195 | 192.5 | 190 | 185 | 180 | 175 | 170 | 161.5 | 161.5 | - | -
Сталь легированная | 20ХМФЛ | Отливки | 188.8462 | 188.8462 | 188.8462 | 188.8462 | 188.8462 | 186.5385 | 180 | 180 | 177.3077 | 173.8462 | 153.8462 | - | - | 157 | 157 | 157 | 157 | 145 | 140 | 135 | 135 | 135 | 135 | 135 | - | -
Сталь легированная | 20ХМФЛ | Прутки и полосы толщиной или диаметром до 80 мм | 358.4615 | 347.3077 | 343.4615 | 331.9231 | 328.0769 | 316.9231 | 313.0769 | 283.0769 | 283.0769 | 283.0769 | 245.3846 | - | - | 368 | 368 | 353 | 343.5 | 338.5 | 328.5 | 323.5 | 314 | 299 | 279.5 | 255 | - | -
Сталь легированная | 20ХМФЛ | Прутки и полосы толщиной или диаметром от 80 до 150 мм | 358.4615 | 347.3077 | 343.4615 | 331.9231 | 328.0769 | 316.9231 | 313.0769 | 283.0769 | 283.0769 | 283.0769 | 245.3846 | - | - | 368 | 368 | 353 | 343.5 | 338.5 | 328.5 | 323.5 | 314 | 299 | 279.5 | 255 | - | -
Сталь легированная | 20ХМФЛ | Прутки и полосы толщиной или диаметром от 150 до 250 мм | 358.4615 | 347.3077 | 343.4615 | 331.9231 | 328.0769 | 316.9231 | 313.0769 | 283.0769 | 283.0769 | 283.0769 | 245.3846 | - | - | 368 | 368 | 353 | 343.5 | 338.5 | 325.5 | 323.5 | 314 | 299 | 279.5 | 255 | - | -
Сталь легированная | 30ХМА | Трубы наружным диаметром от 25 до 710 мм с толщиной стенки от 2,5 до 50 мм | 226.5385 | 218.8462 | 215 | 207.6923 | 203.8462 | 203.8462 | 203.8462 | 200 | 196.1538 | 166.1538 | 154.6154 | - | - | 196 | 196 | 186.5 | 171.5 | 162 | 162 | 162 | 157 | 157 | 147 | 147 | - | -
Сталь легированная | 30ХМА | Заготовки крепежных деталей толщиной или диаметром до 100 мм, КП395* | 237.6923 | 233.8462 | 230 | 226.5385 | 215 | 211.1538 | 207.6923 | 207.6923 | 203.8462 | 181.1538 | 162.3077 | - | - | 197.5 | 197.5 | 186.5 | 176.5 | 161.5 | 161.5 | 161.5 | 157 | 157 | 147 | 137.5 | - | -
Сталь легированная | 30ХМА | Заготовки крепежных деталей толщиной или диаметром до 300 мм, КП440* | 188.8462 | 185.3846 | 182.3077 | 179.6154 | 170.3846 | 167.3077 | 164.6154 | 164.6154 | 165 | 143.8462 | 128.0769 | - | - | 220 | 212.5 | 207.5 | 195 | 182.5 | 172.5 | 161.5 | 147 | 137.5 | 132.5 | 127.5 | - | -
Сталь легированная | 30ХМА | Заготовки крепежных деталей толщиной или диаметром от 100 до 200 мм, КП490* | 226.1538 | 222.3077 | 218.4615 | 215 | 207.3077 | 203.4615 | 203.4615 | 199.6154 | 192.3077 | 177.3077 | 158.4615 | - | - | 245 | 245 | 230.5 | 220.5 | 201 | 191 | 183.5 | 171.5 | 161.5 | 152 | 147 | - | -
Сталь легированная | 30ХМА | Заготовки крепежных деталей толщиной или диаметром до 100 мм КП590* | 283.0769 | 275.3846 | 275.3846 | 264.2308 | 260 | 256.5385 | 252.6923 | 248.8462 | 245.3846 | 215 | 192.3077 | - | - | 295 | 284.5 | 279.5 | 255 | 230.5 | 240.5 | 206 | 196 | 196 | 176.5 | 171.5 | - | -
Сталь легированная | 30ХМА | Заготовки крепежных деталей толщиной или диаметром до 300 мм, КП640* | 301.9231 | 298.0769 | 290.3846 | 286.9231 | 271.5385 | 268.0769 | 264.2308 | 264.2308 | 257.3077 | 230 | 203.8462 | - | - | 320 | 308.5 | 304 | 284 | 264.5 | 240 | 230.5 | 220.5 | 220.5 | 206 | 191 | - | -
Сталь легированная | 30ХМА | Прутки и полосы толщиной или диаметром до 80 мм | 358.4615 | 350.7692 | 347.3077 | 335.7692 | 324.6154 | 324.6154 | 316.9231 | 316.9231 | 309.2308 | 271.5385 | 245.3846 | - | - | 368 | 358 | 348.5 | 328.5 | 304 | 304 | 299 | 299 | 299 | 279.5 | 260 | - | -
Сталь легированная | 30ХМА | Прутки и полосы толщиной или диаметром от 80 мм до 150 мм | 358.4615 | 350.7692 | 347.3077 | 335.7692 | 324.6154 | 324.6154 | 316.9231 | 316.9231 | 309.2308 | 271.5385 | 245.3846 | - | - | 368 | 358 | 348.5 | 328.5 | 304 | 304 | 299 | 299 | 299 | 279.5 | 260 | - | -
Сталь легированная | 30ХМА | Прутки и полосы толщиной или диаметром от 150 до 250 мм | 358.4615 | 350.7692 | 347.3077 | 335.7692 | 324.6154 | 324.6154 | 316.9231 | 316.9231 | 309.2308 | 271.5385 | 245.3846 | - | - | 368 | 358 | 348.5 | 328.5 | 304 | 304 | 299 | 299 | 299 | 279.5 | 260 | - | -
Сталь легированная | 35ХМ | Поковки толщиной или диаметром от 300 до 800 мм, КП245* | 163.3333 | 156.6667 | 150.6667 | 150.6667 | 150.6667 | 144 | 137.3333 | 130.6667 | 124 | 118 | 104.6667 | - | - | 122.5 | 117.5 | 113 | 113 | 113 | 108 | 103 | 98 | 93 | 88.5 | 78.5 | - | -
Сталь легированная | 35ХМ | Поковки толщиной или диаметром от 300 до 800 мм, КП275* | 183.3333 | 176.6667 | 176.6667 | 170 | 163.3333 | 163.3333 | 156.6667 | 150.6667 | 137.3333 | 130.6667 | 118 | - | - | 137.5 | 132.5 | 132.5 | 127.5 | 122.5 | 122.5 | 117.5 | 113 | 103 | 98 | 88.5 | - | -
Сталь легированная | 35ХМ | Поковки толщиной или диаметром до 800 мм, КП315* | 210 | 202.6667 | 196 | 196 | 189.3333 | 183.3333 | 176.6667 | 163.3333 | 156.6667 | 150.6667 | 130.6667 | - | - | 157.5 | 152 | 147 | 147 | 142 | 137.5 | 132.5 | 122.5 | 117.5 | 113 | 98 | - | -
Сталь легированная | 35ХМ | Поковки толщиной или диаметром до 800 мм, КП345* | 226.9231 | 222 | 215.3333 | 209.3333 | 209.3333 | 196 | 196 | 196 | 163.3333 | 163.3333 | 143.4615 | - | - | 172.5 | 166.5 | 161.5 | 157 | 157 | 147 | 147 | 147 | 122.5 | 122.5 | 108 | - | -
Сталь легированная | 35ХМ | Поковки толщиной или диаметром от 50 до 800 мм, КП395* | 236.5385 | 233.8462 | 229.2308 | 226.5385 | 226.5385 | 218.8462 | 215 | 211.1538 | 196 | 181.1538 | 150.7692 | - | - | 197.5 | 197.5 | 186.5 | 181.5 | 176.5 | 171.5 | 166.5 | 161.5 | 147 | 147 | 122.5 | - | -
Сталь легированная | 35ХМ | Поковки толщиной или диаметром от 50 до 500 мм, КП440* | 244.2308 | 241.5385 | 237.6923 | 230 | 230 | 226.5385 | 226.5385 | 215 | 203.8462 | 188.8462 | 150.7692 | - | - | 220 | 216 | 211 | 206 | 201 | 196 | 196 | 181.5 | 161.5 | 157 | 147 | - | -
Сталь легированная | 35ХМ | Поковки толщиной или диаметром до 300 мм, КП490* | 252.6923 | 248.8462 | 245.3846 | 241.5385 | 233.8462 | 230 | 226.5385 | 222.6923 | 207.6923 | 192.3077 | 162.3077 | - | - | 245 | 235.5 | 230.5 | 230.5 | 220.5 | 216 | 206 | 201 | 181.5 | 176.5 | 152 | - | -
Сталь легированная | 35ХМ | Поковки толщиной или диаметром до 50 мм, КП540* | 263.4615 | 263.4615 | 256.5385 | 248.8462 | 245.3846 | 241.5385 | 237.6923 | 233.8462 | 218.8462 | 203.8462 | 166.1538 | - | - | 270 | 260 | 255 | 250 | 245.5 | 235.5 | 230.5 | 220.5 | 196 | 196 | 171.5 | - | -
Сталь легированная | 35ХМ | Поковки толщиной или диаметром до 100 мм, КП590* | 282.6923 | 279.2308 | 275.3846 | 268.0769 | 264.2308 | 264.2308 | 256.5385 | 248.8462 | 233.8462 | 218.8462 | 177.3077 | - | - | 295 | 284.5 | 279.5 | 274.5 | 265 | 260 | 245.5 | 245.5 | 216 | 211 | 186.5 | - | -
Сталь легированная | 35ХМ | Прутки и полосы толщиной или диаметром до 80 мм | 358.4615 | 350.7692 | 347.3077 | 339.6154 | 339.6154 | 328.0769 | 324.6154 | 316.9231 | 301.9231 | 275.3846 | 226.5385 | - | - | 417 | 407 | 397.5 | 392.5 | 377.5 | 368 | 358 | 343.5 | 309 | 299 | 265 | - | -
Сталь легированная | 35ХМ | Прутки и полосы толщиной или диаметром от 80 до 150 мм | 358.4615 | 350.7692 | 347.3077 | 339.6154 | 339.6154 | 328.0769 | 324.6154 | 316.9231 | 301.9231 | 275.3846 | 226.5385 | - | - | 417 | 407 | 397.5 | 392.5 | 377.5 | 368 | 358 | 343.5 | 309 | 299 | 265 | - | -
Сталь легированная | 35ХМ | Прутки и полосы толщиной или диаметром от 150 до 250 мм | 358.4615 | 350.7692 | 347.3077 | 339.6154 | 339.6154 | 328.0769 | 324.6154 | 316.9231 | 301.9231 | 275.3846 | 226.5385 | - | - | 417 | 407 | 397.5 | 392.5 | 377.5 | 368 | 358 | 343.5 | 309 | 349 | 265 | - | -
Сталь легированная | 35ХМ | Заготовки крепежных деталей толщиной или диаметром до 300 мм, КП440* | 188.8462 | 184.2308 | 180.3846 | 176.5385 | 176.5385 | 172.6923 | 168.8462 | 164.6154 | 156.9231 | 141.1538 | 121.5385 | - | - | 220 | 211.5 | 203.5 | 203.5 | 203.5 | 194.5 | 185.5 | 176.5 | 166.5 | 159.5 | 141.5 | - | -
Сталь легированная | 35ХМ | Заготовки крепежных деталей толщиной или диаметром до 300 мм, КП640* | 301.5385 | 294.2308 | 288.0769 | 281.5385 | 281.5385 | 275.7692 | 269.6154 | 269.6154 | 250.3846 | 225.3846 | 194.2308 | - | - | 320 | 305.5 | 294 | 294 | 294 | 281 | 268 | 250 | 242 | 230 | 204 | - | -
Сталь легированная | 35ХМА | Поковки толщиной от 100 до 300 мм, КП440* | 244.2308 | 237.6923 | 233.8462 | 230 | 230 | 222.6923 | 218.8462 | 215 | 203.8462 | 188.0769 | 158.4615 | - | - | 220 | 211 | 201 | 201 | 201 | 196 | 186.5 | 176.5 | 166.5 | 157 | 142 | - | -
Сталь легированная | 35ХМА | Заготовки крепежных деталей толщиной или диаметром от 100 до 300 мм, КП395* | 237.6923 | 230 | 226.5385 | 222.6923 | 222.6923 | 215 | 211.1538 | 207.6923 | 196 | 177.3077 | 154.6154 | - | - | 197.5 | 186.5 | 176.5 | 176.5 | 176.5 | 176.5 | 166.5 | 157 | 147 | 137.5 | 127.5 | - | -
Сталь легированная | 35ХМА | Заготовки крепежных деталей толщиной или диаметром от 100 до 200 мм, КП490* | 245.3846 | 237.6923 | 233.8462 | 230 | 230 | 222.6923 | 218.8462 | 215 | 203.8462 | 185 | 158.4615 | - | - | 245 | 235.5 | 220.5 | 220.5 | 220.5 | 216 | 206 | 196 | 186.5 | 171.5 | 157 | - | -
Сталь легированная | 35ХМА | Заготовки крепежных деталей толщиной или диаметром до 100 мм, КП590* | 283.0769 | 271.5385 | 268.0769 | 264.2308 | 264.2308 | 256.5385 | 252.6923 | 248.8462 | 233.8462 | 211.1538 | 181.1538 | - | - | 295 | 279.5 | 265 | 265 | 265 | 260 | 245.5 | 235.5 | 220.5 | 211 | 191.5 | - | -
Сталь легированная | 35ХМА | Заготовки крепежных деталей толщиной или диаметром до 300 мм, КП640* | 301.9231 | 294.2308 | 290.3846 | 283.0769 | 279.2308 | 279.2308 | 279.2308 | 268.0769 | 250.3846 | 230 | 188.8462 | - | - | 320 | 309 | 309 | 294.5 | 284.5 | 284.5 | 274.5 | 260 | 240.5 | 225.5 | 206 | - | -
Сталь легированная | 10Х2М | Листы толщиной от 6 до 50 мм | 150.7692 | 143.4615 | 139.6154 | 135.7692 | 131.9231 | 128.0769 | 124.2308 | 120.7692 | 116.9231 | 113.0769 | 98.07692 | - | - | 147 | 147 | 137.5 | 132.5 | 127.5 | 122.5 | 122.5 | 122.5 | 122.5 | 122.5 | 108 | - | -
Сталь легированная | 10Х2М | Листы толщиной от 50 до 150 мм | 130.6667 | 128.0769 | 128.0769 | 124.2308 | 124.2308 | 118 | 118 | 111.3333 | 111.3333 | 111.3333 | 94.66667 | - | - | 98 | 98 | 98 | 98 | 98 | 88.5 | 88.5 | 83.5 | 83.5 | 83.5 | 71 | - | -
Сталь легированная | 10Х2М | Бесшовные холоднокатаные трубы диаметром от 12 до 60 мм | 150.7692 | 150.7692 | 139.6154 | 135.7692 | 131.9231 | 128.0769 | 124.2308 | 120.7692 | 116.9231 | 113.0769 | 94.66667 | - | - | 122.5 | 117.5 | 113 | 108 | 108 | 108 | 108 | 108 | 103 | 88 | 71 | - | -
Сталь легированная | 10Х2М | Поковки толщиной до 400 мм | 130.6667 | 124 | 124 | 118 | 118 | 118 | 118 | 116.9231 | 116.9231 | 113.0769 | 94.66667 | - | - | 98 | 93 | 93 | 88.5 | 88.5 | 88.5 | 88.5 | 88.5 | 88.5 | 88.5 | 71 | - | -
Сталь легированная | 12X2M | Поковки толщиной до 400 мм | 130.6667 | 124 | 124 | 118 | 118 | 118 | 118 | 116.9231 | 116.9231 | 113.0769 | 94.66667 | - | - | 98 | 93 | 93 | 88.5 | 88.5 | 88.5 | 88.5 | 88.5 | 88.5 | 88.5 | 71 | - | -
Сталь легированная | 12MX | Поковки толщиной от 20 до 130 мм | 156.6667 | 156.6667 | 156.6667 | 156.6667 | 156.6667 | 156.6667 | 156.6667 | 144 | 137.3333 | 128.0769 | 113.0769 | - | - | 117.5 | 117.5 | 117.5 | 117.5 | 117.5 | 117.5 | 117.5 | 108 | 103 | 103 | 98 | - | -
Сталь легированная | 12MX | Поковки толщиной до 25 мм | 156.6667 | 156.6667 | 154.6154 | 154.6154 | 150.7692 | 147.3077 | 147.3077 | 143.4615 | 135.7692 | 120.7692 | 105.7692 | - | - | 117.5 | 117.5 | 117.5 | 117.5 | 117.5 | 117.5 | 117.5 | 108 | 103 | 103 | 98 | - | -
Сталь легированная | 12MX | Прутки, полосы толщиной или диаметром до 90 мм | 156.6667 | 156.6667 | 154.6154 | 154.6154 | 150.7692 | 147.3077 | 147.3077 | 143.4615 | 135.7692 | 120.7692 | 105.7692 | - | - | 117.5 | 117.5 | 117.5 | 117.5 | 117.5 | 117.5 | 117.5 | 108 | 103 | 103 | 98 | - | -
Сталь легированная | 12MX | Прутки, полосы толщиной или диаметром от 90 до 150 мм | 156.6667 | 156.6667 | 154.6154 | 154.6154 | 150.6667 | 147.3077 | 144 | 137.3333 | 130.6667 | 120.7692 | 105.7692 | - | - | 117.5 | 117.5 | 117.5 | 117.5 | 113 | 113 | 108 | 103 | 98 | 93 | 88.5 | - | -
Сталь легированная | 12MX | Прутки, полосы толщиной или диаметром от 150 до 200 мм | 156.6667 | 156.6667 | 154.6154 | 154.6154 | 150.6667 | 147.3077 | 144 | 137.3333 | 130.6667 | 120.7692 | 105.7692 | - | - | 117.5 | 117.5 | 117.5 | 117.5 | 113 | 113 | 108 | 103 | 98 | 93 | 88.5 | - | -
Сталь легированная | 12МХ | Листы толщиной от 4 до 6 мм | 156.6667 | 156.6667 | 156.6667 | 156.6667 | 150.6667 | 150.6667 | 144 | 137.3333 | 130.6667 | 124 | 113.0769 | - | - | 117.5 | 117.5 | 117.5 | 117.5 | 113 | 113 | 108 | 103 | 98 | 93 | 88.5 | - | -
Сталь легированная | 12МХ | Листы толщиной от 20 до 60 мм | 156.6667 | 156.6667 | 156.6667 | 156.6667 | 150.6667 | 150.6667 | 144 | 137.3333 | 130.6667 | 124 | 113.0769 | - | - | 117.5 | 117.5 | 117.5 | 117.5 | 113 | 113 | 108 | 103 | 98 | 93 | 88.5 | - | -
Сталь легированная | 30ХГСА | Поковки диаметром от 50 до 100 мм, КП440* | 244.2308 | 241.5385 | 233.8462 | 230 | - | - | - | - | - | - | - | - | - | 220 | 220 | 211 | 201 | - | - | - | - | - | - | - | - | -
Сталь легированная | 30ХГСА | Поковки диаметром до 300 мм, КП490* | 251.9231 | 248.8462 | 241.5385 | 237.6923 | - | - | - | - | - | - | - | - | - | 245 | 245 | 235.5 | 225.5 | - | - | - | - | - | - | - | - | -
Сталь легированная | 30ХГСА | Поковки диаметром до 100 мм, КП540* | 263.4615 | 260.3846 | 252.6923 | 248.8462 | - | - | - | - | - | - | - | - | - | 270 | 270 | 255 | 250 | - | - | - | - | - | - | - | - | -
Сталь легированная | 30ХГСА | Поковки диаметром до 100 мм, КП590* | 282.6923 | 279.2308 | 271.5385 | 268.0769 | - | - | - | - | - | - | - | - | - | 295 | 295 | 279.5 | 270 | - | - | - | - | - | - | - | - | -
Сталь легированная | 30ХГСА | Поковки диаметром до 100 мм, КП640* | 301.9231 | 294.2308 | 290.3846 | 286.9231 | - | - | - | - | - | - | - | - | - | 320 | 320 | 304 | 294.5 | - | - | - | - | - | - | - | - | -
Сталь легированная | 30ХГСА | Поковки диаметром до 100 мм, КП685* | 321.1538 | 316.9231 | 305.7692 | 301.9231 | - | - | - | - | - | - | - | - | - | 342.5 | 342.5 | 328.5 | 314 | - | - | - | - | - | - | - | - | -
Сталь легированная | 30ХГСА | Штамповки, прутки и полосы диаметром или толщиной до 80 мм | 415.3846 | 407.6923 | 392.3077 | 388.4615 | - | - | - | - | - | - | - | - | - | 417 | 417 | 397.5 | 377.5 | - | - | - | - | - | - | - | - | -
Сталь легированная | 30ХГСА | Штамповки, прутки и полосы диаметром или толщиной от 80 до 150 мм | 415.3846 | 407.6923 | 392.3077 | 388.4615 | - | - | - | - | - | - | - | - | - | 417 | 417 | 397.5 | 377.5 | - | - | - | - | - | - | - | - | -
Сталь легированная | 30ХГСА | Штамповки, прутки и полосы диаметром или толщиной от 150 до 250 мм | 415.3846 | 407.6923 | 392.3077 | 388.4615 | - | - | - | - | - | - | - | - | - | 417 | 417 | 397.5 | 377.5 | - | - | - | - | - | - | - | - | -
Сталь легированная | 10ХСНД | Холодно и горячекатаные трубы наружным диаметром от 60 до 168 мм с толщиной стенки от 6 до 11 мм | 177.3077 | 169.6154 | 166.1538 | 162.3077 | 162.3077 | 162.3077 | 162.3077 | 150.6667 | 137.3333 | - | - | - | - | 157 | 147 | 137.5 | 127.5 | 122.5 | 122.5 | 122.5 | 113 | 103 | - | - | - | -
Сталь легированная | 10ХСНД | Фасонные профили сечением от 5 до 250 мм | 203.8462 | 196.1538 | 192.3077 | 188.8462 | 188.8462 | 188.8462 | 188.8462 | 188.8462 | 183.3333 | - | - | - | - | 196 | 186.5 | 176.5 | 166.5 | 161.5 | 161.5 | 161.5 | 161.5 | 137.5 | - | - | - | -
Сталь легированная | 10ХСНД | Прокат, толстолистовая сталь толщиной от 4 до 40 мм | 196.1538 | 192.3077 | 185 | 181.1538 | 181.1538 | 181.1538 | 181.1538 | 181.1538 | 177.3077 | - | - | - | - | 196 | 186.5 | 176.5 | 161.5 | 157 | 157 | 157 | 157 | 142 | - | - | - | -
Сталь легированная | 10ХН1М | Лист толщиной от 6 до 40 мм | 207.6923 | 203.8462 | 200 | 192.3077 | 188.8462 | 188.8462 | 177.3077 | 173.4615 | 169.6154 | - | - | - | - | 220.5 | 216 | 211 | 206 | 201 | 196 | 186.5 | 181.5 | 176.5 | - | - | - | -
Сталь легированная | 10ХН1М | Трубы бесшовные горячедеформированные наружным диаметром от 60 до 168 мм с толщиной стенки от 6 до 32 мм | 188.8462 | 188.8462 | 181.1538 | 173.4615 | 169.6154 | 166.1538 | 158.4615 | 154.6154 | 150.7692 | - | - | - | - | 171.5 | 166.5 | 161.5 | 157 | 152 | 147 | 147 | 147 | 137.5 | - | - | - | -
Сталь легированная | 16ГНМА | Листы | 188.8462 | 188.8462 | 188.8462 | 188.8462 | 181.1538 | 176.6667 | 170 | 170 | 163.3333 | - | - | - | - | 161.5 | 161.5 | 157 | 147 | 137.5 | 132.5 | 127.5 | 127.5 | 122.5 | - | - | - | -
Сталь легированная | 10ГН2МФА | Поковки, листы толщиной до 300 мм | 207.6923 | 200 | 196.1538 | 196.1538 | 196.1538 | 188.8462 | 188.8462 | 188.8462 | - | - | - | - | - | 171.5 | 166.5 | 161.5 | 157 | 152 | 152 | 152 | 147 | - | - | - | - | -
Сталь легированная | 10ГН2МФАЛ | Отливки | 207.6923 | 203.8462 | 196.1538 | 196.1538 | 196.1538 | 188.8462 | 188.8462 | 188.8462 | - | - | - | - | - | 171.5 | 166.5 | 161.5 | 157 | 152 | 152 | 152 | 147 | - | - | - | - | -
Сталь легированная хромомолибденованадиевая | 12Х1МФ | Горячекатаная сталь толщиной или диаметром до 90 мм | 170 | 170 | 170 | 170 | 170 | 163.3333 | 156.6667 | 150.6667 | 137.3333 | 137.3333 | 118 | - | - | 127.5 | 127.5 | 127.5 | 127.5 | 127.5 | 122.5 | 117.5 | 113 | 103 | 103 | 88.5 | - | -
Сталь легированная хромомолибденованадиевая | 12Х1МФ | Горячекатаная сталь толщиной или диаметром от 90 до 150 мм | 170 | 170 | 170 | 170 | 170 | 163.3333 | 156.6667 | 150.6667 | 137.3333 | 137.3333 | 118 | - | - | 127.5 | 127.5 | 127.5 | 127.5 | 127.5 | 122.5 | 117.5 | 113 | 103 | 103 | 88.5 | - | -
Сталь легированная хромомолибденованадиевая | 12Х1МФ | Горячекатаная сталь толщиной или диаметром от 150 до 200 мм | 170 | 170 | 170 | 170 | 170 | 163.3333 | 156.6667 | 150.6667 | 137.3333 | 137.3333 | 118 | - | - | 127.5 | 127.5 | 127.5 | 127.5 | 127.5 | 122.5 | 117.5 | 113 | 103 | 103 | 88.5 | - | -
Сталь легированная хромомолибденованадиевая | 12Х1МФ | Поковки толщиной от 100 до 300 мм, КП195* | 130 | 130 | 130 | 130 | 130 | 124 | 118 | 118 | 104.6667 | 104.6667 | 91.33333 | - | - | 97.5 | 97.5 | 97.5 | 97.5 | 97.5 | 93 | 88.5 | 88.5 | 78.5 | 78.5 | 68.5 | - | -
Сталь легированная хромомолибденованадиевая | 12Х1МФ | Поковки толщиной до 800 мм, КП215* | 143.3333 | 143.3333 | 143.3333 | 143.3333 | 143.3333 | 137.3333 | 130.6667 | 130.6667 | 118 | 118 | 98 | - | - | 107.5 | 107.5 | 107.5 | 107.5 | 107.5 | 103 | 98 | 98 | 88.5 | 88.5 | 73.5 | - | -
Сталь легированная хромомолибденованадиевая | 12Х1МФ | Поковки толщиной от 100 до 500 мм, КП245* | 163.3333 | 163.3333 | 163.3333 | 163.3333 | 163.3333 | 156.6667 | 144 | 144 | 130.6667 | 130.6667 | 111.3333 | - | - | 122.5 | 122.5 | 122.5 | 122.5 | 122.5 | 117.5 | 108 | 108 | 98 | 98 | 83.5 | - | -
Сталь легированная хромомолибденованадиевая | 12Х1МФ | Трубы бесшовные горячекатаные диаметром от 57 до 465 мм с толщиной стенки от 3,5 до 60 мм | 169.6154 | 166.1538 | 166.1538 | 162.3077 | 162.3077 | 158.4615 | 158.4615 | 150.7692 | 143.0769 | 131.9231 | 113.0769 | - | - | 137.5 | 137.5 | 137.5 | 137.5 | 137.5 | 132.5 | 127.5 | 122.5 | 108 | 107 | 93 | - | -
Сталь легированная хромомолибденованадиевая | 12Х1МФ | Трубы холоднодеформируемые диаметром от 10 до 108 мм с толщиной стенки от 2 до 13 мм | 169.6154 | 166.1538 | 166.1538 | 162.3077 | 162.3077 | 158.4615 | 158.4615 | 150.7692 | 143.0769 | 131.9231 | 113.0769 | - | - | 137.5 | 137.5 | 137.5 | 137.5 | 137.5 | 132.5 | 127.5 | 122.5 | 108 | 107 | 93 | - | -
Сталь легированная хромомолибденованадиевая | 25Х1МФ | Сталь горячекатаная, кованая, калиброванная диаметром или стороной квадрата до 90 мм | 339.6154 | 335.7692 | 320.7692 | 313.0769 | 309.2308 | 298.0769 | 294.2308 | 279.2308 | 275.3846 | 261.9231 | 241.5385 | - | - | 368 | 353 | 348.5 | 328.5 | 323.5 | 309 | 304 | 284.5 | 279.5 | 270 | 265 | - | -
Сталь легированная хромомолибденованадиевая | 25Х1МФ | Сталь горячекатаная, кованая, калиброванная диаметром или стороной квадрата от 90 до 150 мм | 339.6154 | 335.7692 | 320.7692 | 313.0769 | 309.2308 | 298.0769 | 294.2308 | 279.2308 | 275.3846 | 261.9231 | 241.5385 | - | - | 368 | 353 | 348.5 | 328.5 | 323.5 | 309 | 304 | 284.5 | 279.5 | 270 | 265 | - | -
Сталь легированная хромомолибденованадиевая | 25Х1МФ | Сталь горячекатаная, кованая, калиброванная диаметром или стороной квадрата от 150 до 200 мм | 339.6154 | 335.7692 | 320.7692 | 313.0769 | 309.2308 | 298.0769 | 294.2308 | 279.2308 | 275.3846 | 264.2308 | 241.5385 | - | - | 368 | 353 | 348.5 | 328.5 | 323.5 | 309 | 304 | 284.5 | 279.5 | 270 | 265 | - | -
Сталь легированная хромомолибденованадиевая | 25Х1МФ | Заготовки крепежных деталей толщиной или диаметром до 200 мм, КП490* | 226.5385 | 222.6923 | 211.1538 | 207.6923 | 207.6923 | 196.1538 | 196.1538 | 185 | 181.1538 | 177.3077 | 158.4615 | - | - | 245 | 235.5 | 230.5 | 216 | 216 | 206 | 201 | 171.5 | 171.5 | 161.5 | 161.5 | - | -
Сталь легированная хромомолибденованадиевая | 25Х1МФ | Заготовки крепежных деталей толщиной или диаметром до 200 мм КП590* | 283.0769 | 275.3846 | 264.2308 | 256.5385 | 256.5385 | 241.5385 | 241.5385 | 230 | 226.5385 | 218.8462 | 196.1538 | - | - | 295 | 279.5 | 274.5 | 260 | 255 | 245.5 | 240.5 | 225.5 | 220.5 | 216 | 211 | - | -
Сталь легированная хромомолибденованадиевая | 25Х1МФ | Заготовки крепежных деталей толщиной или диаметром до 200 мм, КП640* | 301.9231 | 298.0769 | 283.0769 | 275.3846 | 271.5385 | 264.2308 | 264.2308 | 245.3846 | 241.5385 | 233.8462 | 211.1538 | - | - | 320 | 304 | 299 | 284.5 | 279.5 | 270 | 265 | 245.5 | 240.5 | 235.5 | 230.5 | - | -
Сталь легированная хромомолибденованадиевая | 25Х1МФ | Заготовки крепежных деталей толщиной или диаметром до 200 мм, КП670* | 301.9231 | 298.0769 | 298.0769 | 294.2308 | 294.2308 | 290.3846 | 278.8462 | 267.3077 | 248.0769 | 226.5385 | 203.4615 | - | - | 335 | 319 | 319 | 314 | 304 | 294.5 | 279.5 | 260 | 245 | 226 | 201 | - | -
Сталь легированная хромомолибденованадиевая | 15Х1М1Ф | Трубы бесшовные горячекатаные с наружным диаметром от 57 до 465 мм с толщиной стенки от 3,5 до 60 мм | 188.8462 | 188.8462 | 188.8462 | 188.8462 | 188.8462 | 181.1538 | 176.6667 | 169.6154 | 156.6667 | 150.6667 | 128.0769 | 124.2308 | - | 157 | 152 | 152 | 152 | 142 | 137.5 | 132.5 | 127.5 | 117.5 | 113 | 102.5 | 98 | -
Сталь легированная хромомолибденованадиевая | 15Х1М1ФЛ | Отливки | 169.6154 | 169.6154 | 169.6154 | 169.6154 | 169.6154 | 169.6154 | 162.3077 | 158.4615 | 154.6154 | 150.6667 | 118 | 110.6667 | - | 157 | 152 | 152 | 147 | 142 | 137.5 | 127.5 | 127.5 | 117.5 | 113 | 88.5 | 83 | -
Сталь легированная хромомолибденованадиевая | 12Х2МФА | Листы толщиной до 180 мм, КП395** | 207.6923 | 203.8462 | 200 | 192.3077 | 192.3077 | 188.8462 | 188.8462 | 188.8462 | 177.3077 | 166.1538 | 158.4615 | - | - | 216 | 211 | 211 | 206 | 206 | 201 | 197.5 | 197.5 | 197.5 | 197.5 | 196 | - | -
Сталь легированная хромомолибденованадиевая | 12Х2МФА | Поковки толщиной до 150 мм, КП395** | 207.6923 | 203.8462 | 200 | 192.3077 | 192.3077 | 188.8462 | 188.8462 | 188.8462 | 177.3077 | 166.1538 | 158.4615 | - | - | 216 | 211 | 211 | 206 | 206 | 201 | 197.5 | 197.5 | 197.5 | 197.5 | 196 | - | -
Сталь легированная хромомолибденованадиевая | 12Х2МФА | Листы толщиной до 180 мм, КП490** | 245.3846 | 237.6923 | 233.8462 | 230 | 226.5385 | 218.8462 | 215 | 211.1538 | 207.6923 | 192.3077 | 185 | - | - | 265 | 260 | 260 | 255 | 250 | 250 | 245 | 245 | 245 | 240 | 230.5 | - | -
Сталь легированная хромомолибденованадиевая | 12Х2МФА | Поковки толщиной до 150 мм, КП490** | 245.3846 | 237.6923 | 233.8462 | 230 | 226.5385 | 218.8462 | 215 | 211.1538 | 207.6923 | 192.3077 | 185 | - | - | 265 | 260 | 260 | 255 | 250 | 250 | 245 | 245 | 245 | 240 | 230.5 | - | -
Сталь легированная хромомолибденованадиевая | 12Х2МФА-А | Листы толщиной до 180 мм, КП395** | 207.6923 | 203.8462 | 200 | 192.3077 | 192.3077 | 188.8462 | 188.8462 | 188.8462 | 177.3077 | 166.1538 | 158.4615 | - | - | 216 | 211 | 211 | 206 | 206 | 201 | 197.5 | 197.5 | 197.5 | 197.5 | 196 | - | -
Сталь легированная хромомолибденованадиевая | 12Х2МФА-А | Поковки толщиной до 150 мм, КП395** | 207.6923 | 203.8462 | 200 | 192.3077 | 192.3077 | 188.8462 | 188.8462 | 188.8462 | 177.3077 | 166.1538 | 158.4615 | - | - | 216 | 211 | 211 | 206 | 206 | 201 | 197.5 | 197.5 | 197.5 | 197.5 | 196 | - | -
Сталь легированная хромомолибденованадиевая | 12Х2МФА-А | Листы толщиной до 180 мм, КП490** | 245.3846 | 237.6923 | 233.8462 | 230 | 226.5385 | 218.8462 | 215 | 211.1538 | 207.6923 | 192.3077 | 185 | - | - | 265 | 260 | 260 | 255 | 250 | 250 | 245 | 245 | 245 | 240 | 230.5 | - | -
Сталь легированная хромомолибденованадиевая | 12Х2МФА-А | Поковки толщиной до 150 мм, КП490** | 245.3846 | 237.6923 | 233.8462 | 230 | 226.5385 | 218.8462 | 215 | 211.1538 | 207.6923 | 192.3077 | 185 | - | - | 265 | 260 | 260 | 255 | 250 | 250 | 245 | 245 | 245 | 240 | 230.5 | - | -
Сталь легированная хромомолибденованадиевая | 18Х2МФА | Листы, поковки толщиной от 160 до 400 мм, КП490** | 245.3846 | 237.6923 | 233.8462 | 230 | 226.5385 | 218.8462 | 215 | 211.1538 | 207.6923 | 203.8462 | 200 | - | - | 265 | 260 | 260 | 255 | 250 | 250 | 245 | 245 | 245 | 240.5 | 230.5 | - | -
Сталь легированная хромомолибденованадиевая | 15Х2МФА | Листы, поковки толщиной от 400 до 650 мм, КП295** | 169.6154 | 166.1538 | 162.3077 | 158.4615 | 154.6154 | 150.7692 | 150.7692 | 150.7692 | 143.4615 | 135.7692 | 128.0769 | - | - | 196 | 191.5 | 181.5 | 176.5 | 167 | 162 | 152 | 147.5 | 142 | 132.5 | 127.5 | - | -
Сталь легированная хромомолибденованадиевая | 15Х2МФА | Листы, поковки толщиной от 161 до 400 мм, КП395** | 207.6923 | 203.8462 | 200 | 192.3077 | 188.8462 | 185 | 181.1538 | 177.3077 | 177.3077 | 166.1538 | 158.4615 | - | - | 216 | 211 | 211 | 211 | 206 | 201 | 201 | 197.5 | 197.5 | 197.5 | 181.5 | - | -
Сталь легированная хромомолибденованадиевая | 15Х2МФА-А | Листы, поковки толщиной от 400 до 650 мм, КП295** | 169.6154 | 166.1538 | 162.3077 | 158.4615 | 154.6154 | 150.7692 | 150.7692 | 150.7692 | 143.4615 | 135.7692 | 128.0769 | - | - | 196 | 191.5 | 181.5 | 176.5 | 167 | 162 | 152 | 147.5 | 142 | 132.5 | 127.5 | - | -
Сталь легированная хромомолибденованадиевая | 15Х2МФА-А | Листы, поковки толщиной от 161 до 400 мм, КП395** | 207.6923 | 203.8462 | 200 | 192.3077 | 188.8462 | 185 | 181.1538 | 177.3077 | 177.3077 | 166.1538 | 158.4615 | - | - | 216 | 211 | 211 | 211 | 206 | 201 | 201 | 197.5 | 197.5 | 197.5 | 181.5 | - | -
Сталь легированная хромомолибденованадиевая | 25Х2МФА | Поковки, листы (плиты), листовые и штампованные заготовки диаметром или толщиной до 70 мм, КП395** | 207.6923 | 203.8462 | 200 | 192.3077 | 188.8462 | 185 | 181.1538 | 177.3077 | 177.3077 | 169.6154 | 169.6154 | - | - | 216 | 216 | 211 | 206 | 201 | 201 | 197.5 | 197.5 | 197.5 | 186.5 | 186.5 | - | -
Сталь легированная хромомолибденованадиевая | 25Х2МФА | Поковки, листы (плиты), листовые и штампованные заготовки диаметром или толщиной до 750 мм, КП490** | 245.3846 | 237.6923 | 233.8462 | 230 | 226.5385 | 218.8462 | 215 | 211.1538 | 207.6923 | 203.8462 | 200 | - | - | 265 | 265 | 260 | 255 | 250 | 250 | 245 | 245 | 235.5 | 230.5 | 230.5 | - | -
Сталь легированная хромомолибденованадиевая | 25Х2МФА | Поковки, листы (плиты), листовые и штампованные заготовки диаметром или толщиной до 750 мм, КП590** | 283.0769 | 275.3846 | 271.5385 | 268.0769 | 260.3846 | 256.5385 | 248.8462 | 245.3846 | 237.6923 | 233.8462 | 230 | - | - | 314 | 314 | 309 | 304 | 299 | 299 | 295 | 295 | 274.5 | 270 | 270 | - | -
Сталь легированная хромомолибденованадиевая | 25Х2М1Ф | Горячекатаные и кованые прутки и полосы диаметром или толщиной 90 мм | 301.9231 | 294.2308 | 294.2308 | 290.3846 | 286.5385 | 282.6923 | 278.8462 | 264.2308 | 260.3846 | 248.8462 | 233.8462 | - | - | 333.5 | 333.5 | 325.5 | 323.5 | 323.5 | 314 | 309 | 299 | 289 | 279.5 | 269.5 | - | -
Сталь легированная хромомолибденованадиевая | 25Х2М1Ф | Заготовки крепежных деталей диаметром или толщиной до 200 мм | 301.9231 | 294.2308 | 294.2308 | 290.3846 | 286.5385 | 282.6923 | 278.8462 | 264.2308 | 260.3846 | 248.8462 | 233.8462 | - | - | 333.5 | 333.5 | 325.5 | 323.5 | 323.5 | 314 | 309 | 299 | 289 | 279.5 | 269.5 | - | -
Сталь легированная хромомолибденованадиевая | 25Х2М1Ф | Горячекатаные и кованые прутки и полосы диаметром или толщиной от 90 до 150 мм | 301.9231 | 294.2308 | 290.3846 | 283.0769 | 279.2308 | 268.0769 | 264.2308 | 260.3846 | 252.6923 | 248.8462 | 245.3846 | - | - | 333.5 | 333.5 | 333.5 | 323.5 | 319 | 309 | 304 | 299 | 294.5 | 289.5 | 289.5 | - | -
Сталь легированная хромомолибденованадиевая | 25Х2М1Ф | Горячекатаные и кованые прутки и полосы диаметром или толщиной от 150 до 200 мм | 301.9231 | 294.2308 | 294.2308 | 283.0769 | 279.2308 | 268.0769 | 264.2308 | 260.3846 | 252.6923 | 248.8462 | 245.3846 | - | - | 333.5 | 333.5 | 333.5 | 323.5 | 319 | 309 | 304 | 299 | 294.5 | 289.5 | 289.5 | - | -
Сталь легированная хромомолибденованадиевая | 25Х2М1Ф | Поковки толщиной или диаметром от 100 до 300 мм, КП490* | 252.6923 | 245.3846 | 241.5385 | 233.8462 | 230 | 222.6923 | 218.8462 | 215 | 207.6923 | 192.3077 | 192.3077 | - | - | 245 | 245 | 235.5 | 230.5 | 225.5 | 220.5 | 216 | 211 | 206 | 196 | 196 | - | -
Сталь легированная хромомолибденованадиевая | 25Х3МФА | Поковки, листы (плиты), листовые и штампованные заготовки толщиной от 450 до 600 мм, КП395** | 207.6923 | 203.8462 | 200 | 192.3077 | 188.8462 | 185 | 181.1538 | 177.3077 | 177.3077 | 169.6154 | 169.6154 | - | - | 216 | 216 | 211 | 206 | 201 | 201 | 197.5 | 197.5 | 197.5 | 186.5 | 186.5 | - | -
Сталь легированная хромомолибденованадиевая | 25Х3МФА | Поковки, листы (плиты), листовые и штампованные заготовки толщиной от 450 до 600 мм, КП490** | 245.3846 | 237.6923 | 233.8462 | 230 | 226.5385 | 218.8462 | 215 | 211.1538 | 207.6923 | 203.8462 | 200 | - | - | 265 | 265 | 260 | 255 | 250 | 250 | 245 | 245 | 235.5 | 230.5 | 230.5 | - | -
Сталь легированная хромомолибденованадиевая | 25Х3МФА | Поковки, листы (плиты), листовые и штампованные заготовки толщиной от 450 до 600 мм, КП590** | 283.0769 | 275.3846 | 271.5385 | 268.0769 | 264.2308 | 256.5385 | 248.8462 | 245.3846 | 237.6923 | 233.8462 | 230 | - | - | 314 | 314 | 309 | 304 | 299 | 299 | 295 | 295 | 274.5 | 270 | 270 | - | -
Сталь легированная хромомолибденованадиевая | 25Х3МФА | Поковки, листы (плиты), листовые и штампованные заготовки толщиной от 450 до 600 мм, КП685** | 320.7692 | 313.0769 | 309.2308 | 305.7692 | 301.9231 | 294.2308 | 286.9231 | 283.0769 | 268.0769 | 264.2308 | 260.3846 | - | - | 364.5 | 364.5 | 358 | 353 | 353 | 348.5 | 342.5 | 342.5 | 319 | 314 | 314 | - | -
Сталь легированная хромомолибденованадиевая | 10Х2М1ФБ | Поковки толщиной от 100 до 400 мм, КП195* | 130 | 128.6667 | 126 | 122.6923 | 119.2308 | 115.7692 | 112.3077 | 108.4615 | 105 | 101.5385 | 98.07692 | - | - | 97.5 | 96.5 | 94.5 | 94.5 | 89.5 | 89.5 | 85 | 83 | 80.5 | 78 | 76 | - | -
Сталь легированная хромомолибденованадиевая | 10Х2М1ФБ | Поковки толщиной от 100 до 400 мм, КП245* | 150.7692 | 146.5385 | 139.6154 | 132.6923 | 126.1538 | 119.2308 | 112.3077 | 105.3846 | 102.6923 | 102.6923 | 96.92308 | - | - | 122.5 | 121 | 119 | 116.5 | 114.5 | 112.5 | 110 | 107.5 | 103 | 98 | 93 | - | -
Сталь легированная хромомолибденованадиевая | 10Х2М1ФБ | Листы толщиной до 150 мм, КП195* | 130 | 128.6667 | 125.3333 | 122.6923 | 119.2308 | 115.3846 | 111.9231 | 108.4615 | 105 | 101.1538 | 97.69231 | - | - | 97.5 | 96.5 | 94 | 94 | 89.5 | 89.5 | 85 | 82.5 | 80.5 | 78 | 76 | - | -
Сталь легированная хромомолибденованадиевая | 10Х2М1ФБ | Листы толщиной до 150 мм, КП245* | 150.7692 | 148.0769 | 144.6154 | 140 | 135.7692 | 131.5385 | 127.3077 | 123.0769 | 118.8462 | 114.6154 | 113.0769 | - | - | 122.5 | 122 | 120.5 | 119 | 117.5 | 115.5 | 114 | 112.5 | 111 | 109 | 104 | - | -
Сталь легированная хромомолибденованадиевая | 15Х2НМФА | Поковки, листы, штамповки диаметром или толщиной от 400 до 650 мм, КП395** | 211.1538 | 207.3077 | 203.4615 | 199.6154 | 196.1538 | 192.3077 | 192.3077 | 188.8462 | - | - | - | - | - | 220.5 | 215.5 | 210.5 | 206 | 201 | 201 | 201 | 197.5 | - | - | - | - | -
Сталь легированная хромомолибденованадиевая | 15Х2НМФА | Поковки, листы, штамповки диаметром или толщиной от 160 до 400 мм, КП490* | 233.8462 | 228.0769 | 226.1538 | 222.3077 | 218.4615 | 215 | 211.1538 | 207.3077 | - | - | - | - | - | 245 | 240 | 235 | 230.5 | 225.5 | 225.5 | 225.5 | 220.5 | - | - | - | - | -
Сталь легированная хромомолибденованадиевая | 15Х2НМФА | Поковки, листы штамповки диаметром или толщиной от 400 до 650 мм, КП295* | 169.6154 | 166.1538 | 162.3077 | 158.4615 | 154.6154 | 154.6154 | 154.6154 | 150.7692 | - | - | - | - | - | 196 | 196 | 186.5 | 181.5 | 181.5 | 181.5 | 176.5 | 147.5 | - | - | - | - | -
Сталь легированная хромомолибденованадиевая | 15Х2НМФА | Поковки, листы штамповки диаметром или толщиной от 160 до 400 мм, КП395** | 211.1538 | 211.1538 | 211.1538 | 203.8462 | 200 | 196.1538 | 196.1538 | 188.8462 | - | - | - | - | - | 220.5 | 216 | 206 | 201 | 197.5 | 197.5 | 197.5 | 197.5 | - | - | - | - | -
Сталь легированная хромомолибденованадиевая | 15ХНМФА-А | Поковки, листы, штамповки диаметром или толщиной от 400 до 650 мм, КП395** | 211.1538 | 207.3077 | 203.4615 | 199.6154 | 196.1538 | 192.3077 | 192.3077 | 188.8462 | - | - | - | - | - | 220.5 | 215.5 | 210.5 | 206 | 201 | 201 | 201 | 197.5 | - | - | - | - | -
Сталь легированная хромомолибденованадиевая | 15ХНМФА-А | Поковки, листы, штамповки диаметром или толщиной от 160 до 400 мм, КП490* | 233.8462 | 228.0769 | 226.1538 | 222.3077 | 218.4615 | 215 | 211.1538 | 207.3077 | - | - | - | - | - | 245 | 240 | 235 | 230.5 | 225.5 | 225.5 | 225.5 | 220.5 | - | - | - | - | -
Сталь легированная хромомолибденованадиевая | 15ХНМФА-А | Поковки, листы штамповки диаметром или толщиной от 400 до 650 мм, КП295* | 169.6154 | 166.1538 | 162.3077 | 158.4615 | 154.6154 | 154.6154 | 154.6154 | 150.7692 | - | - | - | - | - | 196 | 196 | 186.5 | 181.5 | 181.5 | 181.5 | 176.5 | 147.5 | - | - | - | - | -
Сталь легированная хромомолибденованадиевая | 15ХНМФА-А | Поковки, листы штамповки диаметром или толщиной от 160 до 400 мм, КП395** | 211.1538 | 211.1538 | 211.1538 | 203.8462 | 200 | 196.1538 | 196.1538 | 188.8462 | - | - | - | - | - | 220.5 | 216 | 206 | 201 | 197.5 | 197.5 | 197.5 | 197.5 | - | - | - | - | -
Сталь легированная хромомолибденованадиевая | 15Х3НМФА | Листы, поковки толщиной до 450 мм | 226.5385 | 218.8462 | 207.6923 | 200 | 200 | 196.1538 | 192.3077 | 188.8462 | - | - | - | - | - | 245.5 | 235.5 | 225.5 | 220.5 | 220.5 | 220.5 | 211 | 196 | - | - | - | - | -
Сталь легированная хромомолибденованадиевая | 15Х3НМФА-А | Листы, поковки толщиной до 450 мм | 226.5385 | 218.8462 | 207.6923 | 200 | 200 | 196.1538 | 192.3077 | 188.8462 | - | - | - | - | - | 245.5 | 235.5 | 225.5 | 220.5 | 220.5 | 220.5 | 211 | 196 | - | - | - | - | -
Сталь легированная хромомолибденованадиевая | 36Х2Н2МФА | Заготовки крепежных деталей толщиной до 200 мм, КП395* | 237.6923 | 237.6923 | 237.6923 | 230 | 218.8462 | 218.8462 | 207.6923 | 163.3333 | - | - | - | - | - | 197.5 | 197.5 | 197.5 | 191.5 | 181.5 | 176.5 | 171.5 | 122.5 | - | - | - | - | -
Сталь легированная хромомолибденованадиевая | 36Х2Н2МФА | Заготовки крепежных деталей толщиной до 200 мм, КП490* | 252.6923 | 252.6923 | 252.6923 | 245.3846 | 230 | 230 | 218.8462 | 207.6923 | - | - | - | - | - | 245 | 245 | 245 | 240.5 | 225.5 | 220.5 | 216 | 201 | - | - | - | - | -
Сталь легированная хромомолибденованадиевая | 36Х2Н2МФА | Заготовки крепежных деталей толщиной до 200 мм, КП590* | 264.2308 | 264.2308 | 264.2308 | 256.5385 | 245.3846 | 241.5385 | 230 | 218.8462 | - | - | - | - | - | 295 | 295 | 295 | 284.5 | 270 | 265 | 255 | 220.5 | - | - | - | - | -
Сталь легированная хромомолибденованадиевая | 36Х2Н2МФА | Заготовки крепежных деталей толщиной до 200 мм, КП640 | 263.8462 | 263.8462 | 252.3077 | 241.1538 | 241.1538 | 233.4615 | 229.6154 | 222.3077 | - | - | - | - | - | 320 | 320 | 307.5 | 291.5 | 291.5 | 281 | 275.5 | 238 | - | - | - | - | -
Сталь легированная хромомолибденованадиевая | 36Х2Н2МФА | Заготовки крепежных деталей толщиной до 200 мм, КП685* | 301.9231 | 301.9231 | 301.9231 | 290.3846 | 283.0769 | 279.2308 | 264.2308 | 252.6923 | - | - | - | - | - | 342.5 | 342.5 | 342.5 | 328.5 | 319 | 314 | 294.5 | 270 | - | - | - | - | -
Сталь легированная хромомолибденованадиевая | 36Х2Н2МФА | Заготовки крепежных деталей толщиной до 200 мм, КП785* | 339.6154 | 339.6154 | 339.6154 | 328.0769 | 316.9231 | 313.0769 | 301.9231 | 283.0769 | - | - | - | - | - | 392.5 | 392.5 | 392.5 | 377.5 | 363 | 358 | 343.5 | 319 | - | - | - | - | -
Сталь легированная хромомолибденованадиевая | 38ХН3МФА | Заготовки крепежных деталей толщиной до 200 мм, КП490* | 252.6923 | 252.6923 | 241.5385 | 233.8462 | 233.8462 | 226.5385 | 222.6923 | 215 | - | - | - | - | - | 245 | 245 | 235.5 | 225.5 | 225.5 | 216 | 211 | 171.5 | - | - | - | - | -
Сталь легированная хромомолибденованадиевая | 38ХН3МФА | Заготовки крепежных деталей толщиной до 200 мм, КП590* | 264.2308 | 264.2308 | 252.6923 | 241.5385 | 241.5385 | 233.8462 | 230 | 222.6923 | - | - | - | - | - | 295 | 295 | 284.5 | 270 | 270 | 260 | 255 | 220.5 | - | - | - | - | -
Сталь легированная хромомолибденованадиевая | 38ХН3МФА | Заготовки крепежных деталей толщиной до 200 мм, КП640* | 264.2308 | 264.2308 | 252.6923 | 241.5385 | 241.5385 | 233.8462 | 230 | 222.6923 | - | - | - | - | - | 320 | 320 | 307.5 | 291.5 | 291.5 | 281 | 275.5 | 238 | - | - | - | - | -
Сталь легированная хромомолибденованадиевая | 38ХН3МФА | Заготовки крепежных деталей толщиной до 200 мм, КП685* | 301.9231 | 301.9231 | 290.3846 | 279.2308 | 279.2308 | 271.5385 | 264.2308 | 256.5385 | - | - | - | - | - | 342.5 | 342.5 | 328.5 | 319 | 314 | 304 | 294.5 | 270 | - | - | - | - | -
Сталь легированная хромомолибденованадиевая | 38ХН3МФА | Заготовки крепежных деталей толщиной до 200 мм, КП785* | 339.6154 | 339.6154 | 324.6154 | 316.9231 | 313.0769 | 301.9231 | 301.9231 | 286.9231 | - | - | - | - | - | 392.5 | 392.5 | 373 | 363 | 358 | 348.5 | 338.5 | 319 | - | - | - | - | -
Сталь легированная хромомолибденованадиевая | 38ХН3МФА | Заготовки крепежных деталей толщиной до 200 мм, КП880* | 377.3077 | 377.3077 | 362.3077 | 350.7692 | 347.3077 | 339.6154 | 331.9231 | 320.7692 | - | - | - | - | - | 440 | 440 | 422 | 407 | 402 | 392.5 | 382.5 | 373 | - | - | - | - | -
Сталь легированная хромомолибденованадиевая | 20Х1М1Ф1БР | Заготовки крепежных деталей толщиной до 200 мм, КП670* | 301.9231 | 298.0769 | 294.2308 | 290.3846 | 286.9231 | 283.0769 | 279.2308 | 275.3846 | 268.0769 | 248.8462 | 230 | - | - | 335 | 335 | 328.5 | 323.5 | 313.5 | 299 | 284 | 259.5 | 255 | 245 | 235 | - | -
Сталь легированная кремнемарганцовистая | 15ГС | Трубы бесшовные горячекатаные наружным диаметром от 10 до 465 мм с толщиной стенки от 2 до 60 мм | 183.3333 | 176.6667 | 176.6667 | 170 | 169.6154 | 162.3077 | 150.6667 | 130.6667 | 111.3333 | - | - | - | - | 137.5 | 132.5 | 132.5 | 127.5 | 127.5 | 122.5 | 113 | 98 | 83.5 | - | - | - | -
Сталь легированная кремнемарганцовистая | 16ГС | Листы горячекатаные толщиной от 2 до 160 мм | 163.3333 | 156.6667 | 150.7692 | 150.6667 | 144 | 144 | 130.6667 | 118 | - | - | - | - | - | 122.5 | 117.5 | 117.5 | 113 | 108 | 108 | 98 | 88.5 | - | - | - | - | -
Сталь легированная кремнемарганцовистая | 20ГСЛ | Отливки | 183.3333 | 181.1538 | 169.6154 | 156.6667 | 150.6667 | 130.6667 | 124 | 124 | - | - | - | - | - | 137.5 | 137.5 | 127.5 | 117.5 | 113 | 98 | 93 | 93 | - | - | - | - | -
Сталь легированная кремнемарганцовистая | 09Г2С | Прокат толщиной от 4 до 160 мм | 163.3333 | 156.6667 | 156.6667 | 150.6667 | 144 | 144 | 130.6667 | 118 | 104.6667 | 104.6667 | - | - | - | 122.5 | 117.5 | 117.5 | 113 | 108 | 108 | 98 | 88.5 | 78.5 | 78.5 | - | - | -
Сталь высокохромистая | 08Х13 | Листы толщиной от 4 до 50 мм | 162.3077 | 154.6154 | 150.7692 | 143.4615 | 139.6154 | 135.7692 | 131.9231 | - | - | - | - | - | - | 137.5 | 137.5 | 137.5 | 127.5 | 122.5 | 117.5 | 117.5 | - | - | - | - | - | -
Сталь высокохромистая | 08Х13 | Трубы наружным диаметром от 5 до 250 мм с толщиной стенки от 0,2 до 22 мм | 143.4615 | 139.6154 | 135.7692 | 128.0769 | 124.2308 | 120.7692 | 120.7692 | - | - | - | - | - | - | 122.5 | 122.5 | 122.5 | 113 | 108 | 108 | 108 | - | - | - | - | - | -
Сталь высокохромистая | 20Х13 | Поковки диаметром или толщиной до 300 мм | 248.8462 | 241.5385 | 233.8462 | 226.5385 | 218.8462 | 211.1538 | 203.8462 | - | - | - | - | - | - | 220.5 | 211 | 206 | 196 | 196 | 181.5 | 176.5 | - | - | - | - | - | -
Сталь высокохромистая | 20Х13 | Калиброванная сталь диаметром или стороной квадрата до 70 мм | 248.8462 | 241.5385 | 233.8462 | 226.5385 | 218.8462 | 211.1538 | 203.8462 | - | - | - | - | - | - | 220.5 | 211 | 206 | 196 | 196 | 181.5 | 176.5 | - | - | - | - | - | -
Сталь высокохромистая | 20Х13 | Горячекатаная сталь диаметром, стороной квадрата или толщиной до 60 мм | 248.8462 | 241.5385 | 233.8462 | 226.5385 | 218.8462 | 211.1538 | 203.8462 | - | - | - | - | - | - | 220.5 | 211 | 206 | 196 | 196 | 181.5 | 176.5 | - | - | - | - | - | -
Сталь высокохромистая | 20Х13 | Горячекатаная сталь диаметром, стороной квадрата или толщиной от 60 до 100 мм | 248.8462 | 241.5385 | 233.8462 | 226.5385 | 218.8462 | 211.1538 | 203.8462 | - | - | - | - | - | - | 220.5 | 211 | 206 | 196 | 196 | 181.5 | 176.5 | - | - | - | - | - | -
Сталь высокохромистая | 20Х13 | Горячекатаная сталь со стороной квадрата или толщиной от 100 до 150 мм | 248.8462 | 241.5385 | 233.8462 | 226.5385 | 218.8462 | 211.1538 | 203.8462 | - | - | - | - | - | - | 220.5 | 211 | 206 | 196 | 196 | 181.5 | 176.5 | - | - | - | - | - | -
Сталь высокохромистая | 20Х13 | Заготовки крепежных деталей, КП590* | 301.9231 | 290.3846 | 283.0769 | 275.3846 | 264.2308 | 256.5385 | 245.3846 | - | - | - | - | - | - | 295 | 279.5 | 274.5 | 260 | 260 | 240.5 | 235.5 | - | - | - | - | - | -
Сталь высокохромистая | 20Х13 | Листы толщиной от 4 до 50 мм | 196.1538 | 188.8462 | 185 | 181.1538 | 169.6154 | 166.1538 | 158.4615 | - | - | - | - | - | - | 186.5 | 176.5 | 171.5 | 161.5 | 161.5 | 152 | 147 | - | - | - | - | - | -
Сталь высокохромистая | 20Х12ВНМФ | Заготовки крепежных деталей толщиной до 200 мм, КП670* | 301.9231 | 298.0769 | 290.3846 | 283.0769 | 275.3846 | 268.0769 | 260.3846 | 248.8462 | 241.5385 | 226.1538 | 203.4615 | - | - | 335 | 328.5 | 319 | 309 | 304 | 294.5 | 284.5 | 260 | 255 | 240.5 | 230.5 | 0 | 0
Сталь высокохромистая | 09Х17Н | Поковки диаметром или толщиной под термическую обработку до 200 мм | 169.6154 | 166.1538 | 162.3077 | 158.4615 | 154.6154 | 150.7692 | 143.4615 | 143.4615 | - | - | - | - | - | 171.5 | 171.5 | 166.5 | 161.5 | 157 | 152 | 152 | 147 | - | - | - | - | -
Сталь высокохромистая | 09Х17Н | Заготовки в виде поковок, штамповок и прутков круглого сечения от 5 до 250 мм, квадратного от 40 до 200 мм | 207.6923 | 203.8462 | 192.3077 | 188.8462 | 181.1538 | 173.4615 | 166.1538 | 162.3077 | - | - | - | - | - | 196 | 176.5 | 181.5 | 176.5 | 166.5 | 161.5 | 157 | 147 | - | - | - | - | -
Сталь высокохромистая | 30Х13 | Заготовки крепежных деталей толщиной или диаметром до 200 мм, КП590* | 301.9231 | 290.3846 | 283.0769 | 275.3846 | 264.2308 | 256.5385 | 248.8462 | - | - | - | - | - | - | 295 | 289.5 | 284.5 | 279.5 | 274.5 | 270 | 265 | - | - | - | - | - | -
Сталь высокохромистая | 30Х13 | Заготовки крепежных деталей толщиной или диаметром до 200 мм, КП685* | 339.6154 | 328.0769 | 316.9231 | 305.7692 | 294.2308 | 286.9231 | 279.2308 | - | - | - | - | - | - | 342.5 | 342.5 | 338.5 | 333.5 | 328.5 | 319 | 314 | - | - | - | - | - | -
Сталь высокохромистая | 30Х13 | Заготовки крепежных деталей толщиной или диаметром до 200 мм, КП785* | 377.3077 | 362.3077 | 354.6154 | 339.6154 | 328.0769 | 316.9231 | 309.2308 | - | - | - | - | - | - | 392.5 | 387.5 | 382.5 | 373 | 368 | 358 | 353 | - | - | - | - | - | -
Сталь высокохромистая | 14Х17Н2 | Сортовой прокат, заготовки крепежных деталей, поковки диаметром или толщиной под термообработку до 60 мм | 415.3846 | 407.6923 | 403.8462 | 400 | 396.1538 | 388.4615 | 384.6154 | 369.6154 | - | - | - | - | - | 417 | 412 | 412 | 407 | 402 | 397.5 | 392.5 | 392.5 | - | - | - | - | -
Сталь высокохромистая | 14Х17Н2 | Сортовой прокат, заготовки крепежных деталей, поковки диаметром или толщиной под термообработку более 60 мм, КП540* | 264.2308 | 264.2308 | 256.5385 | 252.6923 | 252.6923 | 245.3846 | 245.3846 | 233.8462 | - | - | - | - | - | 270 | 265 | 265 | 260 | 260 | 255 | 255 | 255 | - | - | - | - | -
Сталь высокохромистая | 08Х14МФ | Поковки, заготовки трубы, листы | 207.3077 | 199.6154 | 196.1538 | 188.8462 | 188.8462 | 188.8462 | 188.8462 | 165.7692 | - | - | - | - | - | 171.5 | 166.5 | 161.5 | 157 | 152 | 147 | 147 | 142 | - | - | - | - | -
Сталь высокохромистая | 08Х14МФ | Трубы, листы, предназначенные для развальцовки и штамповки | 163.3333 | 163.3333 | 156.6667 | 150 | 144 | 130.6667 | 130.6667 | 130.6667 | - | - | - | - | - | 122.5 | 122.5 | 117.5 | 112.5 | 108 | 98 | 98 | 98 | - | - | - | - | -
Сталь высокохромистая | 1Х12В2МФ | Трубы | 188.8462 | 169.6154 | 162.3077 | 158.4615 | 154.6154 | 150.7692 | 150.7692 | 143.4615 | 143.4615 | 139.6154 | 131.9231 | 113.0769 | - | 147 | 147 | 142 | 137.5 | 132.5 | 127.5 | 122.5 | 117.5 | 117.5 | 117.5 | 117.5 | 98 | -
Сталь высокохромистая | 18Х12ВМБФР | Заготовки крепежных деталей толщиной или диаметром 200 мм, КП670* | 301.9231 | 298.0769 | 290.3846 | 286.9231 | 279.2308 | 271.5385 | 264.2308 | 256.5385 | 241.5385 | 226.5385 | 211.1538 | - | - | 335 | 333.5 | 328.5 | 323.5 | 323.5 | 319 | 319 | 309 | 299 | 284.5 | 265 | - | -
Сталь высокохромистая | 05Х12Н2М-ВИ | Трубы | 207.3077 | 207.3077 | 207.3077 | 207.3077 | 199.6154 | 192.3077 | 184.6154 | 180.7692 | 173.4615 | 165.7692 | 158.4615 | 150.7692 | - | 186 | 186 | 186 | 186 | 181.5 | 176.5 | 166.5 | 166.5 | 157 | 152 | 142 | 137 | -
Сталь высокохромистая | 05Х12Н2М | Трубы | 207.3077 | 207.3077 | 207.3077 | 207.3077 | 199.6154 | 192.3077 | 184.6154 | 180.7692 | 173.4615 | 165.7692 | 158.4615 | 150.7692 | - | 186 | 186 | 186 | 186 | 181.5 | 176.5 | 166.5 | 166.5 | 157 | 152 | 142 | 137 | -
Сталь высокохромистая | 05Х12Н2М | Поковки, лист | 207.3077 | 207.3077 | 207.3077 | 207.3077 | 207.3077 | 199.6154 | 192.3077 | 184.6154 | 177.3077 | 161.9231 | 143.0769 | 135.7692 | - | 186 | 186 | 186 | 186 | 186 | 181.5 | 181.5 | 166.5 | 161.5 | 157 | 132.5 | 122.5 | -
Сталь высокохромистая | 05Х12Н2М-ВД | Поковки, лист | 207.3077 | 207.3077 | 207.3077 | 207.3077 | 207.3077 | 199.6154 | 192.3077 | 184.6154 | 177.3077 | 161.9231 | 143.0769 | 135.7692 | - | 186 | 186 | 186 | 186 | 186 | 181.5 | 181.5 | 166.5 | 161.5 | 157 | 132.5 | 122.5 | -
Сталь высокохромистая | 06Х13Н7Д2 | Горячекатаные и кованые прутки диаметром от 16 до 160 мм | 339.2308 | 328.0769 | 309.2308 | 293.8462 | 278.8462 | 263.8462 | 260 | - | - | - | - | - | - | 402 | 392 | 367.5 | 348 | 328.5 | 313.5 | 308.5 | - | - | - | - | - | -
Сталь высокохромистая | 06Х13Н7Д2 | Кованая полоса толщиной 80 мм | 339.2308 | 328.0769 | 309.2308 | 293.8462 | 278.8462 | 263.8462 | 260 | - | - | - | - | - | - | 402 | 392 | 367.5 | 348 | 328.5 | 313.5 | 308.5 | - | - | - | - | - | -
Сталь высокохромистая | 06Х13Н7Д2 | Заготовки крепежных деталей диаметром до 160 мм | 339.2308 | 328.0769 | 309.2308 | 293.8462 | 278.8462 | 263.8462 | 260 | - | - | - | - | - | - | 402 | 392 | 367.5 | 348 | 328.5 | 313.5 | 308.5 | - | - | - | - | - | -
Сталь высокохромистая | 06Х12Н3ДЛ | Отливки | 245 | 242.3077 | 237.6923 | 233.8462 | 226.5385 | 222.6923 | 215 | 207.3077 | - | - | - | - | - | 245 | 243 | 240.5 | 240.5 | 235.5 | 230.5 | 225.5 | 220.5 | - | - | - | - | -
Сталь высокохромистая | 06Х12Н3Д | Поковки КП540* | 245 | 242.3077 | 237.6923 | 226.5385 | 226.5385 | 222.6923 | 215 | 207.3077 | - | - | - | - | - | 270 | 265 | 259.5 | 250 | 240 | 230.5 | 220.5 | 220.5 | - | - | - | - | -
Сталь высокохромистая | 06Х12Н3Д | Поковки КП590* | 263.8462 | 257.6923 | 252.6923 | 248.8462 | 245.3846 | 237.6923 | 226.1538 | 226.1538 | - | - | - | - | - | 295 | 287.5 | 279.5 | 274.5 | 269.5 | 259.5 | 245.5 | 245.5 | - | - | - | - | -
Сталь высокохромистая | 06Х12Н3Д | Листы толщиной от 25 до 250 мм | 263.8462 | 257.6923 | 252.6923 | 248.8462 | 245.3846 | 237.6923 | 226.1538 | 226.1538 | - | - | - | - | - | 269.5 | 267 | 264.5 | 264.5 | 259.5 | 250 | 245.5 | 245.5 | - | - | - | - | -
Сталь высокохромистая | 07Х16Н4Б | Сортовой прокат диаметром или стороной квадрата от 30 до 180 мм | 339.2308 | 338.4615 | 326.9231 | 319.2308 | 296.1538 | 292.3077 | 280.7692 | 276.9231 | - | - | - | - | - | 367.5 | 367.5 | 360 | 355 | 350 | 340 | 335 | 325 | - | - | - | - | -
Сталь высокохромистая | 07Х16Н4Б | Поковки диаметром или стороной квадрата от 180 до 400 мм | 339.2308 | 338.4615 | 326.9231 | 319.2308 | 296.1538 | 292.3077 | 280.7692 | 276.9231 | - | - | - | - | - | 367.5 | 367.5 | 360 | 355 | 350 | 340 | 335 | 325 | - | - | - | - | -
Сталь хромоникелевая коррозионно-стойкого аустенитного класса | 09Х18Н9 | Листы толщиной от 6 до 160 мм | 130.6667 | 130.6667 | 118 | 111.3333 | 104.6667 | 98 | 91.33333 | 91.33333 | 85.33333 | 85.33333 | 78.66667 | 72 | 72 | 98 | 98 | 88.5 | 83.5 | 78.5 | 73.5 | 68.5 | 68.5 | 64 | 64 | 59 | 54 | 54
Сталь хромоникелевая коррозионно-стойкого аустенитного класса | 09Х18Н9 | Поковки толщиной до 60 мм | 130.6667 | 130.6667 | 118 | 104.6667 | 98 | 91.33333 | 85.33333 | 78.66667 | 78.66667 | 72 | 65.33333 | 65.33333 | 65.33333 | 98 | 98 | 88.5 | 78.5 | 73.5 | 68.5 | 64 | 59 | 59 | 54 | 49 | 49 | 49
Сталь хромоникелевая коррозионно-стойкого аустенитного класса | 09Х18Н9 | Поковки толщиной от 60 до 300 мм | 130.6667 | 130.6667 | 118 | 104.6667 | 98 | 91.33333 | 85.33333 | 78.66667 | 78.66667 | 72 | 65.33333 | 65.33333 | 65.33333 | 98 | 98 | 88.5 | 78.5 | 73.5 | 68.5 | 64 | 59 | 59 | 54 | 49 | 49 | 49
Сталь хромоникелевая коррозионно-стойкого аустенитного класса | 09Х18Н9 | Трубы бесшовные холоднокатаные наружным диаметром от 16 до 70 мм с толщиной стенки от 2,5 до 12 мм | 130.6667 | 130.6667 | 118 | 111.3333 | 104.6667 | 98 | 91.33333 | 85.33333 | 78.66667 | 78.66667 | 72 | 65.33333 | 65.33333 | 98 | 98 | 88.5 | 83.5 | 78.5 | 73.5 | 68.5 | 64 | 59 | 59 | 54 | 49 | 49
Сталь хромоникелевая коррозионно-стойкого аустенитного класса | 10Х18Н9 | Листы толщиной от 6 до 160 мм | 130.6667 | 130.6667 | 118 | 111.3333 | 104.6667 | 98 | 91.33333 | 91.33333 | 85.33333 | 85.33333 | 78.66667 | 72 | 72 | 98 | 98 | 88.5 | 83.5 | 78.5 | 73.5 | 68.5 | 68.5 | 64 | 64 | 59 | 54 | 54
Сталь хромоникелевая коррозионно-стойкого аустенитного класса | 10Х18Н9 | Поковки толщиной до 60 мм | 130.6667 | 130.6667 | 118 | 104.6667 | 98 | 91.33333 | 85.33333 | 78.66667 | 78.66667 | 72 | 65.33333 | 65.33333 | 65.33333 | 98 | 98 | 88.5 | 78.5 | 73.5 | 68.5 | 64 | 59 | 59 | 54 | 49 | 49 | 49
Сталь хромоникелевая коррозионно-стойкого аустенитного класса | 10Х18Н9 | Поковки толщиной от 60 до 300 мм | 130.6667 | 130.6667 | 118 | 104.6667 | 98 | 91.33333 | 85.33333 | 78.66667 | 78.66667 | 72 | 65.33333 | 65.33333 | 65.33333 | 98 | 98 | 88.5 | 78.5 | 73.5 | 68.5 | 64 | 59 | 59 | 54 | 49 | 49 | 49
Сталь хромоникелевая коррозионно-стойкого аустенитного класса | 10Х18Н9 | Трубы бесшовные холоднокатаные наружным диаметром от 16 до 70 мм с толщиной стенки от 2,5 до 12 мм | 130.6667 | 130.6667 | 118 | 111.3333 | 104.6667 | 98 | 91.33333 | 85.33333 | 78.66667 | 78.66667 | 72 | 65.33333 | 65.33333 | 98 | 98 | 88.5 | 83.5 | 78.5 | 73.5 | 68.5 | 64 | 59 | 59 | 54 | 49 | 49
Сталь хромоникелевая коррозионно-стойкого аустенитного класса | 12Х18Н9 | Трубы бесшовные холоднокатаные наружным диаметром от 16 до 70 мм с толщиной стенки от 2,5 до 12 мм | 130.6667 | 130.6667 | 118 | 111.3333 | 104.6667 | 98 | 91.33333 | 85.33333 | 78.66667 | 78.66667 | 72 | 65.33333 | 65.33333 | 98 | 98 | 88.5 | 83.5 | 78.5 | 73.5 | 68.5 | 64 | 59 | 59 | 54 | 49 | 49
Сталь хромоникелевая коррозионно-стойкого аустенитного класса | 08Х18Н10Т | Сортовой прокат и поковки из него толщиной или диаметром до 200 мм | 130.6667 | 127.3333 | 126 | 124 | 120.6667 | 117.3333 | 114.6667 | 111.3333 | 108 | 104.6667 | 101.3333 | 100 | 96.15385 | 98 | 95.5 | 94.5 | 93 | 90.5 | 88 | 86 | 83.5 | 81 | 78.5 | 76 | 75 | 73.5
Сталь хромоникелевая коррозионно-стойкого аустенитного класса | 08Х18Н10Т | Плиты, поковки из слитка, листовые заготовки и штамповки диаметром от 40 до 200 мм | 130.6667 | 128.6667 | 124 | 120.6667 | 117.3333 | 111.3333 | 108 | 104.6667 | 101.3333 | 96 | 91.33333 | 88 | 83.07692 | 98 | 96.5 | 93 | 90.5 | 88 | 83.5 | 81 | 78.5 | 76 | 72 | 68.5 | 66 | 63.5
Сталь хромоникелевая коррозионно-стойкого аустенитного класса | 08Х18Н10Т | Плиты, поковки из слитка, листовые заготовки и штамповки диаметром более 200 мм | 130.6667 | 127.3333 | 120.6667 | 114.6667 | 109.3333 | 101.3333 | 98 | 91.33333 | 88 | 82 | 75.33333 | 68.66667 | 65.33333 | 98 | 95.5 | 90.5 | 86 | 82 | 76 | 73.5 | 68.5 | 66 | 61.5 | 56.5 | 51.5 | 49
Сталь хромоникелевая коррозионно-стойкого аустенитного класса | 08Х18Н10Т | Трубы | 144 | 137.3333 | 137.3333 | 130.6667 | 124.6667 | 124.6667 | 118 | 118 | 111.3333 | 104.6667 | 98 | 98 | 91.33333 | 108 | 103 | 103 | 98 | 93.5 | 93.5 | 88.5 | 88.5 | 83.5 | 78.5 | 73.5 | 73.5 | 68.5
Сталь хромоникелевая коррозионно-стойкого аустенитного класса | 12Х18Н10Т | Сортовой прокат и поковки из него толщиной или диаметром до 200 мм | 130.6667 | 127.3333 | 126 | 124 | 120.6667 | 117.3333 | 114.6667 | 111.3333 | 108 | 104.6667 | 101.3333 | 100 | 96.15385 | 98 | 95.5 | 94.5 | 93 | 90.5 | 88 | 86 | 83.5 | 81 | 78.5 | 76 | 75 | 73.5
Сталь хромоникелевая коррозионно-стойкого аустенитного класса | 12Х18Н10Т | Плиты, поковки из слитка, листовые заготовки и штамповки диаметром от 40 до 200 мм | 130.6667 | 128.6667 | 124 | 120.6667 | 117.3333 | 111.3333 | 108 | 104.6667 | 101.3333 | 96 | 91.33333 | 88 | 83.07692 | 98 | 96.5 | 93 | 90.5 | 88 | 83.5 | 81 | 78.5 | 76 | 72 | 68.5 | 66 | 63.5
Сталь хромоникелевая коррозионно-стойкого аустенитного класса | 12Х18Н10Т | Плиты, поковки из слитка, листовые заготовки и штамповки диаметром более 200 мм | 130.6667 | 127.3333 | 120.6667 | 114.6667 | 109.3333 | 101.3333 | 98 | 91.33333 | 88 | 82 | 75.33333 | 68.66667 | 65.33333 | 98 | 95.5 | 90.5 | 86 | 82 | 76 | 73.5 | 68.5 | 66 | 61.5 | 56.5 | 51.5 | 49
Сталь хромоникелевая коррозионно-стойкого аустенитного класса | 12Х18Н10Т | Трубы | 144 | 137.3333 | 137.3333 | 130.6667 | 124.6667 | 124.6667 | 118 | 118 | 111.3333 | 104.6667 | 98 | 98 | 91.33333 | 108 | 103 | 103 | 98 | 93.5 | 93.5 | 88.5 | 88.5 | 83.5 | 78.5 | 73.5 | 73.5 | 68.5
Сталь хромоникелевая коррозионно-стойкого аустенитного класса | 08Х18Н12Т | Толстолистовая сталь толщиной от 4 до 160 мм | 137.3333 | 130.6667 | 118 | 111.3333 | 111.3333 | 104.6667 | 104.6667 | 104.6667 | 98 | 91.33333 | 85.33333 | 85.33333 | 78.66667 | 103 | 98 | 88.5 | 83.5 | 83.5 | 78.5 | 78.5 | 78.5 | 73.5 | 68.5 | 64 | 64 | 59
Сталь хромоникелевая коррозионно-стойкого аустенитного класса | 08Х18Н12Т | Поковки, листы листовые и объемные штамповки, ковано-катаные заготовки толщиной до 60 мм | 130.6667 | 130.6667 | 111.3333 | 104.6667 | 104.6667 | 98 | 98 | 98 | 91.33333 | 85.33333 | 78.66667 | 78.66667 | 72 | 98 | 98 | 83.5 | 78.5 | 78.5 | 73.5 | 73.5 | 73.5 | 68.5 | 64 | 59 | 59 | 54
Сталь хромоникелевая коррозионно-стойкого аустенитного класса | 08Х18Н12Т | Поковки, листы листовые и объемные штамповки, ковано-катаные заготовки толщиной от 60 до 300 мм | 130.6667 | 130.6667 | 111.3333 | 104.6667 | 104.6667 | 98 | 98 | 98 | 91.33333 | 85.33333 | 78.66667 | 78.66667 | 72 | 98 | 98 | 83.5 | 78.5 | 78.5 | 73.5 | 73.5 | 73.5 | 68.5 | 64 | 59 | 59 | 54
Сталь хромоникелевая коррозионно-стойкого аустенитного класса | 12Х18Н9Т | Заготовки в виде поковок и штамповок для листов и труб, поковки | 130.6667 | 130.6667 | 111.3333 | 104.6667 | 104.6667 | 98 | 98 | 98 | 91.33333 | 85.33333 | 78.66667 | 78.66667 | 72 | 98 | 98 | 83.5 | 78.5 | 78.5 | 73.5 | 73.5 | 73.5 | 68.5 | 64 | 59 | 59 | 54
Сталь хромоникелевая коррозионно-стойкого аустенитного класса | 12Х18Н9Т | Листы толщиной от 0,5 до 160 мм | 156.6667 | 156.6667 | 130.6667 | 124 | 124 | 118 | 118 | 118 | 111.3333 | 104.6667 | 91.33333 | 91.33333 | 85.33333 | 117.5 | 117.5 | 98 | 93 | 93 | 88.5 | 88.5 | 88.5 | 83.5 | 78.5 | 68.5 | 68.5 | 64
Сталь хромоникелевая коррозионно-стойкого аустенитного класса | 12Х18Н9Т | Горячекатаная и кованая сталь диаметром, стороной квадрата или толщиной до 60 мм | 130.6667 | 130.6667 | 111.3333 | 104.6667 | 104.6667 | 98 | 98 | 98 | 91.33333 | 85.33333 | 78.66667 | 78.66667 | 72 | 98 | 98 | 83.5 | 78.5 | 78.5 | 73.5 | 73.5 | 73.5 | 68.5 | 64 | 59 | 59 | 54
Сталь хромоникелевая коррозионно-стойкого аустенитного класса | 12Х18Н9Т | Горячекатаная и кованая сталь диаметром, стороной квадрата или толщиной от 60 до 100 мм | 130.6667 | 130.6667 | 111.3333 | 104.6667 | 104.6667 | 98 | 98 | 98 | 91.33333 | 85.33333 | 78.66667 | 78.66667 | 72 | 98 | 98 | 83.5 | 78.5 | 78.5 | 73.5 | 73.5 | 73.5 | 68.5 | 64 | 59 | 59 | 54
Сталь хромоникелевая коррозионно-стойкого аустенитного класса | 12Х18Н9Т | Горячекатаная и кованая сталь диаметром, стороной квадрата или толщиной от 100 до 150 мм | 130.6667 | 130.6667 | 111.3333 | 104.6667 | 104.6667 | 98 | 98 | 98 | 91.33333 | 85.33333 | 78.66667 | 78.66667 | 72 | 98 | 98 | 83.5 | 78.5 | 78.5 | 73.5 | 73.5 | 73.5 | 68.5 | 64 | 59 | 59 | 54
Сталь хромоникелевая коррозионно-стойкого аустенитного класса | 12Х18Н12Т | Заготовки в виде поковок и штамповок для листов и труб, поковки | 130.6667 | 130.6667 | 111.3333 | 104.6667 | 104.6667 | 98 | 98 | 98 | 91.33333 | 85.33333 | 78.66667 | 78.66667 | 72 | 98 | 98 | 83.5 | 78.5 | 78.5 | 73.5 | 73.5 | 73.5 | 68.5 | 64 | 59 | 59 | 54
Сталь хромоникелевая коррозионно-стойкого аустенитного класса | 12Х18Н12Т | Листы толщиной от 0,5 до 160 мм | 156.6667 | 156.6667 | 130.6667 | 124 | 124 | 118 | 118 | 118 | 111.3333 | 104.6667 | 91.33333 | 91.33333 | 85.33333 | 117.5 | 117.5 | 98 | 93 | 93 | 88.5 | 88.5 | 88.5 | 83.5 | 78.5 | 68.5 | 68.5 | 64
Сталь хромоникелевая коррозионно-стойкого аустенитного класса | 12Х18Н12Т | Горячекатаная и кованая сталь диаметром, стороной квадрата или толщиной до 60 мм | 130.6667 | 130.6667 | 111.3333 | 104.6667 | 104.6667 | 98 | 98 | 98 | 91.33333 | 85.33333 | 78.66667 | 78.66667 | 72 | 98 | 98 | 83.5 | 78.5 | 78.5 | 73.5 | 73.5 | 73.5 | 68.5 | 64 | 59 | 59 | 54
Сталь хромоникелевая коррозионно-стойкого аустенитного класса | 12Х18Н12Т | Горячекатаная и кованая сталь диаметром, стороной квадрата или толщиной от 60 до 100 мм | 130.6667 | 130.6667 | 111.3333 | 104.6667 | 104.6667 | 98 | 98 | 98 | 91.33333 | 85.33333 | 78.66667 | 78.66667 | 72 | 98 | 98 | 83.5 | 78.5 | 78.5 | 73.5 | 73.5 | 73.5 | 68.5 | 64 | 59 | 59 | 54
Сталь хромоникелевая коррозионно-стойкого аустенитного класса | 12Х18Н12Т | Горячекатаная и кованая сталь диаметром, стороной квадрата или толщиной от 100 до 150 мм | 130.6667 | 130.6667 | 111.3333 | 104.6667 | 104.6667 | 98 | 98 | 98 | 91.33333 | 85.33333 | 78.66667 | 78.66667 | 72 | 98 | 98 | 83.5 | 78.5 | 78.5 | 73.5 | 73.5 | 73.5 | 68.5 | 64 | 59 | 59 | 54
Сталь хромоникелевая коррозионно-стойкого аустенитного класса | 12Х18Н9ТЛ | Отливки | 130.6667 | 130.6667 | 130.6667 | 118 | 111.3333 | 111.3333 | 104.6667 | 98 | 91.33333 | 85.33333 | 78.66667 | 78.66667 | 78.66667 | 98 | 98 | 98 | 88.5 | 83.5 | 83.5 | 78.5 | 73.5 | 68.5 | 64 | 59 | 59 | 59
Сталь хромоникелевая коррозионно-стойкого аустенитного класса | 03Х16Н9М2 | Листы толщиной от 40 до 150 мм | 140 | 130.6667 | 123.3333 | 113.3333 | 100 | 96.66667 | 86.66667 | 83.33333 | 83.33333 | 80 | 80 | 76.66667 | 66.66667 | 105 | 98 | 92.5 | 85 | 75 | 72.5 | 65 | 62.5 | 62.5 | 60 | 60 | 57.5 | 50
Сталь хромоникелевая коррозионно-стойкого аустенитного класса | 03Х16Н9М2 | Поковки (из слитка) толщиной от 180 до 500 мм | 133.3333 | 124 | 120 | 116.6667 | 93.33333 | 86.66667 | 83.33333 | 73.33333 | 73.33333 | 70 | 66.66667 | 66.66667 | 63.33333 | 100 | 93 | 90 | 87.5 | 70 | 65 | 62.5 | 55 | 55 | 52.5 | 50 | 50 | 47.5
Сталь хромоникелевая коррозионно-стойкого аустенитного класса | 08Х16Н11М3 | Листы толщиной от 6 до 50 мм | 137.3333 | 130.6667 | 130.6667 | 111.3333 | 104.6667 | 104.6667 | 98 | 98 | 91.33333 | 91.33333 | 85.33333 | 78.66667 | 78.66667 | 103 | 98 | 98 | 83.5 | 78.5 | 78.5 | 73.5 | 73.5 | 68.5 | 68.5 | 64 | 59 | 59
Сталь хромоникелевая коррозионно-стойкого аустенитного класса | 10Х17Н13М2Т | Заготовки в виде поковок и штамповок из слитков массой не более 15 т толщиной до 60 мм | 130.6667 | 124 | 124 | 124 | 118 | 118 | 118 | 118 | 98 | 98 | 78.66667 | 78.66667 | 72 | 98 | 93 | 93 | 93 | 88.5 | 88.5 | 88.5 | 88.5 | 73.5 | 73.5 | 59 | 59 | 54
Сталь хромоникелевая коррозионно-стойкого аустенитного класса | 10Х17Н13М2Т | Листы и листовые штамповки, ковано-катаные заготовки толщиной до 60 мм | 130.6667 | 124 | 124 | 124 | 118 | 118 | 118 | 118 | 98 | 98 | 78.66667 | 78.66667 | 72 | 98 | 93 | 93 | 93 | 88.5 | 88.5 | 88.5 | 88.5 | 73.5 | 73.5 | 59 | 59 | 54
Сталь хромоникелевая коррозионно-стойкого аустенитного класса | 10Х17Н13М2Т | Заготовки в виде поковок и штамповок из слитков массой не более 15 т толщиной от 60 до 300 мм | 130.6667 | 124 | 124 | 124 | 118 | 118 | 118 | 118 | 98 | 98 | 78.66667 | 78.66667 | 72 | 98 | 93 | 93 | 93 | 88.5 | 88.5 | 88.5 | 88.5 | 73.5 | 73.5 | 59 | 59 | 54
Сталь хромоникелевая коррозионно-стойкого аустенитного класса | 10Х17Н13М2Т | Листы и листовые штамповки, ковано-катаные заготовки толщиной от 60 до 300 мм | 130.6667 | 124 | 124 | 124 | 118 | 118 | 118 | 118 | 98 | 98 | 78.66667 | 78.66667 | 72 | 98 | 93 | 93 | 93 | 88.5 | 88.5 | 88.5 | 88.5 | 73.5 | 73.5 | 59 | 59 | 54
Сталь хромоникелевая коррозионно-стойкого аустенитного класса | 10Х17Н13М2Т | Листы толщиной от 0,5 до 160 мм | 156.6667 | 150.6667 | 150.6667 | 150.6667 | 144 | 144 | 139.6154 | 139.6154 | 118 | 118 | 91.33333 | 91.33333 | 91.33333 | 117.5 | 113 | 113 | 113 | 108 | 108 | 108 | 108 | 88.5 | 88.5 | 68.5 | 68.5 | 68.5
Сталь хромоникелевая коррозионно-стойкого аустенитного класса | 10Х17Н13М2Т | Трубы бесшовные горячедеформированные диаметром от 57 до 325 мм с толщиной стенки от 3,5 до 32 мм | 203.8462 | 196.1538 | 173.4615 | 166.1538 | 158.4615 | 158.4615 | 139.6154 | 139.6154 | 131.9231 | 131.9231 | 128.0769 | 120.7692 | 120.7692 | 171.5 | 166.5 | 166.5 | 166.5 | 157 | 157 | 157 | 157 | 127.5 | 127.5 | 98 | 98 | 98
Сталь хромоникелевая коррозионно-стойкого аустенитного класса | 10Х17Н13М2Т | Трубы холодно- и теплодеформированные диаметром от 5 до 250 мм с толщиной стенки от 0,2 до 22 мм | 203.8462 | 196.1538 | 173.4615 | 166.1538 | 158.4615 | 158.4615 | 139.6154 | 139.6154 | 131.9231 | 131.9231 | 128.0769 | 120.7692 | 120.7692 | 171.5 | 166.5 | 166.5 | 166.5 | 157 | 157 | 157 | 157 | 127.5 | 127.5 | 98 | 98 | 98
Сталь хромоникелевая коррозионно-стойкого аустенитного класса | 12Х18Н12М3ТЛ | Отливки | 144 | 130.6667 | 113.3333 | 110 | 106.6667 | 103.3333 | 100 | 93.33333 | 92 | 90.66667 | 89.33333 | 88 | 86.66667 | 108 | 98 | 85 | 82.5 | 80 | 77.5 | 75 | 70 | 69 | 68 | 67 | 66 | 65
Сталь хромоникелевая коррозионно-стойкого аустенитного класса | 10Х18Н12М3Л | Отливки | 130.6667 | 127.3333 | 121.3333 | 115.3333 | 109.3333 | 103.3333 | 97.33333 | 91.33333 | 84.66667 | 78.66667 | 76 | 74.66667 | 72 | 98 | 95.5 | 91 | 86.5 | 82 | 77.5 | 73 | 68.5 | 63.5 | 59 | 57 | 56 | 54
Сталь хромоникелевая коррозионно-стойкого аустенитного класса | 09Х16Н15М3Б | Заготовка трубная диаметром от 80 до 180 мм | 163.3333 | 156.6667 | 156.6667 | 150.6667 | 150.6667 | 150.6667 | 130.6667 | 124 | 111.3333 | 111.3333 | 111.3333 | 111.3333 | 111.3333 | 122.5 | 117.5 | 117.5 | 113 | 113 | 113 | 98 | 93 | 83.5 | 83.5 | 83.5 | 83.5 | 83.5
Сталь хромоникелевая коррозионно-стойкого аустенитного класса | 45Х14Н14В2М | Горячекатаная и кованая сталь диаметром, стороной квадрата или толщиной до 60 мм | 209.3333 | 196 | 196 | 196 | 196 | 183.3333 | 176.6667 | 163.3333 | 163.3333 | 156.6667 | 150.6667 | 144 | - | 157 | 147 | 147 | 147 | 147 | 137.5 | 132.5 | 122.5 | 122.5 | 117.5 | 113 | 108 | -
Сталь хромоникелевая коррозионно-стойкого аустенитного класса | 45Х14Н14В2М | Калиброванная сталь диаметром или стороной квадрата до 70 мм | 209.3333 | 196 | 196 | 196 | 196 | 183.3333 | 176.6667 | 163.3333 | 163.3333 | 156.6667 | 150.6667 | 144 | - | 157 | 147 | 147 | 147 | 147 | 137.5 | 132.5 | 122.5 | 122.5 | 117.5 | 113 | 108 | -
Сталь хромоникелевая коррозионно-стойкого аустенитного класса | 45Х14Н14В2М | Горячекатаная и кованая сталь диаметром, стороной квадрата или толщиной от 60 до 100 мм | 209.3333 | 196 | 196 | 196 | 196 | 183.3333 | 176.6667 | 163.3333 | 163.3333 | 156.6667 | 150.6667 | 144 | - | 157 | 147 | 147 | 147 | 147 | 137.5 | 132.5 | 122.5 | 122.5 | 117.5 | 113 | 108 | -
Сталь хромоникелевая коррозионно-стойкого аустенитного класса | 45Х14Н14В2М | Горячекатаная и кованая сталь диаметром, стороной квадрата или толщиной от 100 до 150 мм | 209.3333 | 196 | 196 | 196 | 196 | 183.3333 | 176.6667 | 163.3333 | 163.3333 | 156.6667 | 150.6667 | 144 | - | 157 | 147 | 147 | 147 | 147 | 137.5 | 132.5 | 122.5 | 122.5 | 117.5 | 113 | 108 | -
Сталь хромоникелевая коррозионно-стойкого аустенитного класса | Х18Н22В2Т2 | Поковки из слитков массой до 10 т | 228.6667 | 228.6667 | 228.6667 | 215.3333 | 215.3333 | 215.3333 | 215.3333 | 215.3333 | 215 | 209.3333 | 196 | 196 | 196 | 171.5 | 171.5 | 171.5 | 161.5 | 161.5 | 161.5 | 161.5 | 161.5 | 161.5 | 157 | 147 | 147 | 147
Сталь хромоникелевая коррозионно-стойкого аустенитного класса | 31Х19Н9МВБТ | Заготовки крепежных деталей неограниченной толщины, КП315* | 210 | 209.3333 | 209.3333 | 209.3333 | 203.8462 | 196.1538 | 188.8462 | 181.1538 | 169.6154 | 169.6154 | 158.4615 | 150.7692 | 130.6667 | 157.5 | 157 | 157 | 157 | 157 | 157 | 157 | 147 | 142 | 137.5 | 137.5 | 132.5 | 98
Сталь хромоникелевая коррозионно-стойкого аустенитного класса | 31Х19Н9МВБТ | Горячекатаная и кованая сталь диаметром, стороной квадрата или толщиной до 60 мм | 196 | 196 | 196 | 196 | 196 | 196 | 188.8462 | 181.1538 | 169.6154 | 169.6154 | 158.4615 | 150.7692 | 150.7692 | 147 | 147 | 147 | 147 | 147 | 147 | 147 | 147 | 147 | 137.5 | 137.5 | 132.5 | 132.5
Сталь хромоникелевая коррозионно-стойкого аустенитного класса | 31Х19Н9МВБТ | Горячекатаная и кованая сталь диаметром, стороной квадрата или толщиной от 60 до 100 мм | 196 | 196 | 196 | 196 | 196 | 196 | 188.8462 | 181.1538 | 169.6154 | 169.6154 | 158.4615 | 150.7692 | 150.7692 | 147 | 147 | 147 | 147 | 147 | 147 | 147 | 147 | 147 | 137.5 | 137.5 | 132.5 | 132.5
Сталь хромоникелевая коррозионно-стойкого аустенитного класса | 31Х19Н9МВБТ | Горячекатаная и кованая сталь диаметром, стороной квадрата или толщиной от 100 до 200 мм | 196 | 196 | 196 | 196 | 196 | 196 | 188.8462 | 181.1538 | 169.6154 | 169.6154 | 158.4615 | 150.7692 | 150.7692 | 147 | 147 | 147 | 147 | 147 | 147 | 147 | 147 | 147 | 137.5 | 137.5 | 132.5 | 132.5
Сталь хромоникелевая коррозионно-стойкого аустенитного класса | 10Х11Н20Т3Р | Горячекатаная и кованая сталь диаметром, стороной квадрата или толщиной от 60 до 100 мм | 339.6154 | 339.6154 | 339.6154 | 339.6154 | 339.6154 | 339.6154 | 339.6154 | 339.6154 | 320.7692 | 320.7692 | 320.7692 | 309.2308 | 301.9231 | 294.5 | 294.5 | 294.5 | 294.5 | 294.5 | 294.5 | 294.5 | 294.5 | 294.5 | 294.5 | 279.5 | 270 | 260
Сталь хромоникелевая коррозионно-стойкого аустенитного класса | 10Х11Н20Т3Р | Горячекатаная и кованая сталь диаметром, стороной квадрата или толщиной от 100 до 150 мм | 339.6154 | 339.6154 | 339.6154 | 339.6154 | 339.6154 | 339.6154 | 339.6154 | 339.6154 | 320.7692 | 320.7692 | 320.7692 | 309.2308 | 301.9231 | 294.5 | 294.5 | 294.5 | 294.5 | 294.5 | 294.5 | 294.5 | 294.5 | 294.5 | 294.5 | 279.5 | 270 | 260
Сталь хромоникелевая коррозионно-стойкого аустенитного класса | 10Х11Н20Т3Р | Заготовки крепежных деталей, КП490* | 320.7692 | 320.7692 | 320.7692 | 320.7692 | 320.7692 | 320.7692 | 314 | 294 | 294 | 294 | 294 | 290.3846 | 283.0769 | 245 | 245 | 245 | 245 | 245 | 245 | 235.5 | 220.5 | 220.5 | 220.5 | 220.5 | 220.5 | 220.5
Сталь хромоникелевая коррозионно-стойкого аустенитного класса | 10Х11Н20Т3Р | Сортовой прокат, КП490* | 320.7692 | 320.7692 | 320.7692 | 320.7692 | 320.7692 | 320.7692 | 314 | 294 | 294 | 294 | 294 | 290.3846 | 283.0769 | 245 | 245 | 245 | 245 | 245 | 245 | 235.5 | 220.5 | 220.5 | 220.5 | 220.5 | 220.5 | 220.5
Сталь хромоникелевая коррозионно-стойкого аустенитного класса | 10Х11Н20Т3Р | Горячекатаная и кованая сталь диаметром, стороной квадрата или толщиной до 60 мм | 339.6154 | 339.6154 | 339.6154 | 339.6154 | 339.6154 | 339.6154 | 339.6154 | 339.6154 | 320.7692 | 320.7692 | 320.7692 | 309.2308 | 301.9231 | 294.5 | 294.5 | 294.5 | 294.5 | 294.5 | 294.5 | 294.5 | 294.5 | 294.5 | 294.5 | 279.5 | 270 | 260
Сплав на железоникелевой основе | 1Х16Н36МБТЮР |  | 261.3333 | 261.3333 | 261.3333 | 261.3333 | 261.3333 | 261.3333 | 261.3333 | 261.3333 | 261.3333 | 261.3333 | 261.3333 | 261.3333 | - | 196 | 196 | 196 | 196 | 196 | 196 | 196 | 196 | 196 | 196 | 196 | 196 | -
Сплав на железоникелевой основе | 03Х21Н32М3Б | Прутки, поковки | 144 | 144 | 144 | 144 | 144 | 130.6667 | 130.6667 | 111.3333 | 111.3333 | 111.3333 | 98 | 98 | - | 108 | 108 | 108 | 108 | 108 | 98 | 98 | 83.5 | 83.5 | 83.5 | 73.5 | 73.5 | -
Сплав на железоникелевой основе | 03Х21Н32М3Б | Трубы | 144 | 144 | 144 | 144 | 144 | 144 | 130.6667 | 130.6667 | 130.6667 | 130.6667 | 117.3333 | 104.6667 | - | 108 | 108 | 108 | 108 | 108 | 108 | 98 | 98 | 98 | 98 | 88 | 78.5 | -
Сплав на железоникелевой основе | Сплав ХН35ВТ | Заготовки крепежных деталей толщиной до 400 мм и от 620 до 650 мм, КП395* | 263.3333 | 263.3333 | 248.6667 | 242 | 235.3333 | 235.3333 | 235.3333 | 235.3333 | 235.3333 | 235.3333 | 230 | 218.4615 | 207.3077 | 197.5 | 197.5 | 186.5 | 181.5 | 176.5 | 176.5 | 176.5 | 176.5 | 176.5 | 176.5 | 176.5 | 171.5 | 166.5
Сплав на железоникелевой основе | Сплав ХН35ВТ | Сортовой прокат толщиной до 100 мм | 263.3333 | 263.3333 | 248.6667 | 242 | 235.3333 | 235.3333 | 235.3333 | 235.3333 | 235.3333 | 235.3333 | 230 | 218.4615 | 207.3077 | 197.5 | 197.5 | 186.5 | 181.5 | 176.5 | 176.5 | 176.5 | 176.5 | 176.5 | 176.5 | 176.5 | 171.5 | 166.5
Сплав на железоникелевой основе | Сплав ХН35ВТ-ВД | Кованый и горячекатаный пруток диаметром от 40 до 200 мм | 320.7692 | 313.0769 | 307.3333 | 300.6667 | 294 | 294 | 290.3846 | 286.9231 | 283.0769 | 283.0769 | 283.0769 | 271.5385 | 256.5385 | 245.5 | 245.5 | 230.5 | 225.5 | 220.5 | 220.5 | 220.5 | 220.5 | 220.5 | 220.5 | 220.5 | 220.5 | 206
Сплав на железоникелевой основе | Сплав ХН35ВТ-ВД | Сортовой прокат до 100 мм | 320.7692 | 313.0769 | 307.3333 | 300.6667 | 294 | 294 | 290.3846 | 286.9231 | 283.0769 | 283.0769 | 283.0769 | 271.5385 | 256.5385 | 245.5 | 245.5 | 230.5 | 225.5 | 220.5 | 220.5 | 220.5 | 220.5 | 220.5 | 220.5 | 220.5 | 220.5 | 206
Сплав на железоникелевой основе | Сплав ХН35ВТЮ |  | 339.6154 | 339.6154 | 339.6154 | 339.6154 | 339.6154 | 339.6154 | 339.6154 | 339.6154 | 339.6154 | 339.6154 | 339.6154 | 339.6154 | 339.6154 | 294.5 | 294.5 | 294.5 | 294.5 | 294.5 | 294.5 | 294.5 | 294.5 | 294.5 | 294.5 | 294.5 | 294.5 | 289.5
Сплав на железоникелевой основе | Сплав 0Х20Н46Б | Бесшовные трубы холодно и теплодеформированные наружным диаметром от 13 до 32 мм с толщиной стенки от 1,5 до 3 мм | 130.6667 | 124 | 124 | 118 | 111.3333 | 111.3333 | 111.3333 | 104.6667 | 104.6667 | 104.6667 | 104.6667 | 104.6667 | 98 | 98 | 93 | 93 | 88.5 | 83.5 | 83.5 | 83.5 | 78.5 | 78.5 | 78.5 | 78.5 | 78.5 | 73.5
Сплав на железоникелевой основе | Сплав 0Х20Н46Б | Прутки круглого и квадратного сечения толщиной или диаметром от 30 до 170 мм | 137.3333 | 130.6667 | 130.6667 | 124 | 118 | 118 | 118 | 111.3333 | 111.3333 | 111.3333 | 111.3333 | 111.3333 | 104.6667 | 103 | 98 | 98 | 93 | 88.5 | 88.5 | 88.5 | 83.5 | 83.5 | 83.5 | 83.5 | 83.5 | 78.5

## Допускаемые НУЭ, МПа
Класс материала | Марка стали или сплава | Сортамент | (σ)1 | [12 empty] | (σ)2 | [12 empty] | (σ)3w | [12 empty] | (σ)4w | [12 empty] | Множители | (σ)1 | (σ)2 | (σ)3w | (σ)4w
|  |  | 20 | 50 | 100 | 150 | 200 | 250 | 300 | 350 | 400 | 450 | 500 | 550 | 600 | 20 | 50 | 100 | 150 | 200 | 250 | 300 | 350 | 400 | 450 | 500 | 550 | 600 | 20 | 50 | 100 | 150 | 200 | 250 | 300 | 350 | 400 | 450 | 500 | 550 | 600 | 20 | 50 | 100 | 150 | 200 | 250 | 300 | 350 | 400 | 450 | 500 | 550 | 600 |  | 1 | 1.3 | 1.3 | 1.7
Сталь углеродистая | Ст3сп5 | Горячекатаная сортовая фасонная и листовая сталь толщиной до 20 мм | 143.4615 | 139.6154 | 135.7692 | 135.7692 | 131.9231 | 124.2308 | 109.2308 | - | - | - | - | - | - | 186.5 | 181.5 | 176.5 | 176.5 | 171.5 | 161.5 | 142 | - | - | - | - | - | - | 159.25 | 152.75 | 152.75 | 152.75 | 152.75 | 133.9 | 120.9 | - | - | - | - | - | - | 208.25 | 199.75 | 199.75 | 199.75 | 199.75 | 175.1 | 158.1 | - | - | - | - | - | -
Сталь углеродистая | Ст3сп5 | Горячекатаная сортовая фасонная и листовая сталь толщиной от 20 до 100 мм | 137.3333 | 130.6667 | 130.6667 | 130.6667 | 130.6667 | 118 | 104.6667 | - | - | - | - | - | - | 178.5333 | 169.8667 | 169.8667 | 169.8667 | 169.8667 | 153.4 | 136.0667 | - | - | - | - | - | - | 133.9 | 127.4 | 127.4 | 127.4 | 127.4 | 115.05 | 102.05 | - | - | - | - | - | - | 175.1 | 166.6 | 166.6 | 166.6 | 166.6 | 150.45 | 133.45 | - | - | - | - | - | -
Сталь углеродистая | Ст3сп5 | Горячекатаная сортовая фасонная и листовая сталь толщиной более 100 мм | 137.3333 | 130.6667 | 130.6667 | 130.6667 | 130.6667 | 118 | 104.6667 | - | - | - | - | - | - | 178.5333 | 169.8667 | 169.8667 | 169.8667 | 169.8667 | 153.4 | 136.0667 | - | - | - | - | - | - | 133.9 | 127.4 | 127.4 | 127.4 | 127.4 | 115.05 | 102.05 | - | - | - | - | - | - | 175.1 | 166.6 | 166.6 | 166.6 | 166.6 | 150.45 | 133.45 | - | - | - | - | - | -
Сталь углеродистая | Ст3сп5 | Трубы | 137.3333 | 130.6667 | 130.6667 | 130.6667 | 130.6667 | 118 | 104.6667 | - | - | - | - | - | - | 178.5333 | 169.8667 | 169.8667 | 169.8667 | 169.8667 | 153.4 | 136.0667 | - | - | - | - | - | - | 133.9 | 127.4 | 127.4 | 127.4 | 127.4 | 115.05 | 102.05 | - | - | - | - | - | - | 175.1 | 166.6 | 166.6 | 166.6 | 166.6 | 150.45 | 133.45 | - | - | - | - | - | -
Сталь углеродистая | Ст3сп5 | Поковки диаметром или толщиной до 300 мм, КП175* | 116.6667 | 111.3333 | 111.3333 | 111.3333 | 104.6667 | 98 | 91.33333 | - | - | - | - | - | - | 151.6667 | 144.7333 | 144.7333 | 144.7333 | 136.0667 | 127.4 | 118.7333 | - | - | - | - | - | - | 113.75 | 108.55 | 108.55 | 108.55 | 102.05 | 95.55 | 89.05 | - | - | - | - | - | - | 148.75 | 141.95 | 141.95 | 141.95 | 133.45 | 124.95 | 116.45 | - | - | - | - | - | -
Сталь углеродистая | Ст3сп5 | Поковки диаметром или толщиной до 300 мм, КП195* | 130 | 130 | 130 | 130 | 118 | 111.3333 | 98 | - | - | - | - | - | - | 169 | 169 | 169 | 169 | 153.4 | 144.7333 | 127.4 | - | - | - | - | - | - | 126.75 | 126.75 | 126.75 | 126.75 | 115.05 | 108.55 | 95.55 | - | - | - | - | - | - | 165.75 | 165.75 | 165.75 | 165.75 | 150.45 | 141.95 | 124.95 | - | - | - | - | - | -
Сталь углеродистая | Ст3сп5 | Поковки диаметром или толщиной до 50 мм, КП215* | 143.3333 | 137.3333 | 137.3333 | 137.3333 | 130.6667 | 130.6667 | 111.3333 | - | - | - | - | - | - | 186.3333 | 178.5333 | 178.5333 | 178.5333 | 169.8667 | 169.8667 | 144.7333 | - | - | - | - | - | - | 139.75 | 133.9 | 133.9 | 133.9 | 127.4 | 127.4 | 108.55 | - | - | - | - | - | - | 182.75 | 175.1 | 175.1 | 175.1 | 166.6 | 166.6 | 141.95 | - | - | - | - | - | -
Сталь углеродистая | 10 | Трубы холодно- и теплодеформированные бесшовные | 131.9231 | 128.0769 | 128.0769 | 120.6667 | 117.3333 | 104.6667 | 91.33333 | 78.66667 | - | - | - | - | - | 171.5 | 166.5 | 166.5 | 156.8667 | 152.5333 | 136.0667 | 118.7333 | 102.2667 | - | - | - | - | - | 133.9 | 127.4 | 126.75 | 117.65 | 114.4 | 102.05 | 89.05 | 76.7 | - | - | - | - | - | 175.1 | 166.6 | 165.75 | 153.85 | 149.6 | 133.45 | 116.45 | 100.3 | - | - | - | - | -
Сталь углеродистая | 10 | Сортовая горячекатаная и кованая сталь толщиной или диаметром до 80 мм | 124 | 124 | 124 | 118 | 118 | 104.6667 | 91.33333 | 78.66667 | - | - | - | - | - | 161.2 | 161.2 | 161.2 | 153.4 | 153.4 | 136.0667 | 118.7333 | 102.2667 | - | - | - | - | - | 120.9 | 120.9 | 120.9 | 115.05 | 115.05 | 102.05 | 89.05 | 76.7 | - | - | - | - | - | 158.1 | 158.1 | 158.1 | 150.45 | 150.45 | 133.45 | 116.45 | 100.3 | - | - | - | - | -
Сталь углеродистая | 15 | Сортовая горячекатаная сталь толщиной или диаметром до 80 мм | 143.4615 | 143.4615 | 139.6154 | 130.6667 | 130.6667 | 128.0769 | 128.0769 | 128.0769 | - | - | - | - | - | 186.5 | 186.5 | 181.5 | 169.8667 | 169.8667 | 166.5 | 166.5 | 166.5 | - | - | - | - | - | 146.9 | 140.4 | 140.4 | 127.4 | 127.4 | 127.4 | 127.4 | 127.4 | - | - | - | - | - | 192.1 | 183.6 | 183.6 | 166.6 | 166.6 | 166.6 | 166.6 | 166.6 | - | - | - | - | -
Сталь углеродистая | 15 | Поковки диаметром до 300 мм, КП175* | 116.6667 | 111.3333 | 104.6667 | 98 | 98 | 85.33333 | 78.66667 | 78.66667 | - | - | - | - | - | 151.6667 | 144.7333 | 136.0667 | 127.4 | 127.4 | 110.9333 | 102.2667 | 102.2667 | - | - | - | - | - | 113.75 | 108.55 | 102.05 | 95.55 | 95.55 | 83.2 | 76.7 | 76.7 | - | - | - | - | - | 148.75 | 141.95 | 133.45 | 124.95 | 124.95 | 108.8 | 100.3 | 100.3 | - | - | - | - | -
Сталь углеродистая | 15 | Поковки диаметром до 100 мм, КП195* | 130 | 130 | 118 | 111.3333 | 111.3333 | 98 | 85.33333 | 85.33333 | - | - | - | - | - | 169 | 169 | 153.4 | 144.7333 | 144.7333 | 127.4 | 110.9333 | 110.9333 | - | - | - | - | - | 126.75 | 126.75 | 115.05 | 108.55 | 108.55 | 95.55 | 83.2 | 83.2 | - | - | - | - | - | 165.75 | 165.75 | 150.45 | 141.95 | 141.95 | 124.95 | 108.8 | 108.8 | - | - | - | - | -
Сталь углеродистая | 15 | Поковки диаметром до 50 мм, КП215* | 143.3333 | 137.3333 | 124 | 118 | 118 | 104.6667 | 98 | 98 | - | - | - | - | - | 186.3333 | 178.5333 | 161.2 | 153.4 | 153.4 | 136.0667 | 127.4 | 127.4 | - | - | - | - | - | 139.75 | 133.9 | 120.9 | 115.05 | 115.05 | 102.05 | 95.55 | 95.55 | - | - | - | - | - | 182.75 | 175.1 | 158.1 | 150.45 | 150.45 | 133.45 | 124.95 | 124.95 | - | - | - | - | -
Сталь углеродистая | 15Л | Отливки с толщиной стенки до 100 мм | 130.6667 | 130.6667 | 130.6667 | 118 | 104.6667 | 98 | 92 | 78.66667 | - | - | - | - | - | 169.8667 | 169.8667 | 169.8667 | 153.4 | 136.0667 | 127.4 | 119.6 | 102.2667 | - | - | - | - | - | 127.4 | 127.4 | 127.4 | 115.05 | 102.05 | 95.55 | 89.7 | 76.7 | - | - | - | - | - | 166.6 | 166.6 | 166.6 | 150.45 | 133.45 | 124.95 | 117.3 | 100.3 | - | - | - | - | -
Сталь углеродистая | 20 | Поковки диаметром до 300 мм, КП175* | 116.6667 | 111.3333 | 111.3333 | 111.3333 | 111.3333 | 104.6667 | 98 | 85.33333 | - | - | - | - | - | 151.6667 | 144.7333 | 144.7333 | 144.7333 | 144.7333 | 136.0667 | 127.4 | 110.9333 | - | - | - | - | - | 113.75 | 108.55 | 108.55 | 108.55 | 108.55 | 102.05 | 95.55 | 83.2 | - | - | - | - | - | 148.75 | 141.95 | 141.95 | 141.95 | 141.95 | 133.45 | 124.95 | 108.8 | - | - | - | - | -
Сталь углеродистая | 20 | Поковки диаметром до 300 мм, КП195* | 130 | 130 | 130 | 130 | 130 | 118 | 104.6667 | 91.33333 | - | - | - | - | - | 169 | 169 | 169 | 169 | 169 | 153.4 | 136.0667 | 118.7333 | - | - | - | - | - | 126.75 | 126.75 | 126.75 | 126.75 | 126.75 | 115.05 | 102.05 | 89.05 | - | - | - | - | - | 165.75 | 165.75 | 165.75 | 165.75 | 165.75 | 150.45 | 133.45 | 116.45 | - | - | - | - | -
Сталь углеродистая | 20 | Поковки диаметром до 300 мм, КП215* | 143.3333 | 137.3333 | 137.3333 | 137.3333 | 130.6667 | 130.6667 | 118 | 104.6667 | - | - | - | - | - | 186.3333 | 178.5333 | 178.5333 | 178.5333 | 169.8667 | 169.8667 | 153.4 | 136.0667 | - | - | - | - | - | 139.75 | 133.9 | 133.9 | 133.9 | 127.4 | 127.4 | 115.05 | 102.05 | - | - | - | - | - | 182.75 | 175.1 | 175.1 | 175.1 | 166.6 | 166.6 | 150.45 | 133.45 | - | - | - | - | -
Сталь углеродистая | 20 | Поковки диаметром от 100 до 300 мм, КП245* | 163.3333 | 156.6667 | 156.6667 | 156.6667 | 150.6667 | 150.6667 | 130.6667 | 118 | - | - | - | - | - | 212.3333 | 203.6667 | 203.6667 | 203.6667 | 195.8667 | 195.8667 | 169.8667 | 153.4 | - | - | - | - | - | 159.25 | 152.75 | 152.75 | 152.75 | 146.9 | 146.9 | 127.4 | 115.05 | - | - | - | - | - | 208.25 | 199.75 | 199.75 | 199.75 | 192.1 | 192.1 | 166.6 | 150.45 | - | - | - | - | -
Сталь углеродистая | 20 | Горячекатаная сталь толщиной или диаметром до 80 мм | 144 | 137.3333 | 137.3333 | 137.3333 | 130.6667 | 130.6667 | 118 | 104.6667 | - | - | - | - | - | 187.2 | 178.5333 | 178.5333 | 178.5333 | 169.8667 | 169.8667 | 153.4 | 136.0667 | - | - | - | - | - | 140.4 | 133.9 | 133.9 | 133.9 | 127.4 | 127.4 | 115.05 | 102.05 | - | - | - | - | - | 183.6 | 175.1 | 175.1 | 175.1 | 166.6 | 166.6 | 150.45 | 133.45 | - | - | - | - | -
Сталь углеродистая | 20 | Трубы горячедеформированные наружным диаметром от 10 до 465 мм с толщиной стенки от 2 до 60 мм | 144 | 137.3333 | 137.3333 | 137.3333 | 130.6667 | 130.6667 | 118 | 104.6667 | - | - | - | - | - | 187.2 | 178.5333 | 178.5333 | 178.5333 | 169.8667 | 169.8667 | 153.4 | 136.0667 | - | - | - | - | - | 140.4 | 133.9 | 133.9 | 133.9 | 127.4 | 127.4 | 115.05 | 102.05 | - | - | - | - | - | 183.6 | 175.1 | 175.1 | 175.1 | 166.6 | 166.6 | 150.45 | 133.45 | - | - | - | - | -
Сталь углеродистая | 20 | Отожженные, высокоотпущенные листы толщиной от 4 до 80 мм | 143.4615 | 139.6154 | 135.7692 | 131.9231 | 131.9231 | 128.0769 | 117.3333 | 104.6667 | - | - | - | - | - | 186.5 | 181.5 | 176.5 | 171.5 | 171.5 | 166.5 | 152.5333 | 136.0667 | - | - | - | - | - | 140.4 | 140.4 | 140.4 | 133.9 | 133.9 | 127.4 | 114.4 | 102.05 | - | - | - | - | - | 183.6 | 183.6 | 183.6 | 175.1 | 175.1 | 166.6 | 149.6 | 133.45 | - | - | - | - | -
Сталь углеродистая | 20 | Листовые заготовки толщиной от 20 до 250 мм | 117.3333 | 117.3333 | 117.3333 | 104.6667 | 104.6667 | 98 | 98 | 91.33333 | - | - | - | - | - | 152.5333 | 152.5333 | 152.5333 | 136.0667 | 136.0667 | 127.4 | 127.4 | 118.7333 | - | - | - | - | - | 114.4 | 114.4 | 114.4 | 102.05 | 102.05 | 95.55 | 95.55 | 89.05 | - | - | - | - | - | 149.6 | 149.6 | 149.6 | 133.45 | 133.45 | 124.95 | 124.95 | 116.45 | - | - | - | - | -
Сталь углеродистая | 20Л | Отливки с толщиной стенки до 100 мм | 144 | 144 | 130.6667 | 117.3333 | 113.3333 | 110 | 104.6667 | 91.33333 | - | - | - | - | - | 187.2 | 187.2 | 169.8667 | 152.5333 | 147.3333 | 143 | 136.0667 | 118.7333 | - | - | - | - | - | 140.4 | 140.4 | 127.4 | 114.4 | 110.5 | 107.25 | 102.05 | 89.05 | - | - | - | - | - | 183.6 | 183.6 | 166.6 | 149.6 | 144.5 | 140.25 | 133.45 | 116.45 | - | - | - | - | -
Сталь углеродистая | 20К | Листы толщиной от 4 до 60 мм | 144 | 137.3333 | 137.3333 | 137.3333 | 130.6667 | 130.6667 | 118 | 104.6667 | - | - | - | - | - | 187.2 | 178.5333 | 178.5333 | 178.5333 | 169.8667 | 169.8667 | 153.4 | 136.0667 | - | - | - | - | - | 140.4 | 133.9 | 133.9 | 133.9 | 127.4 | 127.4 | 115.05 | 102.05 | - | - | - | - | - | 183.6 | 175.1 | 175.1 | 175.1 | 166.6 | 166.6 | 150.45 | 133.45 | - | - | - | - | -
Сталь углеродистая | 22К | Листы толщиной от 70 до 170 мм, КП215* | 143.3333 | 137.3333 | 130.6667 | 124 | 124 | 124 | 124 | 118 | - | - | - | - | - | 186.3333 | 178.5333 | 169.8667 | 161.2 | 161.2 | 161.2 | 161.2 | 153.4 | - | - | - | - | - | 139.75 | 133.9 | 127.4 | 120.9 | 120.9 | 120.9 | 120.9 | 115.05 | - | - | - | - | - | 182.75 | 175.1 | 166.6 | 158.1 | 158.1 | 158.1 | 158.1 | 150.45 | - | - | - | - | -
Сталь углеродистая | 22К | Поковки диаметром от 300 до 800 мм, КП195* | 130 | 124 | 118 | 111.3333 | 111.3333 | 104.6667 | 104.6667 | 91.33333 | - | - | - | - | - | 169 | 161.2 | 153.4 | 144.7333 | 144.7333 | 136.0667 | 136.0667 | 118.7333 | - | - | - | - | - | 126.75 | 120.9 | 115.05 | 108.55 | 108.55 | 102.05 | 102.05 | 89.05 | - | - | - | - | - | 165.75 | 158.1 | 150.45 | 141.95 | 141.95 | 133.45 | 133.45 | 116.45 | - | - | - | - | -
Сталь углеродистая | 22К | Поковки диаметром от 100 до 800 мм, КП215* | 143.3333 | 137.3333 | 130.6667 | 124 | 124 | 124 | 124 | 118 | - | - | - | - | - | 186.3333 | 178.5333 | 169.8667 | 161.2 | 161.2 | 161.2 | 161.2 | 153.4 | - | - | - | - | - | 139.75 | 133.9 | 127.4 | 120.9 | 120.9 | 120.9 | 120.9 | 115.05 | - | - | - | - | - | 182.75 | 175.1 | 166.6 | 158.1 | 158.1 | 158.1 | 158.1 | 150.45 | - | - | - | - | -
Сталь углеродистая | 25 | Поковки диаметром до 500 мм, КП175* | 116.6667 | 111.3333 | 104.6667 | 98 | 91.33333 | 85.33333 | 78.66667 | 72 | - | - | - | - | - | 151.6667 | 144.7333 | 136.0667 | 127.4 | 118.7333 | 110.9333 | 102.2667 | 93.6 | - | - | - | - | - | 113.75 | 108.55 | 102.05 | 95.55 | 89.05 | 83.2 | 76.7 | 70.2 | - | - | - | - | - | 148.75 | 141.95 | 133.45 | 124.95 | 116.45 | 108.8 | 100.3 | 91.8 | - | - | - | - | -
Сталь углеродистая | 25 | Поковки диаметром до 500 мм, КП195* | 130 | 130 | 118 | 111.3333 | 104.6667 | 91.33333 | 85.33333 | 78.66667 | - | - | - | - | - | 169 | 169 | 153.4 | 144.7333 | 136.0667 | 118.7333 | 110.9333 | 102.2667 | - | - | - | - | - | 126.75 | 126.75 | 115.05 | 108.55 | 102.05 | 89.05 | 83.2 | 76.7 | - | - | - | - | - | 165.75 | 165.75 | 150.45 | 141.95 | 133.45 | 116.45 | 108.8 | 100.3 | - | - | - | - | -
Сталь углеродистая | 25 | Поковки диаметром до 300 мм, КП215* | 143.3333 | 137.3333 | 130.6667 | 118 | 111.3333 | 98 | 91.33333 | 78.66667 | - | - | - | - | - | 186.3333 | 178.5333 | 169.8667 | 153.4 | 144.7333 | 127.4 | 118.7333 | 102.2667 | - | - | - | - | - | 139.75 | 133.9 | 127.4 | 115.05 | 108.55 | 95.55 | 89.05 | 76.7 | - | - | - | - | - | 182.75 | 175.1 | 166.6 | 150.45 | 141.95 | 124.95 | 116.45 | 100.3 | - | - | - | - | -
Сталь углеродистая | 25 | Поковки диаметром до 100 мм, КП245* | 163.3333 | 156.6667 | 150.6667 | 137.3333 | 130.6667 | 111.3333 | 104.6667 | 78.66667 | - | - | - | - | - | 212.3333 | 203.6667 | 195.8667 | 178.5333 | 169.8667 | 144.7333 | 136.0667 | 102.2667 | - | - | - | - | - | 159.25 | 152.75 | 146.9 | 133.9 | 127.4 | 108.55 | 102.05 | 76.7 | - | - | - | - | - | 208.25 | 199.75 | 192.1 | 175.1 | 166.6 | 141.95 | 133.45 | 100.3 | - | - | - | - | -
Сталь углеродистая | 25 | Поковки диаметром от 100 до 300 мм, КП275* | 183.3333 | 170 | 163.3333 | 150.6667 | 144 | 130.6667 | 124 | 111.3333 | - | - | - | - | - | 238.3333 | 221 | 212.3333 | 195.8667 | 187.2 | 169.8667 | 161.2 | 144.7333 | - | - | - | - | - | 178.75 | 165.75 | 159.25 | 146.9 | 140.4 | 127.4 | 120.9 | 108.55 | - | - | - | - | - | 233.75 | 216.75 | 208.25 | 192.1 | 183.6 | 166.6 | 158.1 | 141.95 | - | - | - | - | -
Сталь углеродистая | 25Л | Отливки с толщиной стенки до 100 мм | 156.6667 | 150.6667 | 144 | 130.6667 | 120 | 116.6667 | 113.3333 | 100 | - | - | - | - | - | 203.6667 | 195.8667 | 187.2 | 169.8667 | 156 | 151.6667 | 147.3333 | 130 | - | - | - | - | - | 152.75 | 146.9 | 140.4 | 127.4 | 117 | 113.75 | 110.5 | 97.5 | - | - | - | - | - | 199.75 | 192.1 | 183.6 | 166.6 | 153 | 148.75 | 144.5 | 127.5 | - | - | - | - | -
Сталь углеродистая | 30 | Поковки диаметром от 300 до 800 мм, КП175* | 116.6667 | 116.6667 | 116.6667 | 116.6667 | 111.3333 | 91.33333 | 72 | 65.33333 | - | - | - | - | - | 151.6667 | 151.6667 | 151.6667 | 151.6667 | 144.7333 | 118.7333 | 93.6 | 84.93333 | - | - | - | - | - | 113.75 | 113.75 | 113.75 | 113.75 | 108.55 | 89.05 | 70.2 | 63.7 | - | - | - | - | - | 148.75 | 148.75 | 148.75 | 148.75 | 141.95 | 116.45 | 91.8 | 83.3 | - | - | - | - | -
Сталь углеродистая | 30 | Поковки диаметром от 100 до 800 мм, КП195* | 130 | 130 | 130 | 130 | 130 | 98 | 78.66667 | 72 | - | - | - | - | - | 169 | 169 | 169 | 169 | 169 | 127.4 | 102.2667 | 93.6 | - | - | - | - | - | 126.75 | 126.75 | 126.75 | 126.75 | 126.75 | 95.55 | 76.7 | 70.2 | - | - | - | - | - | 165.75 | 165.75 | 165.75 | 165.75 | 165.75 | 124.95 | 100.3 | 91.8 | - | - | - | - | -
Сталь углеродистая | 30 | Поковки диаметром от 100 до 800 мм, КП215* | 143.3333 | 143.3333 | 143.3333 | 143.3333 | 137.3333 | 111.3333 | 85.33333 | 78.66667 | - | - | - | - | - | 186.3333 | 186.3333 | 186.3333 | 186.3333 | 178.5333 | 144.7333 | 110.9333 | 102.2667 | - | - | - | - | - | 139.75 | 139.75 | 139.75 | 139.75 | 133.9 | 108.55 | 83.2 | 76.7 | - | - | - | - | - | 182.75 | 182.75 | 182.75 | 182.75 | 175.1 | 141.95 | 108.8 | 100.3 | - | - | - | - | -
Сталь углеродистая | 30 | Поковки диаметром до 500 мм, КП245* | 163.3333 | 163.3333 | 163.3333 | 163.3333 | 156.6667 | 130.6667 | 98 | 91.33333 | - | - | - | - | - | 212.3333 | 212.3333 | 212.3333 | 212.3333 | 203.6667 | 169.8667 | 127.4 | 118.7333 | - | - | - | - | - | 159.25 | 159.25 | 159.25 | 159.25 | 152.75 | 127.4 | 95.55 | 89.05 | - | - | - | - | - | 208.25 | 208.25 | 208.25 | 208.25 | 199.75 | 166.6 | 124.95 | 116.45 | - | - | - | - | -
Сталь углеродистая | 35 | Сортовая горячекатаная сталь диаметром или толщиной до 80 мм | 203.8462 | 202.6667 | 196 | 196 | 196 | 163.3333 | 130.6667 | 118 | - | - | - | - | - | 265 | 263.4667 | 254.8 | 254.8 | 254.8 | 212.3333 | 169.8667 | 153.4 | - | - | - | - | - | 204.1 | 197.6 | 191.1 | 191.1 | 191.1 | 159.25 | 127.4 | 115.05 | - | - | - | - | - | 266.9 | 258.4 | 249.9 | 249.9 | 249.9 | 208.25 | 166.6 | 150.45 | - | - | - | - | -
Сталь углеродистая | 35 | Поковки диаметром от 500 до 800 мм, КП175* | 116.6667 | 111.3333 | 111.3333 | 111.3333 | 111.3333 | 91.33333 | 72 | 65.33333 | - | - | - | - | - | 151.6667 | 144.7333 | 144.7333 | 144.7333 | 144.7333 | 118.7333 | 93.6 | 84.93333 | - | - | - | - | - | 113.75 | 108.55 | 108.55 | 108.55 | 108.55 | 89.05 | 70.2 | 63.7 | - | - | - | - | - | 148.75 | 141.95 | 141.95 | 141.95 | 141.95 | 116.45 | 91.8 | 83.3 | - | - | - | - | -
Сталь углеродистая | 35 | Поковки диаметром от 300 до 800 мм, КП195* | 130 | 130 | 130 | 130 | 130 | 104.6667 | 85.33333 | 72 | - | - | - | - | - | 169 | 169 | 169 | 169 | 169 | 136.0667 | 110.9333 | 93.6 | - | - | - | - | - | 126.75 | 126.75 | 126.75 | 126.75 | 126.75 | 102.05 | 83.2 | 70.2 | - | - | - | - | - | 165.75 | 165.75 | 165.75 | 165.75 | 165.75 | 133.45 | 108.8 | 91.8 | - | - | - | - | -
Сталь углеродистая | 35 | Поковки диаметром от 100 до 800 мм, КП215* | 143.3333 | 137.3333 | 137.3333 | 137.3333 | 137.3333 | 118 | 91.33333 | 85.33333 | - | - | - | - | - | 186.3333 | 178.5333 | 178.5333 | 178.5333 | 178.5333 | 153.4 | 118.7333 | 110.9333 | - | - | - | - | - | 139.75 | 133.9 | 133.9 | 133.9 | 133.9 | 115.05 | 89.05 | 83.2 | - | - | - | - | - | 182.75 | 175.1 | 175.1 | 175.1 | 175.1 | 150.45 | 116.45 | 108.8 | - | - | - | - | -
Сталь углеродистая | 35 | Поковки диаметром до 500 мм, КП245* | 163.3333 | 156.6667 | 150.6667 | 150.6667 | 150.6667 | 118 | 104.6667 | 91.33333 | - | - | - | - | - | 212.3333 | 203.6667 | 195.8667 | 195.8667 | 195.8667 | 153.4 | 136.0667 | 118.7333 | - | - | - | - | - | 159.25 | 152.75 | 146.9 | 146.9 | 146.9 | 115.05 | 102.05 | 89.05 | - | - | - | - | - | 208.25 | 199.75 | 192.1 | 192.1 | 192.1 | 150.45 | 133.45 | 116.45 | - | - | - | - | -
Сталь углеродистая | 35 | Поковки диаметром до 300 мм, КП275* | 183.3333 | 176.6667 | 176.6667 | 176.6667 | 163.3333 | 150 | 144 | 130.6667 | - | - | - | - | - | 238.3333 | 229.6667 | 229.6667 | 229.6667 | 212.3333 | 195 | 187.2 | 169.8667 | - | - | - | - | - | 178.75 | 172.25 | 172.25 | 172.25 | 159.25 | 146.25 | 140.4 | 127.4 | - | - | - | - | - | 233.75 | 225.25 | 225.25 | 225.25 | 208.25 | 191.25 | 183.6 | 166.6 | - | - | - | - | -
Сталь углеродистая | 35 | Поковки диаметром до 100 мм, КП315* | 210 | 202.6667 | 202.6667 | 196 | 182.6667 | 170 | 163.3333 | 150 | - | - | - | - | - | 273 | 263.4667 | 263.4667 | 254.8 | 237.4667 | 221 | 212.3333 | 195 | - | - | - | - | - | 204.75 | 197.6 | 197.6 | 191.1 | 178.1 | 165.75 | 159.25 | 146.25 | - | - | - | - | - | 267.75 | 258.4 | 258.4 | 249.9 | 232.9 | 216.75 | 208.25 | 191.25 | - | - | - | - | -
Сталь углеродистая | 35 | Заготовки крепежных деталей диаметром до 300 мм, КП275* | 183.3333 | 170 | 156.6667 | 150 | 150 | 124 | 98 | 84.66667 | - | - | - | - | - | 238.3333 | 221 | 203.6667 | 195 | 195 | 161.2 | 127.4 | 110.0667 | - | - | - | - | - | 178.75 | 165.75 | 152.75 | 146.25 | 146.25 | 120.9 | 95.55 | 82.55 | - | - | - | - | - | 233.75 | 216.75 | 199.75 | 191.25 | 191.25 | 158.1 | 124.95 | 107.95 | - | - | - | - | -
Сталь углеродистая | 40 | Поковки диаметром от 300 до 800 мм, КП215* | 143.3333 | 130.6667 | 124 | 118 | 104.6667 | 104.6667 | 104.6667 | 98 | - | - | - | - | - | 186.3333 | 169.8667 | 161.2 | 153.4 | 136.0667 | 136.0667 | 136.0667 | 127.4 | - | - | - | - | - | 139.75 | 127.4 | 120.9 | 115.05 | 102.05 | 102.05 | 102.05 | 95.55 | - | - | - | - | - | 182.75 | 166.6 | 158.1 | 150.45 | 133.45 | 133.45 | 133.45 | 124.95 | - | - | - | - | -
Сталь углеродистая | 40 | Поковки диаметром от 100 до 500 мм, КП245* | 163.3333 | 150.6667 | 137.3333 | 130.6667 | 130.6667 | 118 | 118 | 111.3333 | - | - | - | - | - | 212.3333 | 195.8667 | 178.5333 | 169.8667 | 169.8667 | 153.4 | 153.4 | 144.7333 | - | - | - | - | - | 159.25 | 146.9 | 133.9 | 127.4 | 127.4 | 115.05 | 115.05 | 108.55 | - | - | - | - | - | 208.25 | 192.1 | 175.1 | 166.6 | 166.6 | 150.45 | 150.45 | 141.95 | - | - | - | - | -
Сталь углеродистая | 40 | Поковки диаметром до 800 мм, КП275* | 183.3333 | 170 | 156.6667 | 144 | 137.3333 | 130.6667 | 130.6667 | 130.6667 | - | - | - | - | - | 238.3333 | 221 | 203.6667 | 187.2 | 178.5333 | 169.8667 | 169.8667 | 169.8667 | - | - | - | - | - | 178.75 | 165.75 | 152.75 | 140.4 | 133.9 | 127.4 | 127.4 | 127.4 | - | - | - | - | - | 233.75 | 216.75 | 199.75 | 183.6 | 175.1 | 166.6 | 166.6 | 166.6 | - | - | - | - | -
Сталь углеродистая | 40 | Поковки диаметром от 100 до 300 мм, КП315* | 210 | 196 | 170 | 163.3333 | 156.6667 | 150.6667 | 150.6667 | 144 | - | - | - | - | - | 273 | 254.8 | 221 | 212.3333 | 203.6667 | 195.8667 | 195.8667 | 187.2 | - | - | - | - | - | 204.75 | 191.1 | 165.75 | 159.25 | 152.75 | 146.9 | 146.9 | 140.4 | - | - | - | - | - | 267.75 | 249.9 | 216.75 | 208.25 | 199.75 | 192.1 | 192.1 | 183.6 | - | - | - | - | -
Сталь углеродистая | 40 | Поковки диаметром до 100 мм, КП345* | 226.9231 | 208 | 196 | 183.3333 | 170 | 163.3333 | 163.3333 | 156.6667 | - | - | - | - | - | 295 | 270.4 | 254.8 | 238.3333 | 221 | 212.3333 | 212.3333 | 203.6667 | - | - | - | - | - | 224.25 | 202.8 | 191.1 | 178.75 | 165.75 | 159.25 | 159.25 | 152.75 | - | - | - | - | - | 293.25 | 265.2 | 249.9 | 233.75 | 216.75 | 208.25 | 208.25 | 199.75 | - | - | - | - | -
Сталь углеродистая | 40 | Заготовки крепежных деталей диаметром до 300 мм, КП295* | 196.6667 | 176.6667 | 170 | 156.6667 | 144 | 144 | 144 | 130.6667 | - | - | - | - | - | 255.6667 | 229.6667 | 221 | 203.6667 | 187.2 | 187.2 | 187.2 | 169.8667 | - | - | - | - | - | 191.75 | 172.25 | 165.75 | 152.75 | 140.4 | 140.4 | 140.4 | 127.4 | - | - | - | - | - | 250.75 | 225.25 | 216.75 | 199.75 | 183.6 | 183.6 | 183.6 | 166.6 | - | - | - | - | -
Сталь углеродистая | 45 | Горячекатаная сортовая сталь толщиной или диаметром до 250 мм | 230 | 228.6667 | 228.6667 | 228.6667 | 228.6667 | 196 | 170 | 156.6667 | - | - | - | - | - | 299 | 297.2667 | 297.2667 | 297.2667 | 297.2667 | 254.8 | 221 | 203.6667 | - | - | - | - | - | 229.45 | 222.95 | 222.95 | 222.95 | 222.95 | 191.1 | 165.75 | 152.75 | - | - | - | - | - | 300.05 | 291.55 | 291.55 | 291.55 | 291.55 | 249.9 | 216.75 | 199.75 | - | - | - | - | -
Сталь углеродистая | 45 | Заготовки крепежных деталей толщиной или диаметром до 300 мм, КП315* | 210 | 202.6667 | 202.6667 | 196 | 182.6667 | 170 | 163.3333 | 150 | - | - | - | - | - | 273 | 263.4667 | 263.4667 | 254.8 | 237.4667 | 221 | 212.3333 | 195 | - | - | - | - | - | 204.75 | 197.6 | 197.6 | 191.1 | 178.1 | 165.75 | 159.25 | 146.25 | - | - | - | - | - | 267.75 | 258.4 | 258.4 | 249.9 | 232.9 | 216.75 | 208.25 | 191.25 | - | - | - | - | -
Сталь углеродистая | 45 | Поковки диаметром от 100 до 800 мм, КП245* | 163.3333 | 156.6667 | 156.6667 | 156.6667 | 156.6667 | 137.3333 | 118 | 111.3333 | - | - | - | - | - | 212.3333 | 203.6667 | 203.6667 | 203.6667 | 203.6667 | 178.5333 | 153.4 | 144.7333 | - | - | - | - | - | 159.25 | 152.75 | 152.75 | 152.75 | 152.75 | 133.9 | 115.05 | 108.55 | - | - | - | - | - | 208.25 | 199.75 | 199.75 | 199.75 | 199.75 | 175.1 | 150.45 | 141.95 | - | - | - | - | -
Сталь углеродистая | 45 | Поковки диаметром до 800 мм, КП275* | 183.3333 | 176.6667 | 176.6667 | 176.6667 | 176.6667 | 150.6667 | 130.6667 | 130.6667 | - | - | - | - | - | 238.3333 | 229.6667 | 229.6667 | 229.6667 | 229.6667 | 195.8667 | 169.8667 | 169.8667 | - | - | - | - | - | 178.75 | 172.25 | 172.25 | 172.25 | 172.25 | 146.9 | 127.4 | 127.4 | - | - | - | - | - | 233.75 | 225.25 | 225.25 | 225.25 | 225.25 | 192.1 | 166.6 | 166.6 | - | - | - | - | -
Сталь углеродистая | 45 | Поковки диаметром до 800 мм, КП315* | 210 | 202.6667 | 202.6667 | 202.6667 | 202.6667 | 170 | 150.6667 | 137.3333 | - | - | - | - | - | 273 | 263.4667 | 263.4667 | 263.4667 | 263.4667 | 221 | 195.8667 | 178.5333 | - | - | - | - | - | 204.75 | 197.6 | 197.6 | 197.6 | 197.6 | 165.75 | 146.9 | 133.9 | - | - | - | - | - | 267.75 | 258.4 | 258.4 | 258.4 | 258.4 | 216.75 | 192.1 | 175.1 | - | - | - | - | -
Сталь углеродистая | 45 | Поковки диаметром до 300 мм, КП345* | 226.9231 | 222 | 222 | 222 | 222 | 189.3333 | 163.3333 | 150.6667 | - | - | - | - | - | 295 | 288.6 | 288.6 | 288.6 | 288.6 | 246.1333 | 212.3333 | 195.8667 | - | - | - | - | - | 224.25 | 216.45 | 216.45 | 216.45 | 216.45 | 184.6 | 159.25 | 146.9 | - | - | - | - | - | 293.25 | 283.05 | 283.05 | 283.05 | 283.05 | 241.4 | 208.25 | 192.1 | - | - | - | - | -
Сталь углеродистая | 45 | Поковки диаметром до 100 мм, КП395* | 236.5385 | 236.5385 | 236.5385 | 236.5385 | 236.5385 | 222 | 196 | 183.3333 | - | - | - | - | - | 307.5 | 307.5 | 307.5 | 307.5 | 307.5 | 288.6 | 254.8 | 238.3333 | - | - | - | - | - | 256.75 | 256.75 | 256.75 | 256.75 | 256.75 | 216.45 | 191.1 | 178.75 | - | - | - | - | - | 335.75 | 335.75 | 335.75 | 335.75 | 335.75 | 283.05 | 249.9 | 233.75 | - | - | - | - | -
Сталь легированная | 20X | Прутки и полосы диаметром или толщиной до 80 мм | 301.9231 | 290.3846 | 290.3846 | 286.5385 | 282.6923 | 275 | 260 | 249.6154 | 222.3077 | 207.6923 | 181.1538 | - | - | 392.5 | 377.5 | 377.5 | 372.5 | 367.5 | 357.5 | 338 | 324.5 | 289 | 270 | 235.5 | - | - | 414.7 | 382.85 | 382.85 | 369.2 | 363.35 | 343.85 | 331.5 | 318.5 | 299.65 | 286.65 | 280.8 | - | - | 542.3 | 500.65 | 500.65 | 482.8 | 475.15 | 449.65 | 433.5 | 416.5 | 391.85 | 374.85 | 367.2 | - | -
Сталь легированная | 20X | Прутки и полосы диаметром или толщиной от 80 до 150 мм | 301.9231 | 290.3846 | 279.2308 | 279.2308 | 279.2308 | 279.2308 | 279.2308 | 264.2308 | 233.8462 | 207.6923 | 181.1538 | - | - | 392.5 | 377.5 | 363 | 363 | 363 | 363 | 363 | 343.5 | 304 | 270 | 235.5 | - | - | 414.7 | 382.85 | 356.85 | 351 | 344.5 | 344.5 | 344.5 | 338 | 319.15 | 299.65 | 280.8 | - | - | 542.3 | 500.65 | 466.65 | 459 | 450.5 | 450.5 | 450.5 | 442 | 417.35 | 391.85 | 367.2 | - | -
Сталь легированная | 20X | Прутки и полосы диаметром или толщиной от 150 до 250 мм | 301.9231 | 290.3846 | 279.2308 | 279.2308 | 279.2308 | 279.2308 | 279.2308 | 264.2308 | 233.8462 | 207.6923 | 181.1538 | - | - | 392.5 | 377.5 | 363 | 363 | 363 | 363 | 363 | 343.5 | 304 | 270 | 235.5 | - | - | 414.7 | 382.85 | 356.85 | 351 | 344.5 | 344.5 | 344.5 | 338 | 319.15 | 299.65 | 280.8 | - | - | 542.3 | 500.65 | 466.65 | 459 | 450.5 | 450.5 | 450.5 | 442 | 417.35 | 391.85 | 367.2 | - | -
Сталь легированная | 20X | Поковки диаметром до 500 мм, КП195* | 130 | 118 | 111.3333 | 111.3333 | 111.3333 | 111.3333 | 111.3333 | 104.6667 | 98 | 91.33333 | 85.33333 | - | - | 169 | 153.4 | 144.7333 | 144.7333 | 144.7333 | 144.7333 | 144.7333 | 136.0667 | 127.4 | 118.7333 | 110.9333 | - | - | 126.75 | 115.05 | 108.55 | 108.55 | 108.55 | 108.55 | 108.55 | 102.05 | 95.55 | 89.05 | 83.2 | - | - | 165.75 | 150.45 | 141.95 | 141.95 | 141.95 | 141.95 | 141.95 | 133.45 | 124.95 | 116.45 | 108.8 | - | -
Сталь легированная | 20X | Поковки диаметром до 300 мм, КП215* | 143.3333 | 130.6667 | 130.6667 | 130.6667 | 130.6667 | 130.6667 | 130.6667 | 118 | 111.3333 | 104.6667 | 98 | - | - | 186.3333 | 169.8667 | 169.8667 | 169.8667 | 169.8667 | 169.8667 | 169.8667 | 153.4 | 144.7333 | 136.0667 | 127.4 | - | - | 139.75 | 127.4 | 127.4 | 127.4 | 127.4 | 127.4 | 127.4 | 115.05 | 108.55 | 102.05 | 95.55 | - | - | 182.75 | 166.6 | 166.6 | 166.6 | 166.6 | 166.6 | 166.6 | 150.45 | 141.95 | 133.45 | 124.95 | - | -
Сталь легированная | 20X | Поковки диаметром до 300 мм, КП245* | 163.3333 | 150.6667 | 137.3333 | 137.3333 | 137.3333 | 137.3333 | 137.3333 | 130.6667 | 130.6667 | 118 | 111.3333 | - | - | 212.3333 | 195.8667 | 178.5333 | 178.5333 | 178.5333 | 178.5333 | 178.5333 | 169.8667 | 169.8667 | 153.4 | 144.7333 | - | - | 159.25 | 146.9 | 133.9 | 133.9 | 133.9 | 133.9 | 133.9 | 127.4 | 127.4 | 115.05 | 108.55 | - | - | 208.25 | 192.1 | 175.1 | 175.1 | 175.1 | 175.1 | 175.1 | 166.6 | 166.6 | 150.45 | 141.95 | - | -
Сталь легированная | 20X | Поковки диаметром до 300 мм, КП275* | 183.3333 | 163.3333 | 156.6667 | 156.6667 | 156.6667 | 156.6667 | 156.6667 | 144 | 137.3333 | 130.6667 | 118 | - | - | 238.3333 | 212.3333 | 203.6667 | 203.6667 | 203.6667 | 203.6667 | 203.6667 | 187.2 | 178.5333 | 169.8667 | 153.4 | - | - | 178.75 | 159.25 | 152.75 | 152.75 | 152.75 | 152.75 | 152.75 | 140.4 | 133.9 | 127.4 | 115.05 | - | - | 233.75 | 208.25 | 199.75 | 199.75 | 199.75 | 199.75 | 199.75 | 183.6 | 175.1 | 166.6 | 150.45 | - | -
Сталь легированная | 20X | Поковки диаметром от 100 до 300 мм, КП315* | 210 | 183.3333 | 176.6667 | 176.6667 | 176.6667 | 176.6667 | 176.6667 | 163.3333 | 156.6667 | 143.4615 | 130.6667 | - | - | 273 | 238.3333 | 229.6667 | 229.6667 | 229.6667 | 229.6667 | 229.6667 | 212.3333 | 203.6667 | 186.5 | 169.8667 | - | - | 204.75 | 178.75 | 172.25 | 172.25 | 172.25 | 172.25 | 172.25 | 159.25 | 152.75 | 146.9 | 127.4 | - | - | 267.75 | 233.75 | 225.25 | 225.25 | 225.25 | 225.25 | 225.25 | 208.25 | 199.75 | 192.1 | 166.6 | - | -
Сталь легированная | 20X | Поковки диаметром от 100 до 300 мм, КП345* | 226.9231 | 196 | 189.3333 | 189.3333 | 189.3333 | 189.3333 | 189.3333 | 176.6667 | 170 | 147.3077 | 135.7692 | - | - | 295 | 254.8 | 246.1333 | 246.1333 | 246.1333 | 246.1333 | 246.1333 | 229.6667 | 221 | 191.5 | 176.5 | - | - | 224.25 | 191.1 | 184.6 | 184.6 | 184.6 | 184.6 | 184.6 | 172.25 | 165.75 | 159.25 | 140.4 | - | - | 293.25 | 249.9 | 241.4 | 241.4 | 241.4 | 241.4 | 241.4 | 225.25 | 216.75 | 208.25 | 183.6 | - | -
Сталь легированная | 30Х | Прутки, полосы диаметром или толщиной до 80 мм | 339.6154 | 335.3846 | 331.5385 | 324.2308 | 320.3846 | 312.6923 | 297.6923 | 282.6923 | 252.6923 | 233.8462 | 203.8462 | - | - | 441.5 | 436 | 431 | 421.5 | 416.5 | 406.5 | 387 | 367.5 | 328.5 | 304 | 265 | - | - | 446.55 | 414.7 | 407.55 | 395.2 | 388.7 | 375.7 | 363.35 | 343.85 | 318.5 | 318.5 | 299.65 | - | - | 583.95 | 542.3 | 532.95 | 516.8 | 508.3 | 491.3 | 475.15 | 449.65 | 416.5 | 416.5 | 391.85 | - | -
Сталь легированная | 30Х | Прутки, полосы диаметром или толщиной от 80 до 150 мм | 339.6154 | 324.6154 | 313.0769 | 313.0769 | 301.9231 | 290.3846 | 279.2308 | 271.5385 | 264.2308 | 233.8462 | 203.8462 | - | - | 441.5 | 422 | 407 | 407 | 392.5 | 377.5 | 363 | 353 | 343.5 | 304 | 265 | - | - | 446.55 | 414.7 | 388.7 | 382.85 | 382.85 | 382.85 | 375.7 | 369.2 | 344.5 | 319.15 | 299.65 | - | - | 583.95 | 542.3 | 508.3 | 500.65 | 500.65 | 500.65 | 491.3 | 482.8 | 450.5 | 417.35 | 391.85 | - | -
Сталь легированная | 30Х | Прутки, полосы диаметром или толщиной от 150 до 250 мм | 339.6154 | 324.6154 | 313.0769 | 313.0769 | 301.9231 | 290.3846 | 279.2308 | 271.5385 | 264.2308 | 233.8462 | 203.8462 | - | - | 441.5 | 422 | 407 | 407 | 392.5 | 377.5 | 363 | 353 | 343.5 | 304 | 265 | - | - | 446.55 | 414.7 | 388.7 | 382.85 | 382.85 | 382.85 | 382.85 | 369.85 | 344.5 | 319.15 | 299.65 | - | - | 583.95 | 542.3 | 508.3 | 500.65 | 500.65 | 500.65 | 500.65 | 483.65 | 450.5 | 417.35 | 391.85 | - | -
Сталь легированная | 30Х | Поковки толщиной до 100 мм, КП395* | 236.5385 | 226.5385 | 218.8462 | 218.8462 | 211.1538 | 203.8462 | 196.1538 | 188.8462 | 185 | 162.3077 | 143.4615 | - | - | 307.5 | 294.5 | 284.5 | 284.5 | 274.5 | 265 | 255 | 245.5 | 240.5 | 211 | 186.5 | - | - | 256.75 | 235.95 | 222.95 | 216.45 | 216.45 | 216.45 | 209.95 | 209.95 | 197.6 | 184.6 | 172.25 | - | - | 335.75 | 308.55 | 291.55 | 283.05 | 283.05 | 283.05 | 274.55 | 274.55 | 258.4 | 241.4 | 225.25 | - | -
Сталь легированная | 35Х | Поковки диаметром до 100 мм, КП275* | 183.3333 | 176.6667 | 176.6667 | 170 | 163.3333 | 163.3333 | 150.6667 | 144 | 128.4615 | 118 | 104.6667 | - | - | 238.3333 | 229.6667 | 229.6667 | 221 | 212.3333 | 212.3333 | 195.8667 | 187.2 | 167 | 153.4 | 136.0667 | - | - | 178.75 | 172.25 | 172.25 | 165.75 | 159.25 | 159.25 | 146.9 | 140.4 | 140.4 | 115.05 | 102.05 | - | - | 233.75 | 225.25 | 225.25 | 216.75 | 208.25 | 208.25 | 192.1 | 183.6 | 183.6 | 150.45 | 133.45 | - | -
Сталь легированная | 35Х | Поковки диаметром от 300 до 800 мм, КП275* | 183.3333 | 176.6667 | 176.6667 | 170 | 163.3333 | 163.3333 | 150.6667 | 144 | 128.4615 | 118 | 104.6667 | - | - | 238.3333 | 229.6667 | 229.6667 | 221 | 212.3333 | 212.3333 | 195.8667 | 187.2 | 167 | 153.4 | 136.0667 | - | - | 178.75 | 172.25 | 172.25 | 165.75 | 159.25 | 159.25 | 146.9 | 140.4 | 140.4 | 115.05 | 102.05 | - | - | 233.75 | 225.25 | 225.25 | 216.75 | 208.25 | 208.25 | 192.1 | 183.6 | 183.6 | 150.45 | 133.45 | - | -
Сталь легированная | 35Х | Поковки диаметром до 100 мм, КП315* | 210 | 202.6667 | 202.6667 | 196 | 189.3333 | 189.3333 | 170 | 163.3333 | 135.7692 | 137.3333 | 113.0769 | - | - | 273 | 263.4667 | 263.4667 | 254.8 | 246.1333 | 246.1333 | 221 | 212.3333 | 176.5 | 178.5333 | 147 | - | - | 204.75 | 197.6 | 197.6 | 191.1 | 184.6 | 184.6 | 165.75 | 159.25 | 159.25 | 133.9 | 115.05 | - | - | 267.75 | 258.4 | 258.4 | 249.9 | 241.4 | 241.4 | 216.75 | 208.25 | 208.25 | 175.1 | 150.45 | - | -
Сталь легированная | 35Х | Поковки диаметром до 300 мм, КП345* | 226.9231 | 222 | 222 | 215 | 202.6667 | 196 | 196 | 183.3333 | 143.4615 | 143.4615 | 116.9231 | - | - | 295 | 288.6 | 288.6 | 279.5 | 263.4667 | 254.8 | 254.8 | 238.3333 | 186.5 | 186.5 | 152 | - | - | 224.25 | 216.45 | 216.45 | 209.95 | 197.6 | 191.1 | 191.1 | 178.75 | 172.25 | 146.9 | 127.4 | - | - | 293.25 | 283.05 | 283.05 | 274.55 | 258.4 | 249.9 | 249.9 | 233.75 | 225.25 | 192.1 | 166.6 | - | -
Сталь легированная | 35Х | Поковки диаметром до 300 мм, КП395* | 236.5385 | 233.8462 | 233.8462 | 226.5385 | 226.5385 | 226.5385 | 222 | 200 | 150.7692 | 150.7692 | 124.2308 | - | - | 307.5 | 304 | 304 | 294.5 | 294.5 | 294.5 | 288.6 | 260 | 196 | 196 | 161.5 | - | - | 256.75 | 256.75 | 242.45 | 235.95 | 229.45 | 222.95 | 216.45 | 204.1 | 197.6 | 172.25 | 140.4 | - | - | 335.75 | 335.75 | 317.05 | 308.55 | 300.05 | 291.55 | 283.05 | 266.9 | 258.4 | 225.25 | 183.6 | - | -
Сталь легированная | 35Х | Поковки диаметром до 100 мм, КП440* | 244.2308 | 241.5385 | 241.5385 | 233.8462 | 233.8462 | 233.8462 | 233.8462 | 207.6923 | 154.6154 | 154.6154 | 128.0769 | - | - | 317.5 | 314 | 314 | 304 | 304 | 304 | 304 | 270 | 201 | 201 | 166.5 | - | - | 286 | 280.8 | 274.3 | 267.8 | 254.8 | 254.8 | 242.45 | 229.45 | 222.95 | 191.1 | 159.25 | - | - | 374 | 367.2 | 358.7 | 350.2 | 333.2 | 333.2 | 317.05 | 300.05 | 291.55 | 249.9 | 208.25 | - | -
Сталь легированная | 35Х | Поковки диаметром до 50 мм, КП490* | 251.9231 | 248.8462 | 248.8462 | 241.5385 | 241.5385 | 241.5385 | 241.5385 | 215 | 158.4615 | 158.4615 | 131.9231 | - | - | 327.5 | 323.5 | 323.5 | 314 | 314 | 314 | 314 | 279.5 | 206 | 206 | 171.5 | - | - | 318.5 | 312.65 | 306.15 | 299.65 | 280.8 | 280.8 | 267.8 | 254.8 | 248.95 | 209.95 | 178.75 | - | - | 416.5 | 408.85 | 400.35 | 391.85 | 367.2 | 367.2 | 350.2 | 333.2 | 325.55 | 274.55 | 233.75 | - | -
Сталь легированная | 35Х | Поковки диаметром до 50 мм, КП540* | 263.4615 | 260.3846 | 260.3846 | 252.6923 | 252.6923 | 252.6923 | 252.6923 | 222.6923 | 196.1538 | 166.1538 | 135.7692 | - | - | 342.5 | 338.5 | 338.5 | 328.5 | 328.5 | 328.5 | 328.5 | 289.5 | 255 | 216 | 176.5 | - | - | 351 | 344.5 | 338 | 331.5 | 306.15 | 306.15 | 293.15 | 280.8 | 274.3 | 229.45 | 197.6 | - | - | 459 | 450.5 | 442 | 433.5 | 400.35 | 400.35 | 383.35 | 367.2 | 358.7 | 300.05 | 258.4 | - | -
Сталь легированная | 35Х | Заготовки крепежных деталей толщиной до 300 мм, КП590* | 283.0769 | 279.2308 | 279.2308 | 271.5385 | 271.5385 | 271.5385 | 271.5385 | 241.5385 | 196.1538 | 196.1538 | 147.3077 | - | - | 368 | 363 | 363 | 353 | 353 | 353 | 353 | 314 | 255 | 255 | 191.5 | - | - | 383.5 | 376.35 | 369.85 | 356.85 | 338 | 338 | 319.15 | 306.15 | 299.65 | 254.8 | 216.45 | - | - | 501.5 | 492.15 | 483.65 | 466.65 | 442 | 442 | 417.35 | 400.35 | 391.85 | 333.2 | 283.05 | - | -
Сталь легированная | 40X | Прутки и полосы диаметром или толщиной до 80 мм | 377.3077 | 377.3077 | 369.6154 | 362.3077 | 358.4615 | 358.4615 | 358.4615 | 316.9231 | 279.2308 | 241.5385 | 200 | - | - | 490.5 | 490.5 | 480.5 | 471 | 466 | 466 | 466 | 412 | 363 | 314 | 260 | - | - | 510.25 | 497.25 | 490.75 | 471.9 | 458.9 | 446.55 | 446.55 | 414.7 | 395.2 | 351 | 280.8 | - | - | 667.25 | 650.25 | 641.75 | 617.1 | 600.1 | 583.95 | 583.95 | 542.3 | 516.8 | 459 | 367.2 | - | -
Сталь легированная | 40X | Прутки и полосы диаметром или толщиной от 80 до 150 мм | 377.3077 | 377.3077 | 369.6154 | 362.3077 | 358.4615 | 358.4615 | 358.4615 | 316.9231 | 279.2308 | 241.5385 | 200 | - | - | 490.5 | 490.5 | 480.5 | 471 | 466 | 466 | 466 | 412 | 363 | 314 | 260 | - | - | 510.25 | 497.25 | 490.75 | 471.9 | 458.9 | 446.55 | 446.55 | 414.7 | 395.2 | 351 | 280.8 | - | - | 667.25 | 650.25 | 641.75 | 617.1 | 600.1 | 583.95 | 583.95 | 542.3 | 516.8 | 459 | 367.2 | - | -
Сталь легированная | 40X | Прутки и полосы диаметром или толщиной от 150 до 250 мм | 377.3077 | 377.3077 | 369.6154 | 362.3077 | 358.4615 | 358.4615 | 358.4615 | 316.9231 | 279.2308 | 241.5385 | 200 | - | - | 490.5 | 490.5 | 480.5 | 471 | 466 | 466 | 466 | 412 | 363 | 314 | 260 | - | - | 510.25 | 497.25 | 490.75 | 471.9 | 458.9 | 446.55 | 446.55 | 414.7 | 395.2 | 351 | 280.8 | - | - | 667.25 | 650.25 | 641.75 | 617.1 | 600.1 | 583.95 | 583.95 | 542.3 | 516.8 | 459 | 367.2 | - | -
Сталь легированная | 40X | Заготовки крепежных деталей диаметром до 300 мм, КП590* | 283.0769 | 279.2308 | 279.2308 | 271.5385 | 268.0769 | 268.0769 | 268.0769 | 241.5385 | 207.6923 | 177.3077 | 177.3077 | - | - | 368 | 363 | 363 | 353 | 348.5 | 348.5 | 348.5 | 314 | 270 | 230.5 | 230.5 | - | - | 383.5 | 369.85 | 369.85 | 356.85 | 344.5 | 325 | 325 | 286.65 | 273.65 | 254.8 | 197.6 | - | - | 501.5 | 483.65 | 483.65 | 466.65 | 450.5 | 425 | 425 | 374.85 | 357.85 | 333.2 | 258.4 | - | -
Сталь легированная | 40X | Поковки диаметром или толщиной от 500 до 800 мм, КП245* | 163.3333 | 156.6667 | 156.6667 | 150.6667 | 150.6667 | 144 | 144 | 130.6667 | 124 | 111.3333 | 91.33333 | - | - | 212.3333 | 203.6667 | 203.6667 | 195.8667 | 195.8667 | 187.2 | 187.2 | 169.8667 | 161.2 | 144.7333 | 118.7333 | - | - | 159.25 | 152.75 | 152.75 | 146.9 | 146.9 | 140.4 | 140.4 | 127.4 | 120.9 | 108.55 | 89.05 | - | - | 208.25 | 199.75 | 199.75 | 192.1 | 192.1 | 183.6 | 183.6 | 166.6 | 158.1 | 141.95 | 116.45 | - | -
Сталь легированная | 40X | Поковки диаметром или толщиной от 300 до 800 мм, КП275* | 183.3333 | 176.6667 | 176.6667 | 170 | 163.3333 | 156.6667 | 156.6667 | 157.3333 | 144 | 128.4615 | 104.6667 | - | - | 238.3333 | 229.6667 | 229.6667 | 221 | 212.3333 | 203.6667 | 203.6667 | 204.5333 | 187.2 | 167 | 136.0667 | - | - | 178.75 | 172.25 | 172.25 | 165.75 | 159.25 | 152.75 | 152.75 | 153.4 | 140.4 | 127.4 | 102.05 | - | - | 233.75 | 225.25 | 225.25 | 216.75 | 208.25 | 199.75 | 199.75 | 200.6 | 183.6 | 166.6 | 133.45 | - | -
Сталь легированная | 40X | Поковки диаметром или толщиной до 800 мм, КП315* | 210 | 202.6667 | 202.6667 | 196 | 189.3333 | 183.3333 | 183.3333 | 170 | 162.3077 | 139.6154 | 118 | - | - | 273 | 263.4667 | 263.4667 | 254.8 | 246.1333 | 238.3333 | 238.3333 | 221 | 211 | 181.5 | 153.4 | - | - | 204.75 | 197.6 | 197.6 | 191.1 | 184.6 | 178.75 | 178.75 | 165.75 | 159.25 | 140.4 | 115.05 | - | - | 267.75 | 258.4 | 258.4 | 249.9 | 241.4 | 233.75 | 233.75 | 216.75 | 208.25 | 183.6 | 150.45 | - | -
Сталь легированная | 40X | Поковки диаметром до 500 мм, КП345* | 226.9231 | 222.6667 | 222 | 209.3333 | 202.6667 | 202.6667 | 196 | 183.3333 | 166.1538 | 143.4615 | 120.7692 | - | - | 295 | 289.4667 | 288.6 | 272.1333 | 263.4667 | 263.4667 | 254.8 | 238.3333 | 216 | 186.5 | 157 | - | - | 224.25 | 217.1 | 216.45 | 204.1 | 197.6 | 197.6 | 191.1 | 178.75 | 172.25 | 152.75 | 127.4 | - | - | 293.25 | 283.9 | 283.05 | 266.9 | 258.4 | 258.4 | 249.9 | 233.75 | 225.25 | 199.75 | 166.6 | - | -
Сталь легированная | 40X | Поковки диаметром до 500 мм, КП395* | 236.5385 | 233.8462 | 233.8462 | 226.5385 | 226.5385 | 226.5385 | 222 | 200 | 177.6923 | 131.9231 | 105.7692 | - | - | 307.5 | 304 | 304 | 294.5 | 294.5 | 294.5 | 288.6 | 260 | 231 | 171.5 | 137.5 | - | - | 256.75 | 256.75 | 242.45 | 235.95 | 229.45 | 222.95 | 216.45 | 204.1 | 197.6 | 172.25 | 140.4 | - | - | 335.75 | 335.75 | 317.05 | 308.55 | 300.05 | 291.55 | 283.05 | 266.9 | 258.4 | 225.25 | 183.6 | - | -
Сталь легированная | 40X | Поковки диаметром до 300 мм, КП440* | 244.2308 | 241.5385 | 241.5385 | 233.8462 | 233.8462 | 233.8462 | 233.8462 | 207.6923 | 181.1538 | 158.4615 | 128.4615 | - | - | 317.5 | 314 | 314 | 304 | 304 | 304 | 304 | 270 | 235.5 | 206 | 167 | - | - | 286 | 280.8 | 274.3 | 267.8 | 254.8 | 254.8 | 254.8 | 235.95 | 222.95 | 197.6 | 159.25 | - | - | 374 | 367.2 | 358.7 | 350.2 | 333.2 | 333.2 | 333.2 | 308.55 | 291.55 | 258.4 | 208.25 | - | -
Сталь легированная | 40X | Поковки диаметром до 300 мм, КП490* | 251.9231 | 248.8462 | 248.8462 | 241.5385 | 241.5385 | 241.5385 | 241.5385 | 211.1538 | 188.8462 | 162.3077 | 131.9231 | - | - | 327.5 | 323.5 | 323.5 | 314 | 314 | 314 | 314 | 274.5 | 245.5 | 211 | 171.5 | - | - | 318.5 | 318.5 | 306.15 | 293.15 | 286.65 | 280.8 | 274.3 | 261.3 | 254.8 | 217.1 | 172.25 | - | - | 416.5 | 416.5 | 400.35 | 383.35 | 374.85 | 367.2 | 358.7 | 341.7 | 333.2 | 283.9 | 225.25 | - | -
Сталь легированная | 40X | Поковки диаметром до 100 мм, КП540* | 263.4615 | 264.2308 | 260.3846 | 252.6923 | 248.8462 | 248.8462 | 248.8462 | 226.5385 | 196.1538 | 169.6154 | 139.6154 | - | - | 342.5 | 343.5 | 338.5 | 328.5 | 323.5 | 323.5 | 323.5 | 294.5 | 255 | 220.5 | 181.5 | - | - | 351 | 344.5 | 338 | 325 | 319.15 | 306.15 | 299.65 | 286.65 | 274.3 | 242.45 | 191.1 | - | - | 459 | 450.5 | 442 | 425 | 417.35 | 400.35 | 391.85 | 374.85 | 358.7 | 317.05 | 249.9 | - | -
Сталь легированная | 45Х | Поковки диаметром до 100 мм, КП315* | 210 | 202.6667 | 196 | 196 | 189.3333 | 183.3333 | 176.6667 | 170 | 139.6154 | 139.6154 | 113.0769 | - | - | 273 | 263.4667 | 254.8 | 254.8 | 246.1333 | 238.3333 | 229.6667 | 221 | 181.5 | 181.5 | 147 | - | - | 204.75 | 197.6 | 191.1 | 191.1 | 184.6 | 178.75 | 172.25 | 165.75 | 159.25 | 140.4 | 115.05 | - | - | 267.75 | 258.4 | 249.9 | 249.9 | 241.4 | 233.75 | 225.25 | 216.75 | 208.25 | 183.6 | 150.45 | - | -
Сталь легированная | 45Х | Поковки диаметром от 300 до 800 мм, КП315* | 210 | 202.6667 | 196 | 196 | 189.3333 | 183.3333 | 176.6667 | 170.6667 | 139.6154 | 139.6154 | 113.0769 | - | - | 273 | 263.4667 | 254.8 | 254.8 | 246.1333 | 238.3333 | 229.6667 | 221.8667 | 181.5 | 181.5 | 147 | - | - | 204.75 | 197.6 | 191.1 | 191.1 | 184.6 | 178.75 | 172.25 | 166.4 | 159.25 | 140.4 | 115.05 | - | - | 267.75 | 258.4 | 249.9 | 249.9 | 241.4 | 233.75 | 225.25 | 217.6 | 208.25 | 183.6 | 150.45 | - | -
Сталь легированная | 45Х | Поковки диаметром до 800 мм, КП345* | 226.9231 | 222.6667 | 216 | 209.3333 | 202.6667 | 202.6667 | 196 | 183.3333 | 143.4615 | 143.4615 | 116.9231 | - | - | 295 | 289.4667 | 280.8 | 272.1333 | 263.4667 | 263.4667 | 254.8 | 238.3333 | 186.5 | 186.5 | 152 | - | - | 224.25 | 217.1 | 210.6 | 204.1 | 197.6 | 197.6 | 191.1 | 178.75 | 172.25 | 152.75 | 120.9 | - | - | 293.25 | 283.9 | 275.4 | 266.9 | 258.4 | 258.4 | 249.9 | 233.75 | 225.25 | 199.75 | 158.1 | - | -
Сталь легированная | 45Х | Поковки диаметром от 100 до 500 мм, КП395* | 236.5385 | 233.8462 | 233.8462 | 226.5385 | 226.5385 | 226.5385 | 222 | 200 | 150.7692 | 150.7692 | 124.6154 | - | - | 307.5 | 304 | 304 | 294.5 | 294.5 | 294.5 | 288.6 | 260 | 196 | 196 | 162 | - | - | 256.75 | 248.95 | 242.45 | 235.95 | 229.45 | 222.95 | 216.45 | 204.1 | 197.6 | 172.25 | 140.4 | - | - | 335.75 | 325.55 | 317.05 | 308.55 | 300.05 | 291.55 | 283.05 | 266.9 | 258.4 | 225.25 | 183.6 | - | -
Сталь легированная | 45Х | Поковки диаметром от 100 до 500 мм, КП440* | 244.2308 | 241.5385 | 241.5385 | 233.8462 | 233.8462 | 233.8462 | 233.8462 | 207.6923 | 154.6154 | 154.6154 | 128.4615 | - | - | 317.5 | 314 | 314 | 304 | 304 | 304 | 304 | 270 | 201 | 201 | 167 | - | - | 286 | 280.8 | 274.3 | 267.8 | 254.8 | 254.8 | 242.45 | 229.45 | 222.95 | 191.1 | 159.25 | - | 0 | 374 | 367.2 | 358.7 | 350.2 | 333.2 | 333.2 | 317.05 | 300.05 | 291.55 | 249.9 | 208.25 | - | 0
Сталь легированная | 45Х | Поковки диаметром до 300 мм, КП490* | 250 | 248.8462 | 248.8462 | 237.6923 | 237.6923 | 237.6923 | 237.6923 | 215 | 162.3077 | 162.3077 | 131.9231 | - | - | 325 | 323.5 | 323.5 | 309 | 309 | 309 | 309 | 279.5 | 211 | 211 | 171.5 | - | - | 318.5 | 306.15 | 299.65 | 299.65 | 286.65 | 280.8 | 267.8 | 261.3 | 248.95 | 216.45 | 178.75 | - | - | 416.5 | 400.35 | 391.85 | 391.85 | 374.85 | 367.2 | 350.2 | 341.7 | 325.55 | 283.05 | 233.75 | - | -
Сталь легированная | 45Х | Поковки диаметром от 100 до 300 мм, КП540* | 263.4615 | 260.3846 | 260.3846 | 248.8462 | 248.8462 | 248.8462 | 248.8462 | 215 | 169.6154 | 169.6154 | 135.7692 | - | - | 342.5 | 338.5 | 338.5 | 323.5 | 323.5 | 323.5 | 323.5 | 279.5 | 220.5 | 220.5 | 176.5 | - | - | 351 | 338 | 331.5 | 331.5 | 319.15 | 306.15 | 293.15 | 286.65 | 274.3 | 242.45 | 197.6 | - | - | 459 | 442 | 433.5 | 433.5 | 417.35 | 400.35 | 383.35 | 374.85 | 358.7 | 317.05 | 258.4 | - | -
Сталь легированная | 45Х | Поковки диаметром до 100 мм, КП590* | 282.6923 | 275.3846 | 275.3846 | 268.0769 | 268.0769 | 268.0769 | 268.0769 | 237.6923 | 181.1538 | 181.1538 | 147.3077 | - | - | 367.5 | 358 | 358 | 348.5 | 348.5 | 348.5 | 348.5 | 309 | 235.5 | 235.5 | 191.5 | - | - | 383.5 | 369.85 | 356.85 | 356.85 | 344.5 | 338 | 325 | 312.65 | 299.65 | 261.3 | 216.45 | - | - | 501.5 | 483.65 | 466.65 | 466.65 | 450.5 | 442 | 425 | 408.85 | 391.85 | 341.7 | 283.05 | - | -
Сталь легированная | 45Х | Поковки диаметром до 100 мм, КП640* | 301.9231 | 294.2308 | 294.2308 | 286.9231 | 286.9231 | 286.9231 | 286.9231 | 248.8462 | 188.8462 | 188.8462 | 154.6154 | - | - | 392.5 | 382.5 | 382.5 | 373 | 373 | 373 | 373 | 323.5 | 245.5 | 245.5 | 201 | - | - | 416 | 401.7 | 388.7 | 376.35 | 369.85 | 369.85 | 356.85 | 331.5 | 319.15 | 286.65 | 222.95 | - | - | 544 | 525.3 | 508.3 | 492.15 | 483.65 | 483.65 | 466.65 | 433.5 | 417.35 | 374.85 | 291.55 | - | -
Сталь легированная | 45Х | Прутки и полосы диаметром или толщиной до 80 мм | 396.1538 | 384.6154 | 384.6154 | 377.3077 | 377.3077 | 377.3077 | 377.3077 | 324.6154 | 245.3846 | 245.3846 | 203.8462 | - | - | 515 | 500 | 500 | 490.5 | 490.5 | 490.5 | 490.5 | 422 | 319 | 319 | 265 | - | - | 542.1 | 522.6 | 510.25 | 490.75 | 484.9 | 484.9 | 465.4 | 433.55 | 414.7 | 376.35 | 293.15 | - | - | 708.9 | 683.4 | 667.25 | 641.75 | 634.1 | 634.1 | 608.6 | 566.95 | 542.3 | 492.15 | 383.35 | - | -
Сталь легированная | 45Х | Прутки и полосы диаметром или толщиной от 80 до 150 мм | 396.1538 | 384.6154 | 384.6154 | 377.3077 | 377.3077 | 377.3077 | 377.3077 | 324.6154 | 245.3846 | 245.3846 | 203.8462 | - | - | 515 | 500 | 500 | 490.5 | 490.5 | 490.5 | 490.5 | 422 | 319 | 319 | 265 | - | - | 542.1 | 522.6 | 510.25 | 490.75 | 484.9 | 484.9 | 465.4 | 433.55 | 414.7 | 376.35 | 293.15 | - | - | 708.9 | 683.4 | 667.25 | 641.75 | 634.1 | 634.1 | 608.6 | 566.95 | 542.3 | 492.15 | 383.35 | - | -
Сталь легированная | 45Х | Прутки и полосы диаметром или толщиной от 150 до 250 мм | 396.1538 | 384.6154 | 384.6154 | 377.3077 | 377.3077 | 377.3077 | 377.3077 | 324.6154 | 245.3846 | 245.3846 | 203.8462 | - | - | 515 | 500 | 500 | 490.5 | 490.5 | 490.5 | 490.5 | 422 | 319 | 319 | 265 | - | - | 542.1 | 522.6 | 510.25 | 490.75 | 484.9 | 484.9 | 465.4 | 433.55 | 414.7 | 376.35 | 293.15 | - | - | 708.9 | 683.4 | 667.25 | 641.75 | 634.1 | 634.1 | 608.6 | 566.95 | 542.3 | 492.15 | 383.35 | - | -
Сталь легированная | 12ХМ | Листы толщиной от 4 до 6 мм | 156.6667 | 156.6667 | 156.6667 | 156.6667 | 150.6667 | 150.6667 | 150.6667 | 137.3333 | 130.6667 | 124 | 113.0769 | - | - | 203.6667 | 203.6667 | 203.6667 | 203.6667 | 195.8667 | 195.8667 | 195.8667 | 178.5333 | 169.8667 | 161.2 | 147 | - | - | 152.75 | 152.75 | 152.75 | 152.75 | 146.9 | 146.9 | 146.9 | 133.9 | 127.4 | 120.9 | 115.05 | - | - | 199.75 | 199.75 | 199.75 | 199.75 | 192.1 | 192.1 | 192.1 | 175.1 | 166.6 | 158.1 | 150.45 | - | -
Сталь легированная | 12ХМ | Листы толщиной от 60 до 130 мм | 156.6667 | 156.6667 | 156.6667 | 156.6667 | 150.6667 | 150.6667 | 144 | 137.3333 | 130.6667 | 98 | 113.0769 | - | - | 203.6667 | 203.6667 | 203.6667 | 203.6667 | 195.8667 | 195.8667 | 187.2 | 178.5333 | 169.8667 | 127.4 | 147 | - | - | 152.75 | 152.75 | 152.75 | 152.75 | 146.9 | 146.9 | 140.4 | 133.9 | 127.4 | 95.55 | 115.05 | - | - | 199.75 | 199.75 | 199.75 | 199.75 | 192.1 | 192.1 | 183.6 | 175.1 | 166.6 | 124.95 | 150.45 | - | -
Сталь легированная | 15ХМ | Трубы бесшовные горячекатаные наружным диаметром от 10 до 465 мм с толщиной стенки от 2 до 32 мм | 150.6667 | 150.6667 | 150.6667 | 150.6667 | 150.6667 | 150.6667 | 144 | 137.3333 | 130.6667 | 127.3333 | 113.0769 | - | - | 195.8667 | 195.8667 | 195.8667 | 195.8667 | 195.8667 | 195.8667 | 187.2 | 178.5333 | 169.8667 | 165.5333 | 147 | - | - | 146.9 | 146.9 | 146.9 | 146.9 | 146.9 | 146.9 | 140.4 | 133.9 | 127.4 | 124.15 | 120.9 | - | - | 192.1 | 192.1 | 192.1 | 192.1 | 192.1 | 192.1 | 183.6 | 175.1 | 166.6 | 162.35 | 158.1 | - | -
Сталь легированная | 15ХМ | Поковки толщиной или диаметром от 100 до 300 мм, КП195* | 130 | 130 | 130 | 130 | 130 | 130 | 124 | 118 | 111.3333 | 91.33333 | 84.66667 | - | - | 169 | 169 | 169 | 169 | 169 | 169 | 161.2 | 153.4 | 144.7333 | 118.7333 | 110.0667 | - | - | 126.75 | 126.75 | 126.75 | 126.75 | 126.75 | 126.75 | 120.9 | 115.05 | 108.55 | 89.05 | 82.55 | - | - | 165.75 | 165.75 | 165.75 | 165.75 | 165.75 | 165.75 | 158.1 | 150.45 | 141.95 | 116.45 | 107.95 | - | -
Сталь легированная | 15ХМ | Поковки толщиной или диаметром от 100 до 300 мм, КП215* | 143.3333 | 143.3333 | 143.3333 | 143.3333 | 143.3333 | 143.3333 | 137.3333 | 130.6667 | 124 | 98 | 98 | - | - | 186.3333 | 186.3333 | 186.3333 | 186.3333 | 186.3333 | 186.3333 | 178.5333 | 169.8667 | 161.2 | 127.4 | 127.4 | - | - | 139.75 | 139.75 | 139.75 | 139.75 | 139.75 | 139.75 | 133.9 | 127.4 | 120.9 | 95.55 | 95.55 | - | - | 182.75 | 182.75 | 182.75 | 182.75 | 182.75 | 182.75 | 175.1 | 166.6 | 158.1 | 124.95 | 124.95 | - | -
Сталь легированная | 15ХМ | Поковки толщиной или диаметром до 300 мм, КП245* | 163.3333 | 163.3333 | 163.3333 | 163.3333 | 163.3333 | 163.3333 | 156.6667 | 150.6667 | 144 | 111.3333 | 111.3333 | - | - | 212.3333 | 212.3333 | 212.3333 | 212.3333 | 212.3333 | 212.3333 | 203.6667 | 195.8667 | 187.2 | 144.7333 | 144.7333 | - | - | 159.25 | 159.25 | 159.25 | 159.25 | 159.25 | 159.25 | 152.75 | 146.9 | 140.4 | 108.55 | 108.55 | - | - | 208.25 | 208.25 | 208.25 | 208.25 | 208.25 | 208.25 | 199.75 | 192.1 | 183.6 | 141.95 | 141.95 | - | -
Сталь легированная | 15ХМ | Поковки толщиной или диаметром до 500 мм, КП275* | 183.3333 | 183.3333 | 183.3333 | 183.3333 | 183.3333 | 183.3333 | 176.6667 | 170 | 156.6667 | 130.6667 | 130.6667 | - | - | 238.3333 | 238.3333 | 238.3333 | 238.3333 | 238.3333 | 238.3333 | 229.6667 | 221 | 203.6667 | 169.8667 | 169.8667 | - | - | 178.75 | 178.75 | 178.75 | 178.75 | 178.75 | 178.75 | 172.25 | 165.75 | 152.75 | 127.4 | 127.4 | - | - | 233.75 | 233.75 | 233.75 | 233.75 | 233.75 | 233.75 | 225.25 | 216.75 | 199.75 | 166.6 | 166.6 | - | -
Сталь легированная | 15ХМ | Поковки толщиной или диаметром до 100 мм, КП315* | 210 | 209.3333 | 209.3333 | 209.3333 | 209.3333 | 207.6923 | 202.6667 | 189.3333 | 183.3333 | 144 | 144 | - | - | 273 | 272.1333 | 272.1333 | 272.1333 | 272.1333 | 270 | 263.4667 | 246.1333 | 238.3333 | 187.2 | 187.2 | - | - | 204.75 | 204.1 | 204.1 | 204.1 | 204.1 | 204.1 | 197.6 | 184.6 | 178.75 | 140.4 | 140.4 | - | - | 267.75 | 266.9 | 266.9 | 266.9 | 266.9 | 266.9 | 258.4 | 241.4 | 233.75 | 183.6 | 183.6 | - | -
Сталь легированная | 15ХМ | Поковки толщиной или диаметром до 300 мм, КП345* | 226.9231 | 226.5385 | 226.5385 | 222.6923 | 222.6923 | 215 | 211.1538 | 209.3333 | 196 | 156.6667 | 156.6667 | - | - | 295 | 294.5 | 294.5 | 289.5 | 289.5 | 279.5 | 274.5 | 272.1333 | 254.8 | 203.6667 | 203.6667 | - | - | 224.25 | 222.95 | 222.95 | 222.95 | 222.95 | 222.95 | 209.95 | 204.1 | 191.1 | 152.75 | 152.75 | - | - | 293.25 | 291.55 | 291.55 | 291.55 | 291.55 | 291.55 | 274.55 | 266.9 | 249.9 | 199.75 | 199.75 | - | -
Сталь легированная | 15ХМ | Поковки толщиной или диаметром до 100 мм, КП395* | 236.5385 | 236.5385 | 236.5385 | 233.8462 | 233.8462 | 226.5385 | 222.6923 | 222.6923 | 222.6923 | 183.3333 | 183.3333 | - | - | 307.5 | 307.5 | 307.5 | 304 | 304 | 294.5 | 289.5 | 289.5 | 289.5 | 238.3333 | 238.3333 | - | - | 256.75 | 256.75 | 256.75 | 256.75 | 256.75 | 256.75 | 242.45 | 229.45 | 222.95 | 178.75 | 178.75 | - | - | 335.75 | 335.75 | 335.75 | 335.75 | 335.75 | 335.75 | 317.05 | 300.05 | 291.55 | 233.75 | 233.75 | - | -
Сталь легированная | 15ХМ | Поковки толщиной или диаметром до 100 мм, КП440* | 244.2308 | 244.2308 | 244.2308 | 241.5385 | 241.5385 | 233.8462 | 230 | 230 | 230 | 202.6667 | 188.8462 | - | - | 317.5 | 317.5 | 317.5 | 314 | 314 | 304 | 299 | 299 | 299 | 263.4667 | 245.5 | - | - | 286 | 286 | 286 | 286 | 286 | 286 | 274.3 | 261.3 | 248.95 | 197.6 | 197.6 | - | - | 374 | 374 | 374 | 374 | 374 | 374 | 358.7 | 341.7 | 325.55 | 258.4 | 258.4 | - | -
Сталь легированная | 15ХМ | Поковки толщиной или диаметром до 100 мм, КП490* | 251.9231 | 251.9231 | 251.9231 | 248.8462 | 248.8462 | 241.5385 | 237.6923 | 237.6923 | 237.6923 | 228.6667 | 188.8462 | - | - | 327.5 | 327.5 | 327.5 | 323.5 | 323.5 | 314 | 309 | 309 | 309 | 297.2667 | 245.5 | - | - | 318.5 | 318.5 | 318.5 | 318.5 | 318.5 | 318.5 | 306.15 | 293.15 | 274.3 | 222.95 | 222.95 | - | - | 416.5 | 416.5 | 416.5 | 416.5 | 416.5 | 416.5 | 400.35 | 383.35 | 358.7 | 291.55 | 291.55 | - | -
Сталь легированная | 20ХМ | Поковки толщиной до 100 мм, КП345* | 226.9231 | 222.6923 | 222.6923 | 218.8462 | 218.8462 | 215 | 215 | 215 | 215 | 192.3077 | 177.3077 | 173.4615 | - | 295 | 289.5 | 289.5 | 284.5 | 284.5 | 279.5 | 279.5 | 279.5 | 279.5 | 250 | 230.5 | 225.5 | - | 224.25 | 224.25 | 224.25 | 224.25 | 216.45 | 216.45 | 216.45 | 216.45 | 216.45 | 197.6 | 184.6 | 172.25 | - | 293.25 | 293.25 | 293.25 | 293.25 | 283.05 | 283.05 | 283.05 | 283.05 | 283.05 | 258.4 | 241.4 | 225.25 | -
Сталь легированная | 20ХМ | Поковки толщиной до 50 мм, КП395* | 236.5385 | 233.8462 | 233.8462 | 230 | 230 | 226.5385 | 226.5385 | 226.5385 | 226.5385 | 185 | 181.1538 | - | - | 307.5 | 304 | 304 | 299 | 299 | 294.5 | 294.5 | 294.5 | 294.5 | 240.5 | 235.5 | - | - | 256.75 | 256.75 | 256.75 | 256.75 | 248.95 | 248.95 | 248.95 | 248.95 | 222.95 | 209.95 | 197.6 | - | - | 335.75 | 335.75 | 335.75 | 335.75 | 325.55 | 325.55 | 325.55 | 325.55 | 291.55 | 274.55 | 258.4 | - | -
Сталь легированная | 20ХМА | Поковки и листы толщиной от 150 до 300 мм, КП345* | 226.9231 | 221.5385 | 209.2308 | 200 | 186.1538 | 173.8462 | 169.2308 | 150.7692 | 136.9231 | 124.2308 | 110.7692 | - | - | 295 | 288 | 272 | 260 | 242 | 226 | 220 | 196 | 178 | 161.5 | 144 | - | - | 224.25 | 224.25 | 220.35 | 216.45 | 209.95 | 205.4 | 197.6 | 191.1 | 191.1 | 174.2 | 161.2 | - | - | 293.25 | 293.25 | 288.15 | 283.05 | 274.55 | 268.6 | 258.4 | 249.9 | 249.9 | 227.8 | 210.8 | - | -
Сталь легированная | 20ХМА | Поковки и листы толщиной до 150 мм, КП440* | 244.2308 | 241.5385 | 241.5385 | 237.6923 | 226.1538 | 207.6923 | 198.4615 | 188.4615 | 176.9231 | 161.5385 | 146.1538 | - | - | 317.5 | 314 | 314 | 309 | 294 | 270 | 258 | 245 | 230 | 210 | 190 | - | - | 286 | 286 | 286 | 282.75 | 278.2 | 273 | 261.3 | 254.8 | 241.8 | 226.2 | 209.95 | - | - | 374 | 374 | 374 | 369.75 | 363.8 | 357 | 341.7 | 333.2 | 316.2 | 295.8 | 274.55 | - | -
Сталь легированная | 20ХМЛ | Отливки | 192.3077 | 188.4615 | 184.6154 | 182.6923 | 180.7692 | 176.9231 | 173.0769 | 169.2308 | 165.3846 | 163.4615 | 157.6923 | - | - | 250 | 245 | 240 | 237.5 | 235 | 230 | 225 | 220 | 215 | 212.5 | 205 | - | - | 260 | 256.75 | 253.5 | 250.25 | 247 | 240.5 | 234 | 227.5 | 221 | 209.95 | 209.95 | - | - | 340 | 335.75 | 331.5 | 327.25 | 323 | 314.5 | 306 | 297.5 | 289 | 274.55 | 274.55 | - | -
Сталь легированная | 20ХМФЛ | Отливки | 188.8462 | 188.8462 | 188.8462 | 188.8462 | 188.8462 | 186.5385 | 180 | 180 | 177.3077 | 173.8462 | 153.8462 | - | - | 245.5 | 245.5 | 245.5 | 245.5 | 245.5 | 242.5 | 234 | 234 | 230.5 | 226 | 200 | - | - | 204.1 | 204.1 | 204.1 | 204.1 | 188.5 | 182 | 175.5 | 175.5 | 175.5 | 175.5 | 175.5 | - | - | 266.9 | 266.9 | 266.9 | 266.9 | 246.5 | 238 | 229.5 | 229.5 | 229.5 | 229.5 | 229.5 | - | -
Сталь легированная | 20ХМФЛ | Прутки и полосы толщиной или диаметром до 80 мм | 358.4615 | 347.3077 | 343.4615 | 331.9231 | 328.0769 | 316.9231 | 313.0769 | 283.0769 | 283.0769 | 283.0769 | 245.3846 | - | - | 466 | 451.5 | 446.5 | 431.5 | 426.5 | 412 | 407 | 368 | 368 | 368 | 319 | - | - | 478.4 | 478.4 | 458.9 | 446.55 | 440.05 | 427.05 | 420.55 | 408.2 | 388.7 | 363.35 | 331.5 | - | - | 625.6 | 625.6 | 600.1 | 583.95 | 575.45 | 558.45 | 549.95 | 533.8 | 508.3 | 475.15 | 433.5 | - | -
Сталь легированная | 20ХМФЛ | Прутки и полосы толщиной или диаметром от 80 до 150 мм | 358.4615 | 347.3077 | 343.4615 | 331.9231 | 328.0769 | 316.9231 | 313.0769 | 283.0769 | 283.0769 | 283.0769 | 245.3846 | - | - | 466 | 451.5 | 446.5 | 431.5 | 426.5 | 412 | 407 | 368 | 368 | 368 | 319 | - | - | 478.4 | 478.4 | 458.9 | 446.55 | 440.05 | 427.05 | 420.55 | 408.2 | 388.7 | 363.35 | 331.5 | - | - | 625.6 | 625.6 | 600.1 | 583.95 | 575.45 | 558.45 | 549.95 | 533.8 | 508.3 | 475.15 | 433.5 | - | -
Сталь легированная | 20ХМФЛ | Прутки и полосы толщиной или диаметром от 150 до 250 мм | 358.4615 | 347.3077 | 343.4615 | 331.9231 | 328.0769 | 316.9231 | 313.0769 | 283.0769 | 283.0769 | 283.0769 | 245.3846 | - | - | 466 | 451.5 | 446.5 | 431.5 | 426.5 | 412 | 407 | 368 | 368 | 368 | 319 | - | - | 478.4 | 478.4 | 458.9 | 446.55 | 440.05 | 423.15 | 420.55 | 408.2 | 388.7 | 363.35 | 331.5 | - | - | 625.6 | 625.6 | 600.1 | 583.95 | 575.45 | 553.35 | 549.95 | 533.8 | 508.3 | 475.15 | 433.5 | - | -
Сталь легированная | 30ХМА | Трубы наружным диаметром от 25 до 710 мм с толщиной стенки от 2,5 до 50 мм | 226.5385 | 218.8462 | 215 | 207.6923 | 203.8462 | 203.8462 | 203.8462 | 200 | 196.1538 | 166.1538 | 154.6154 | - | - | 294.5 | 284.5 | 279.5 | 270 | 265 | 265 | 265 | 260 | 255 | 216 | 201 | - | - | 254.8 | 254.8 | 242.45 | 222.95 | 210.6 | 210.6 | 210.6 | 204.1 | 204.1 | 191.1 | 191.1 | - | - | 333.2 | 333.2 | 317.05 | 291.55 | 275.4 | 275.4 | 275.4 | 266.9 | 266.9 | 249.9 | 249.9 | - | -
Сталь легированная | 30ХМА | Заготовки крепежных деталей толщиной или диаметром до 100 мм, КП395* | 237.6923 | 233.8462 | 230 | 226.5385 | 215 | 211.1538 | 207.6923 | 207.6923 | 203.8462 | 181.1538 | 162.3077 | - | - | 309 | 304 | 299 | 294.5 | 279.5 | 274.5 | 270 | 270 | 265 | 235.5 | 211 | - | - | 256.75 | 256.75 | 242.45 | 229.45 | 209.95 | 209.95 | 209.95 | 204.1 | 204.1 | 191.1 | 178.75 | - | - | 335.75 | 335.75 | 317.05 | 300.05 | 274.55 | 274.55 | 274.55 | 266.9 | 266.9 | 249.9 | 233.75 | - | -
Сталь легированная | 30ХМА | Заготовки крепежных деталей толщиной или диаметром до 300 мм, КП440* | 188.8462 | 185.3846 | 182.3077 | 179.6154 | 170.3846 | 167.3077 | 164.6154 | 164.6154 | 165 | 143.8462 | 128.0769 | - | - | 245.5 | 241 | 237 | 233.5 | 221.5 | 217.5 | 214 | 214 | 214.5 | 187 | 166.5 | - | - | 286 | 276.25 | 269.75 | 253.5 | 237.25 | 224.25 | 209.95 | 191.1 | 178.75 | 172.25 | 165.75 | - | - | 374 | 361.25 | 352.75 | 331.5 | 310.25 | 293.25 | 274.55 | 249.9 | 233.75 | 225.25 | 216.75 | - | -
Сталь легированная | 30ХМА | Заготовки крепежных деталей толщиной или диаметром от 100 до 200 мм, КП490* | 226.1538 | 222.3077 | 218.4615 | 215 | 207.3077 | 203.4615 | 203.4615 | 199.6154 | 192.3077 | 177.3077 | 158.4615 | - | - | 294 | 289 | 284 | 279.5 | 269.5 | 264.5 | 264.5 | 259.5 | 250 | 230.5 | 206 | - | - | 318.5 | 318.5 | 299.65 | 286.65 | 261.3 | 248.3 | 238.55 | 222.95 | 209.95 | 197.6 | 191.1 | - | - | 416.5 | 416.5 | 391.85 | 374.85 | 341.7 | 324.7 | 311.95 | 291.55 | 274.55 | 258.4 | 249.9 | - | -
Сталь легированная | 30ХМА | Заготовки крепежных деталей толщиной или диаметром до 100 мм КП590* | 283.0769 | 275.3846 | 275.3846 | 264.2308 | 260 | 256.5385 | 252.6923 | 248.8462 | 245.3846 | 215 | 192.3077 | - | - | 368 | 358 | 358 | 343.5 | 338 | 333.5 | 328.5 | 323.5 | 319 | 279.5 | 250 | - | - | 383.5 | 369.85 | 363.35 | 331.5 | 299.65 | 312.65 | 267.8 | 254.8 | 254.8 | 229.45 | 222.95 | - | - | 501.5 | 483.65 | 475.15 | 433.5 | 391.85 | 408.85 | 350.2 | 333.2 | 333.2 | 300.05 | 291.55 | - | -
Сталь легированная | 30ХМА | Заготовки крепежных деталей толщиной или диаметром до 300 мм, КП640* | 301.9231 | 298.0769 | 290.3846 | 286.9231 | 271.5385 | 268.0769 | 264.2308 | 264.2308 | 257.3077 | 230 | 203.8462 | - | - | 392.5 | 387.5 | 377.5 | 373 | 353 | 348.5 | 343.5 | 343.5 | 334.5 | 299 | 265 | - | - | 416 | 401.05 | 395.2 | 369.2 | 343.85 | 312 | 299.65 | 286.65 | 286.65 | 267.8 | 248.3 | - | - | 544 | 524.45 | 516.8 | 482.8 | 449.65 | 408 | 391.85 | 374.85 | 374.85 | 350.2 | 324.7 | - | -
Сталь легированная | 30ХМА | Прутки и полосы толщиной или диаметром до 80 мм | 358.4615 | 350.7692 | 347.3077 | 335.7692 | 324.6154 | 324.6154 | 316.9231 | 316.9231 | 309.2308 | 271.5385 | 245.3846 | - | - | 466 | 456 | 451.5 | 436.5 | 422 | 422 | 412 | 412 | 402 | 353 | 319 | - | - | 478.4 | 465.4 | 453.05 | 427.05 | 395.2 | 395.2 | 388.7 | 388.7 | 388.7 | 363.35 | 338 | - | - | 625.6 | 608.6 | 592.45 | 558.45 | 516.8 | 516.8 | 508.3 | 508.3 | 508.3 | 475.15 | 442 | - | -
Сталь легированная | 30ХМА | Прутки и полосы толщиной или диаметром от 80 мм до 150 мм | 358.4615 | 350.7692 | 347.3077 | 335.7692 | 324.6154 | 324.6154 | 316.9231 | 316.9231 | 309.2308 | 271.5385 | 245.3846 | - | - | 466 | 456 | 451.5 | 436.5 | 422 | 422 | 412 | 412 | 402 | 353 | 319 | - | - | 478.4 | 465.4 | 453.05 | 427.05 | 395.2 | 395.2 | 388.7 | 388.7 | 388.7 | 363.35 | 338 | - | - | 625.6 | 608.6 | 592.45 | 558.45 | 516.8 | 516.8 | 508.3 | 508.3 | 508.3 | 475.15 | 442 | - | -
Сталь легированная | 30ХМА | Прутки и полосы толщиной или диаметром от 150 до 250 мм | 358.4615 | 350.7692 | 347.3077 | 335.7692 | 324.6154 | 324.6154 | 316.9231 | 316.9231 | 309.2308 | 271.5385 | 245.3846 | - | - | 466 | 456 | 451.5 | 436.5 | 422 | 422 | 412 | 412 | 402 | 353 | 319 | - | - | 478.4 | 465.4 | 453.05 | 427.05 | 395.2 | 395.2 | 388.7 | 388.7 | 388.7 | 363.35 | 338 | - | - | 625.6 | 608.6 | 592.45 | 558.45 | 516.8 | 516.8 | 508.3 | 508.3 | 508.3 | 475.15 | 442 | - | -
Сталь легированная | 35ХМ | Поковки толщиной или диаметром от 300 до 800 мм, КП245* | 163.3333 | 156.6667 | 150.6667 | 150.6667 | 150.6667 | 144 | 137.3333 | 130.6667 | 124 | 118 | 104.6667 | - | - | 212.3333 | 203.6667 | 195.8667 | 195.8667 | 195.8667 | 187.2 | 178.5333 | 169.8667 | 161.2 | 153.4 | 136.0667 | - | - | 159.25 | 152.75 | 146.9 | 146.9 | 146.9 | 140.4 | 133.9 | 127.4 | 120.9 | 115.05 | 102.05 | - | - | 208.25 | 199.75 | 192.1 | 192.1 | 192.1 | 183.6 | 175.1 | 166.6 | 158.1 | 150.45 | 133.45 | - | -
Сталь легированная | 35ХМ | Поковки толщиной или диаметром от 300 до 800 мм, КП275* | 183.3333 | 176.6667 | 176.6667 | 170 | 163.3333 | 163.3333 | 156.6667 | 150.6667 | 137.3333 | 130.6667 | 118 | - | - | 238.3333 | 229.6667 | 229.6667 | 221 | 212.3333 | 212.3333 | 203.6667 | 195.8667 | 178.5333 | 169.8667 | 153.4 | - | - | 178.75 | 172.25 | 172.25 | 165.75 | 159.25 | 159.25 | 152.75 | 146.9 | 133.9 | 127.4 | 115.05 | - | - | 233.75 | 225.25 | 225.25 | 216.75 | 208.25 | 208.25 | 199.75 | 192.1 | 175.1 | 166.6 | 150.45 | - | -
Сталь легированная | 35ХМ | Поковки толщиной или диаметром до 800 мм, КП315* | 210 | 202.6667 | 196 | 196 | 189.3333 | 183.3333 | 176.6667 | 163.3333 | 156.6667 | 150.6667 | 130.6667 | - | - | 273 | 263.4667 | 254.8 | 254.8 | 246.1333 | 238.3333 | 229.6667 | 212.3333 | 203.6667 | 195.8667 | 169.8667 | - | - | 204.75 | 197.6 | 191.1 | 191.1 | 184.6 | 178.75 | 172.25 | 159.25 | 152.75 | 146.9 | 127.4 | - | - | 267.75 | 258.4 | 249.9 | 249.9 | 241.4 | 233.75 | 225.25 | 208.25 | 199.75 | 192.1 | 166.6 | - | -
Сталь легированная | 35ХМ | Поковки толщиной или диаметром до 800 мм, КП345* | 226.9231 | 222 | 215.3333 | 209.3333 | 209.3333 | 196 | 196 | 196 | 163.3333 | 163.3333 | 143.4615 | - | - | 295 | 288.6 | 279.9333 | 272.1333 | 272.1333 | 254.8 | 254.8 | 254.8 | 212.3333 | 212.3333 | 186.5 | - | - | 224.25 | 216.45 | 209.95 | 204.1 | 204.1 | 191.1 | 191.1 | 191.1 | 159.25 | 159.25 | 140.4 | - | - | 293.25 | 283.05 | 274.55 | 266.9 | 266.9 | 249.9 | 249.9 | 249.9 | 208.25 | 208.25 | 183.6 | - | -
Сталь легированная | 35ХМ | Поковки толщиной или диаметром от 50 до 800 мм, КП395* | 236.5385 | 233.8462 | 229.2308 | 226.5385 | 226.5385 | 218.8462 | 215 | 211.1538 | 196 | 181.1538 | 150.7692 | - | - | 307.5 | 304 | 298 | 294.5 | 294.5 | 284.5 | 279.5 | 274.5 | 254.8 | 235.5 | 196 | - | - | 256.75 | 256.75 | 242.45 | 235.95 | 229.45 | 222.95 | 216.45 | 209.95 | 191.1 | 191.1 | 159.25 | - | - | 335.75 | 335.75 | 317.05 | 308.55 | 300.05 | 291.55 | 283.05 | 274.55 | 249.9 | 249.9 | 208.25 | - | -
Сталь легированная | 35ХМ | Поковки толщиной или диаметром от 50 до 500 мм, КП440* | 244.2308 | 241.5385 | 237.6923 | 230 | 230 | 226.5385 | 226.5385 | 215 | 203.8462 | 188.8462 | 150.7692 | - | - | 317.5 | 314 | 309 | 299 | 299 | 294.5 | 294.5 | 279.5 | 265 | 245.5 | 196 | - | - | 286 | 280.8 | 274.3 | 267.8 | 261.3 | 254.8 | 254.8 | 235.95 | 209.95 | 204.1 | 191.1 | - | - | 374 | 367.2 | 358.7 | 350.2 | 341.7 | 333.2 | 333.2 | 308.55 | 274.55 | 266.9 | 249.9 | - | -
Сталь легированная | 35ХМ | Поковки толщиной или диаметром до 300 мм, КП490* | 252.6923 | 248.8462 | 245.3846 | 241.5385 | 233.8462 | 230 | 226.5385 | 222.6923 | 207.6923 | 192.3077 | 162.3077 | - | - | 328.5 | 323.5 | 319 | 314 | 304 | 299 | 294.5 | 289.5 | 270 | 250 | 211 | - | - | 318.5 | 306.15 | 299.65 | 299.65 | 286.65 | 280.8 | 267.8 | 261.3 | 235.95 | 229.45 | 197.6 | - | - | 416.5 | 400.35 | 391.85 | 391.85 | 374.85 | 367.2 | 350.2 | 341.7 | 308.55 | 300.05 | 258.4 | - | -
Сталь легированная | 35ХМ | Поковки толщиной или диаметром до 50 мм, КП540* | 263.4615 | 263.4615 | 256.5385 | 248.8462 | 245.3846 | 241.5385 | 237.6923 | 233.8462 | 218.8462 | 203.8462 | 166.1538 | - | - | 342.5 | 342.5 | 333.5 | 323.5 | 319 | 314 | 309 | 304 | 284.5 | 265 | 216 | - | - | 351 | 338 | 331.5 | 325 | 319.15 | 306.15 | 299.65 | 286.65 | 254.8 | 254.8 | 222.95 | - | - | 459 | 442 | 433.5 | 425 | 417.35 | 400.35 | 391.85 | 374.85 | 333.2 | 333.2 | 291.55 | - | -
Сталь легированная | 35ХМ | Поковки толщиной или диаметром до 100 мм, КП590* | 282.6923 | 279.2308 | 275.3846 | 268.0769 | 264.2308 | 264.2308 | 256.5385 | 248.8462 | 233.8462 | 218.8462 | 177.3077 | - | - | 367.5 | 363 | 358 | 348.5 | 343.5 | 343.5 | 333.5 | 323.5 | 304 | 284.5 | 230.5 | - | - | 383.5 | 369.85 | 363.35 | 356.85 | 344.5 | 338 | 319.15 | 319.15 | 280.8 | 274.3 | 242.45 | - | - | 501.5 | 483.65 | 475.15 | 466.65 | 450.5 | 442 | 417.35 | 417.35 | 367.2 | 358.7 | 317.05 | - | -
Сталь легированная | 35ХМ | Прутки и полосы толщиной или диаметром до 80 мм | 358.4615 | 350.7692 | 347.3077 | 339.6154 | 339.6154 | 328.0769 | 324.6154 | 316.9231 | 301.9231 | 275.3846 | 226.5385 | - | - | 466 | 456 | 451.5 | 441.5 | 441.5 | 426.5 | 422 | 412 | 392.5 | 358 | 294.5 | - | - | 542.1 | 529.1 | 516.75 | 510.25 | 490.75 | 478.4 | 465.4 | 446.55 | 401.7 | 388.7 | 344.5 | - | - | 708.9 | 691.9 | 675.75 | 667.25 | 641.75 | 625.6 | 608.6 | 583.95 | 525.3 | 508.3 | 450.5 | - | -
Сталь легированная | 35ХМ | Прутки и полосы толщиной или диаметром от 80 до 150 мм | 358.4615 | 350.7692 | 347.3077 | 339.6154 | 339.6154 | 328.0769 | 324.6154 | 316.9231 | 301.9231 | 275.3846 | 226.5385 | - | - | 466 | 456 | 451.5 | 441.5 | 441.5 | 426.5 | 422 | 412 | 392.5 | 358 | 294.5 | - | - | 542.1 | 529.1 | 516.75 | 510.25 | 490.75 | 478.4 | 465.4 | 446.55 | 401.7 | 388.7 | 344.5 | - | - | 708.9 | 691.9 | 675.75 | 667.25 | 641.75 | 625.6 | 608.6 | 583.95 | 525.3 | 508.3 | 450.5 | - | -
Сталь легированная | 35ХМ | Прутки и полосы толщиной или диаметром от 150 до 250 мм | 358.4615 | 350.7692 | 347.3077 | 339.6154 | 339.6154 | 328.0769 | 324.6154 | 316.9231 | 301.9231 | 275.3846 | 226.5385 | - | - | 466 | 456 | 451.5 | 441.5 | 441.5 | 426.5 | 422 | 412 | 392.5 | 358 | 294.5 | - | - | 542.1 | 529.1 | 516.75 | 510.25 | 490.75 | 478.4 | 465.4 | 446.55 | 401.7 | 453.7 | 344.5 | - | - | 708.9 | 691.9 | 675.75 | 667.25 | 641.75 | 625.6 | 608.6 | 583.95 | 525.3 | 593.3 | 450.5 | - | -
Сталь легированная | 35ХМ | Заготовки крепежных деталей толщиной или диаметром до 300 мм, КП440* | 188.8462 | 184.2308 | 180.3846 | 176.5385 | 176.5385 | 172.6923 | 168.8462 | 164.6154 | 156.9231 | 141.1538 | 121.5385 | - | - | 245.5 | 239.5 | 234.5 | 229.5 | 229.5 | 224.5 | 219.5 | 214 | 204 | 183.5 | 158 | - | - | 286 | 274.95 | 264.55 | 264.55 | 264.55 | 252.85 | 241.15 | 229.45 | 216.45 | 207.35 | 183.95 | - | - | 374 | 359.55 | 345.95 | 345.95 | 345.95 | 330.65 | 315.35 | 300.05 | 283.05 | 271.15 | 240.55 | - | -
Сталь легированная | 35ХМ | Заготовки крепежных деталей толщиной или диаметром до 300 мм, КП640* | 301.5385 | 294.2308 | 288.0769 | 281.5385 | 281.5385 | 275.7692 | 269.6154 | 269.6154 | 250.3846 | 225.3846 | 194.2308 | - | - | 392 | 382.5 | 374.5 | 366 | 366 | 358.5 | 350.5 | 350.5 | 325.5 | 293 | 252.5 | - | - | 416 | 397.15 | 382.2 | 382.2 | 382.2 | 365.3 | 348.4 | 325 | 314.6 | 299 | 265.2 | - | - | 544 | 519.35 | 499.8 | 499.8 | 499.8 | 477.7 | 455.6 | 425 | 411.4 | 391 | 346.8 | - | -
Сталь легированная | 35ХМА | Поковки толщиной от 100 до 300 мм, КП440* | 244.2308 | 237.6923 | 233.8462 | 230 | 230 | 222.6923 | 218.8462 | 215 | 203.8462 | 188.0769 | 158.4615 | - | - | 317.5 | 309 | 304 | 299 | 299 | 289.5 | 284.5 | 279.5 | 265 | 244.5 | 206 | - | - | 286 | 274.3 | 261.3 | 261.3 | 261.3 | 254.8 | 242.45 | 229.45 | 216.45 | 204.1 | 184.6 | - | - | 374 | 358.7 | 341.7 | 341.7 | 341.7 | 333.2 | 317.05 | 300.05 | 283.05 | 266.9 | 241.4 | - | -
Сталь легированная | 35ХМА | Заготовки крепежных деталей толщиной или диаметром от 100 до 300 мм, КП395* | 237.6923 | 230 | 226.5385 | 222.6923 | 222.6923 | 215 | 211.1538 | 207.6923 | 196 | 177.3077 | 154.6154 | - | - | 309 | 299 | 294.5 | 289.5 | 289.5 | 279.5 | 274.5 | 270 | 254.8 | 230.5 | 201 | - | - | 256.75 | 242.45 | 229.45 | 229.45 | 229.45 | 229.45 | 216.45 | 204.1 | 191.1 | 178.75 | 165.75 | - | - | 335.75 | 317.05 | 300.05 | 300.05 | 300.05 | 300.05 | 283.05 | 266.9 | 249.9 | 233.75 | 216.75 | - | -
Сталь легированная | 35ХМА | Заготовки крепежных деталей толщиной или диаметром от 100 до 200 мм, КП490* | 245.3846 | 237.6923 | 233.8462 | 230 | 230 | 222.6923 | 218.8462 | 215 | 203.8462 | 185 | 158.4615 | - | - | 319 | 309 | 304 | 299 | 299 | 289.5 | 284.5 | 279.5 | 265 | 240.5 | 206 | - | - | 318.5 | 306.15 | 286.65 | 286.65 | 286.65 | 280.8 | 267.8 | 254.8 | 242.45 | 222.95 | 204.1 | - | - | 416.5 | 400.35 | 374.85 | 374.85 | 374.85 | 367.2 | 350.2 | 333.2 | 317.05 | 291.55 | 266.9 | - | -
Сталь легированная | 35ХМА | Заготовки крепежных деталей толщиной или диаметром до 100 мм, КП590* | 283.0769 | 271.5385 | 268.0769 | 264.2308 | 264.2308 | 256.5385 | 252.6923 | 248.8462 | 233.8462 | 211.1538 | 181.1538 | - | - | 368 | 353 | 348.5 | 343.5 | 343.5 | 333.5 | 328.5 | 323.5 | 304 | 274.5 | 235.5 | - | - | 383.5 | 363.35 | 344.5 | 344.5 | 344.5 | 338 | 319.15 | 306.15 | 286.65 | 274.3 | 248.95 | - | - | 501.5 | 475.15 | 450.5 | 450.5 | 450.5 | 442 | 417.35 | 400.35 | 374.85 | 358.7 | 325.55 | - | -
Сталь легированная | 35ХМА | Заготовки крепежных деталей толщиной или диаметром до 300 мм, КП640* | 301.9231 | 294.2308 | 290.3846 | 283.0769 | 279.2308 | 279.2308 | 279.2308 | 268.0769 | 250.3846 | 230 | 188.8462 | - | - | 392.5 | 382.5 | 377.5 | 368 | 363 | 363 | 363 | 348.5 | 325.5 | 299 | 245.5 | - | - | 416 | 401.7 | 401.7 | 382.85 | 369.85 | 369.85 | 356.85 | 338 | 312.65 | 293.15 | 267.8 | - | - | 544 | 525.3 | 525.3 | 500.65 | 483.65 | 483.65 | 466.65 | 442 | 408.85 | 383.35 | 350.2 | - | -
Сталь легированная | 10Х2М | Листы толщиной от 6 до 50 мм | 150.7692 | 143.4615 | 139.6154 | 135.7692 | 131.9231 | 128.0769 | 124.2308 | 120.7692 | 116.9231 | 113.0769 | 98.07692 | - | - | 196 | 186.5 | 181.5 | 176.5 | 171.5 | 166.5 | 161.5 | 157 | 152 | 147 | 127.5 | - | - | 191.1 | 191.1 | 178.75 | 172.25 | 165.75 | 159.25 | 159.25 | 159.25 | 159.25 | 159.25 | 140.4 | - | - | 249.9 | 249.9 | 233.75 | 225.25 | 216.75 | 208.25 | 208.25 | 208.25 | 208.25 | 208.25 | 183.6 | - | -
Сталь легированная | 10Х2М | Листы толщиной от 50 до 150 мм | 130.6667 | 128.0769 | 128.0769 | 124.2308 | 124.2308 | 118 | 118 | 111.3333 | 111.3333 | 111.3333 | 94.66667 | - | - | 169.8667 | 166.5 | 166.5 | 161.5 | 161.5 | 153.4 | 153.4 | 144.7333 | 144.7333 | 144.7333 | 123.0667 | - | - | 127.4 | 127.4 | 127.4 | 127.4 | 127.4 | 115.05 | 115.05 | 108.55 | 108.55 | 108.55 | 92.3 | - | - | 166.6 | 166.6 | 166.6 | 166.6 | 166.6 | 150.45 | 150.45 | 141.95 | 141.95 | 141.95 | 120.7 | - | -
Сталь легированная | 10Х2М | Бесшовные холоднокатаные трубы диаметром от 12 до 60 мм | 150.7692 | 150.7692 | 139.6154 | 135.7692 | 131.9231 | 128.0769 | 124.2308 | 120.7692 | 116.9231 | 113.0769 | 94.66667 | - | - | 196 | 196 | 181.5 | 176.5 | 171.5 | 166.5 | 161.5 | 157 | 152 | 147 | 123.0667 | - | - | 159.25 | 152.75 | 146.9 | 140.4 | 140.4 | 140.4 | 140.4 | 140.4 | 133.9 | 114.4 | 92.3 | - | - | 208.25 | 199.75 | 192.1 | 183.6 | 183.6 | 183.6 | 183.6 | 183.6 | 175.1 | 149.6 | 120.7 | - | -
Сталь легированная | 10Х2М | Поковки толщиной до 400 мм | 130.6667 | 124 | 124 | 118 | 118 | 118 | 118 | 116.9231 | 116.9231 | 113.0769 | 94.66667 | - | - | 169.8667 | 161.2 | 161.2 | 153.4 | 153.4 | 153.4 | 153.4 | 152 | 152 | 147 | 123.0667 | - | - | 127.4 | 120.9 | 120.9 | 115.05 | 115.05 | 115.05 | 115.05 | 115.05 | 115.05 | 115.05 | 92.3 | - | - | 166.6 | 158.1 | 158.1 | 150.45 | 150.45 | 150.45 | 150.45 | 150.45 | 150.45 | 150.45 | 120.7 | - | -
Сталь легированная | 12X2M | Поковки толщиной до 400 мм | 130.6667 | 124 | 124 | 118 | 118 | 118 | 118 | 116.9231 | 116.9231 | 113.0769 | 94.66667 | - | - | 169.8667 | 161.2 | 161.2 | 153.4 | 153.4 | 153.4 | 153.4 | 152 | 152 | 147 | 123.0667 | - | - | 127.4 | 120.9 | 120.9 | 115.05 | 115.05 | 115.05 | 115.05 | 115.05 | 115.05 | 115.05 | 92.3 | - | - | 166.6 | 158.1 | 158.1 | 150.45 | 150.45 | 150.45 | 150.45 | 150.45 | 150.45 | 150.45 | 120.7 | - | -
Сталь легированная | 12MX | Поковки толщиной от 20 до 130 мм | 156.6667 | 156.6667 | 156.6667 | 156.6667 | 156.6667 | 156.6667 | 156.6667 | 144 | 137.3333 | 128.0769 | 113.0769 | - | - | 203.6667 | 203.6667 | 203.6667 | 203.6667 | 203.6667 | 203.6667 | 203.6667 | 187.2 | 178.5333 | 166.5 | 147 | - | - | 152.75 | 152.75 | 152.75 | 152.75 | 152.75 | 152.75 | 152.75 | 140.4 | 133.9 | 133.9 | 127.4 | - | - | 199.75 | 199.75 | 199.75 | 199.75 | 199.75 | 199.75 | 199.75 | 183.6 | 175.1 | 175.1 | 166.6 | - | -
Сталь легированная | 12MX | Поковки толщиной до 25 мм | 156.6667 | 156.6667 | 154.6154 | 154.6154 | 150.7692 | 147.3077 | 147.3077 | 143.4615 | 135.7692 | 120.7692 | 105.7692 | - | - | 203.6667 | 203.6667 | 201 | 201 | 196 | 191.5 | 191.5 | 186.5 | 176.5 | 157 | 137.5 | - | - | 152.75 | 152.75 | 152.75 | 152.75 | 152.75 | 152.75 | 152.75 | 140.4 | 133.9 | 133.9 | 127.4 | - | - | 199.75 | 199.75 | 199.75 | 199.75 | 199.75 | 199.75 | 199.75 | 183.6 | 175.1 | 175.1 | 166.6 | - | -
Сталь легированная | 12MX | Прутки, полосы толщиной или диаметром до 90 мм | 156.6667 | 156.6667 | 154.6154 | 154.6154 | 150.7692 | 147.3077 | 147.3077 | 143.4615 | 135.7692 | 120.7692 | 105.7692 | - | - | 203.6667 | 203.6667 | 201 | 201 | 196 | 191.5 | 191.5 | 186.5 | 176.5 | 157 | 137.5 | - | - | 152.75 | 152.75 | 152.75 | 152.75 | 152.75 | 152.75 | 152.75 | 140.4 | 133.9 | 133.9 | 127.4 | - | - | 199.75 | 199.75 | 199.75 | 199.75 | 199.75 | 199.75 | 199.75 | 183.6 | 175.1 | 175.1 | 166.6 | - | -
Сталь легированная | 12MX | Прутки, полосы толщиной или диаметром от 90 до 150 мм | 156.6667 | 156.6667 | 154.6154 | 154.6154 | 150.6667 | 147.3077 | 144 | 137.3333 | 130.6667 | 120.7692 | 105.7692 | - | - | 203.6667 | 203.6667 | 201 | 201 | 195.8667 | 191.5 | 187.2 | 178.5333 | 169.8667 | 157 | 137.5 | - | - | 152.75 | 152.75 | 152.75 | 152.75 | 146.9 | 146.9 | 140.4 | 133.9 | 127.4 | 120.9 | 115.05 | - | - | 199.75 | 199.75 | 199.75 | 199.75 | 192.1 | 192.1 | 183.6 | 175.1 | 166.6 | 158.1 | 150.45 | - | -
Сталь легированная | 12MX | Прутки, полосы толщиной или диаметром от 150 до 200 мм | 156.6667 | 156.6667 | 154.6154 | 154.6154 | 150.6667 | 147.3077 | 144 | 137.3333 | 130.6667 | 120.7692 | 105.7692 | - | - | 203.6667 | 203.6667 | 201 | 201 | 195.8667 | 191.5 | 187.2 | 178.5333 | 169.8667 | 157 | 137.5 | - | - | 152.75 | 152.75 | 152.75 | 152.75 | 146.9 | 146.9 | 140.4 | 133.9 | 127.4 | 120.9 | 115.05 | - | - | 199.75 | 199.75 | 199.75 | 199.75 | 192.1 | 192.1 | 183.6 | 175.1 | 166.6 | 158.1 | 150.45 | - | -
Сталь легированная | 12МХ | Листы толщиной от 4 до 6 мм | 156.6667 | 156.6667 | 156.6667 | 156.6667 | 150.6667 | 150.6667 | 144 | 137.3333 | 130.6667 | 124 | 113.0769 | - | - | 203.6667 | 203.6667 | 203.6667 | 203.6667 | 195.8667 | 195.8667 | 187.2 | 178.5333 | 169.8667 | 161.2 | 147 | - | - | 152.75 | 152.75 | 152.75 | 152.75 | 146.9 | 146.9 | 140.4 | 133.9 | 127.4 | 120.9 | 115.05 | - | - | 199.75 | 199.75 | 199.75 | 199.75 | 192.1 | 192.1 | 183.6 | 175.1 | 166.6 | 158.1 | 150.45 | - | -
Сталь легированная | 12МХ | Листы толщиной от 20 до 60 мм | 156.6667 | 156.6667 | 156.6667 | 156.6667 | 150.6667 | 150.6667 | 144 | 137.3333 | 130.6667 | 124 | 113.0769 | - | - | 203.6667 | 203.6667 | 203.6667 | 203.6667 | 195.8667 | 195.8667 | 187.2 | 178.5333 | 169.8667 | 161.2 | 147 | - | - | 152.75 | 152.75 | 152.75 | 152.75 | 146.9 | 146.9 | 140.4 | 133.9 | 127.4 | 120.9 | 115.05 | - | - | 199.75 | 199.75 | 199.75 | 199.75 | 192.1 | 192.1 | 183.6 | 175.1 | 166.6 | 158.1 | 150.45 | - | -
Сталь легированная | 30ХГСА | Поковки диаметром от 50 до 100 мм, КП440* | 244.2308 | 241.5385 | 233.8462 | 230 | - | - | - | - | - | - | - | - | - | 317.5 | 314 | 304 | 299 | - | - | - | - | - | - | - | - | - | 286 | 286 | 274.3 | 261.3 | - | - | - | - | - | - | - | - | - | 374 | 374 | 358.7 | 341.7 | - | - | - | - | - | - | - | - | -
Сталь легированная | 30ХГСА | Поковки диаметром до 300 мм, КП490* | 251.9231 | 248.8462 | 241.5385 | 237.6923 | - | - | - | - | - | - | - | - | - | 327.5 | 323.5 | 314 | 309 | - | - | - | - | - | - | - | - | - | 318.5 | 318.5 | 306.15 | 293.15 | - | - | - | - | - | - | - | - | - | 416.5 | 416.5 | 400.35 | 383.35 | - | - | - | - | - | - | - | - | -
Сталь легированная | 30ХГСА | Поковки диаметром до 100 мм, КП540* | 263.4615 | 260.3846 | 252.6923 | 248.8462 | - | - | - | - | - | - | - | - | - | 342.5 | 338.5 | 328.5 | 323.5 | - | - | - | - | - | - | - | - | - | 351 | 351 | 331.5 | 325 | - | - | - | - | - | - | - | - | - | 459 | 459 | 433.5 | 425 | - | - | - | - | - | - | - | - | -
Сталь легированная | 30ХГСА | Поковки диаметром до 100 мм, КП590* | 282.6923 | 279.2308 | 271.5385 | 268.0769 | - | - | - | - | - | - | - | - | - | 367.5 | 363 | 353 | 348.5 | - | - | - | - | - | - | - | - | - | 383.5 | 383.5 | 363.35 | 351 | - | - | - | - | - | - | - | - | - | 501.5 | 501.5 | 475.15 | 459 | - | - | - | - | - | - | - | - | -
Сталь легированная | 30ХГСА | Поковки диаметром до 100 мм, КП640* | 301.9231 | 294.2308 | 290.3846 | 286.9231 | - | - | - | - | - | - | - | - | - | 392.5 | 382.5 | 377.5 | 373 | - | - | - | - | - | - | - | - | - | 416 | 416 | 395.2 | 382.85 | - | - | - | - | - | - | - | - | - | 544 | 544 | 516.8 | 500.65 | - | - | - | - | - | - | - | - | -
Сталь легированная | 30ХГСА | Поковки диаметром до 100 мм, КП685* | 321.1538 | 316.9231 | 305.7692 | 301.9231 | - | - | - | - | - | - | - | - | - | 417.5 | 412 | 397.5 | 392.5 | - | - | - | - | - | - | - | - | - | 445.25 | 445.25 | 427.05 | 408.2 | - | - | - | - | - | - | - | - | - | 582.25 | 582.25 | 558.45 | 533.8 | - | - | - | - | - | - | - | - | -
Сталь легированная | 30ХГСА | Штамповки, прутки и полосы диаметром или толщиной до 80 мм | 415.3846 | 407.6923 | 392.3077 | 388.4615 | - | - | - | - | - | - | - | - | - | 540 | 530 | 510 | 505 | - | - | - | - | - | - | - | - | - | 542.1 | 542.1 | 516.75 | 490.75 | - | - | - | - | - | - | - | - | - | 708.9 | 708.9 | 675.75 | 641.75 | - | - | - | - | - | - | - | - | -
Сталь легированная | 30ХГСА | Штамповки, прутки и полосы диаметром или толщиной от 80 до 150 мм | 415.3846 | 407.6923 | 392.3077 | 388.4615 | - | - | - | - | - | - | - | - | - | 540 | 530 | 510 | 505 | - | - | - | - | - | - | - | - | - | 542.1 | 542.1 | 516.75 | 490.75 | - | - | - | - | - | - | - | - | - | 708.9 | 708.9 | 675.75 | 641.75 | - | - | - | - | - | - | - | - | -
Сталь легированная | 30ХГСА | Штамповки, прутки и полосы диаметром или толщиной от 150 до 250 мм | 415.3846 | 407.6923 | 392.3077 | 388.4615 | - | - | - | - | - | - | - | - | - | 540 | 530 | 510 | 505 | - | - | - | - | - | - | - | - | - | 542.1 | 542.1 | 516.75 | 490.75 | - | - | - | - | - | - | - | - | - | 708.9 | 708.9 | 675.75 | 641.75 | - | - | - | - | - | - | - | - | -
Сталь легированная | 10ХСНД | Холодно и горячекатаные трубы наружным диаметром от 60 до 168 мм с толщиной стенки от 6 до 11 мм | 177.3077 | 169.6154 | 166.1538 | 162.3077 | 162.3077 | 162.3077 | 162.3077 | 150.6667 | 137.3333 | - | - | - | - | 230.5 | 220.5 | 216 | 211 | 211 | 211 | 211 | 195.8667 | 178.5333 | - | - | - | - | 204.1 | 191.1 | 178.75 | 165.75 | 159.25 | 159.25 | 159.25 | 146.9 | 133.9 | - | - | - | - | 266.9 | 249.9 | 233.75 | 216.75 | 208.25 | 208.25 | 208.25 | 192.1 | 175.1 | - | - | - | -
Сталь легированная | 10ХСНД | Фасонные профили сечением от 5 до 250 мм | 203.8462 | 196.1538 | 192.3077 | 188.8462 | 188.8462 | 188.8462 | 188.8462 | 188.8462 | 183.3333 | - | - | - | - | 265 | 255 | 250 | 245.5 | 245.5 | 245.5 | 245.5 | 245.5 | 238.3333 | - | - | - | - | 254.8 | 242.45 | 229.45 | 216.45 | 209.95 | 209.95 | 209.95 | 209.95 | 178.75 | - | - | - | - | 333.2 | 317.05 | 300.05 | 283.05 | 274.55 | 274.55 | 274.55 | 274.55 | 233.75 | - | - | - | -
Сталь легированная | 10ХСНД | Прокат, толстолистовая сталь толщиной от 4 до 40 мм | 196.1538 | 192.3077 | 185 | 181.1538 | 181.1538 | 181.1538 | 181.1538 | 181.1538 | 177.3077 | - | - | - | - | 255 | 250 | 240.5 | 235.5 | 235.5 | 235.5 | 235.5 | 235.5 | 230.5 | - | - | - | - | 254.8 | 242.45 | 229.45 | 209.95 | 204.1 | 204.1 | 204.1 | 204.1 | 184.6 | - | - | - | - | 333.2 | 317.05 | 300.05 | 274.55 | 266.9 | 266.9 | 266.9 | 266.9 | 241.4 | - | - | - | -
Сталь легированная | 10ХН1М | Лист толщиной от 6 до 40 мм | 207.6923 | 203.8462 | 200 | 192.3077 | 188.8462 | 188.8462 | 177.3077 | 173.4615 | 169.6154 | - | - | - | - | 270 | 265 | 260 | 250 | 245.5 | 245.5 | 230.5 | 225.5 | 220.5 | - | - | - | - | 286.65 | 280.8 | 274.3 | 267.8 | 261.3 | 254.8 | 242.45 | 235.95 | 229.45 | - | - | - | - | 374.85 | 367.2 | 358.7 | 350.2 | 341.7 | 333.2 | 317.05 | 308.55 | 300.05 | - | - | - | -
Сталь легированная | 10ХН1М | Трубы бесшовные горячедеформированные наружным диаметром от 60 до 168 мм с толщиной стенки от 6 до 32 мм | 188.8462 | 188.8462 | 181.1538 | 173.4615 | 169.6154 | 166.1538 | 158.4615 | 154.6154 | 150.7692 | - | - | - | - | 245.5 | 245.5 | 235.5 | 225.5 | 220.5 | 216 | 206 | 201 | 196 | - | - | - | - | 222.95 | 216.45 | 209.95 | 204.1 | 197.6 | 191.1 | 191.1 | 191.1 | 178.75 | - | - | - | - | 291.55 | 283.05 | 274.55 | 266.9 | 258.4 | 249.9 | 249.9 | 249.9 | 233.75 | - | - | - | -
Сталь легированная | 16ГНМА | Листы | 188.8462 | 188.8462 | 188.8462 | 188.8462 | 181.1538 | 176.6667 | 170 | 170 | 163.3333 | - | - | - | - | 245.5 | 245.5 | 245.5 | 245.5 | 235.5 | 229.6667 | 221 | 221 | 212.3333 | - | - | - | - | 209.95 | 209.95 | 204.1 | 191.1 | 178.75 | 172.25 | 165.75 | 165.75 | 159.25 | - | - | - | - | 274.55 | 274.55 | 266.9 | 249.9 | 233.75 | 225.25 | 216.75 | 216.75 | 208.25 | - | - | - | -
Сталь легированная | 10ГН2МФА | Поковки, листы толщиной до 300 мм | 207.6923 | 200 | 196.1538 | 196.1538 | 196.1538 | 188.8462 | 188.8462 | 188.8462 | - | - | - | - | - | 270 | 260 | 255 | 255 | 255 | 245.5 | 245.5 | 245.5 | - | - | - | - | - | 222.95 | 216.45 | 209.95 | 204.1 | 197.6 | 197.6 | 197.6 | 191.1 | - | - | - | - | - | 291.55 | 283.05 | 274.55 | 266.9 | 258.4 | 258.4 | 258.4 | 249.9 | - | - | - | - | -
Сталь легированная | 10ГН2МФАЛ | Отливки | 207.6923 | 203.8462 | 196.1538 | 196.1538 | 196.1538 | 188.8462 | 188.8462 | 188.8462 | - | - | - | - | - | 270 | 265 | 255 | 255 | 255 | 245.5 | 245.5 | 245.5 | - | - | - | - | - | 222.95 | 216.45 | 209.95 | 204.1 | 197.6 | 197.6 | 197.6 | 191.1 | - | - | - | - | - | 291.55 | 283.05 | 274.55 | 266.9 | 258.4 | 258.4 | 258.4 | 249.9 | - | - | - | - | -
Сталь легированная хромомолибденованадиевая | 12Х1МФ | Горячекатаная сталь толщиной или диаметром до 90 мм | 170 | 170 | 170 | 170 | 170 | 163.3333 | 156.6667 | 150.6667 | 137.3333 | 137.3333 | 118 | - | - | 221 | 221 | 221 | 221 | 221 | 212.3333 | 203.6667 | 195.8667 | 178.5333 | 178.5333 | 153.4 | - | - | 165.75 | 165.75 | 165.75 | 165.75 | 165.75 | 159.25 | 152.75 | 146.9 | 133.9 | 133.9 | 115.05 | - | - | 216.75 | 216.75 | 216.75 | 216.75 | 216.75 | 208.25 | 199.75 | 192.1 | 175.1 | 175.1 | 150.45 | - | -
Сталь легированная хромомолибденованадиевая | 12Х1МФ | Горячекатаная сталь толщиной или диаметром от 90 до 150 мм | 170 | 170 | 170 | 170 | 170 | 163.3333 | 156.6667 | 150.6667 | 137.3333 | 137.3333 | 118 | - | - | 221 | 221 | 221 | 221 | 221 | 212.3333 | 203.6667 | 195.8667 | 178.5333 | 178.5333 | 153.4 | - | - | 165.75 | 165.75 | 165.75 | 165.75 | 165.75 | 159.25 | 152.75 | 146.9 | 133.9 | 133.9 | 115.05 | - | - | 216.75 | 216.75 | 216.75 | 216.75 | 216.75 | 208.25 | 199.75 | 192.1 | 175.1 | 175.1 | 150.45 | - | -
Сталь легированная хромомолибденованадиевая | 12Х1МФ | Горячекатаная сталь толщиной или диаметром от 150 до 200 мм | 170 | 170 | 170 | 170 | 170 | 163.3333 | 156.6667 | 150.6667 | 137.3333 | 137.3333 | 118 | - | - | 221 | 221 | 221 | 221 | 221 | 212.3333 | 203.6667 | 195.8667 | 178.5333 | 178.5333 | 153.4 | - | - | 165.75 | 165.75 | 165.75 | 165.75 | 165.75 | 159.25 | 152.75 | 146.9 | 133.9 | 133.9 | 115.05 | - | - | 216.75 | 216.75 | 216.75 | 216.75 | 216.75 | 208.25 | 199.75 | 192.1 | 175.1 | 175.1 | 150.45 | - | -
Сталь легированная хромомолибденованадиевая | 12Х1МФ | Поковки толщиной от 100 до 300 мм, КП195* | 130 | 130 | 130 | 130 | 130 | 124 | 118 | 118 | 104.6667 | 104.6667 | 91.33333 | - | - | 169 | 169 | 169 | 169 | 169 | 161.2 | 153.4 | 153.4 | 136.0667 | 136.0667 | 118.7333 | - | - | 126.75 | 126.75 | 126.75 | 126.75 | 126.75 | 120.9 | 115.05 | 115.05 | 102.05 | 102.05 | 89.05 | - | - | 165.75 | 165.75 | 165.75 | 165.75 | 165.75 | 158.1 | 150.45 | 150.45 | 133.45 | 133.45 | 116.45 | - | -
Сталь легированная хромомолибденованадиевая | 12Х1МФ | Поковки толщиной до 800 мм, КП215* | 143.3333 | 143.3333 | 143.3333 | 143.3333 | 143.3333 | 137.3333 | 130.6667 | 130.6667 | 118 | 118 | 98 | - | - | 186.3333 | 186.3333 | 186.3333 | 186.3333 | 186.3333 | 178.5333 | 169.8667 | 169.8667 | 153.4 | 153.4 | 127.4 | - | - | 139.75 | 139.75 | 139.75 | 139.75 | 139.75 | 133.9 | 127.4 | 127.4 | 115.05 | 115.05 | 95.55 | - | - | 182.75 | 182.75 | 182.75 | 182.75 | 182.75 | 175.1 | 166.6 | 166.6 | 150.45 | 150.45 | 124.95 | - | -
Сталь легированная хромомолибденованадиевая | 12Х1МФ | Поковки толщиной от 100 до 500 мм, КП245* | 163.3333 | 163.3333 | 163.3333 | 163.3333 | 163.3333 | 156.6667 | 144 | 144 | 130.6667 | 130.6667 | 111.3333 | - | - | 212.3333 | 212.3333 | 212.3333 | 212.3333 | 212.3333 | 203.6667 | 187.2 | 187.2 | 169.8667 | 169.8667 | 144.7333 | - | - | 159.25 | 159.25 | 159.25 | 159.25 | 159.25 | 152.75 | 140.4 | 140.4 | 127.4 | 127.4 | 108.55 | - | - | 208.25 | 208.25 | 208.25 | 208.25 | 208.25 | 199.75 | 183.6 | 183.6 | 166.6 | 166.6 | 141.95 | - | -
Сталь легированная хромомолибденованадиевая | 12Х1МФ | Трубы бесшовные горячекатаные диаметром от 57 до 465 мм с толщиной стенки от 3,5 до 60 мм | 169.6154 | 166.1538 | 166.1538 | 162.3077 | 162.3077 | 158.4615 | 158.4615 | 150.7692 | 143.0769 | 131.9231 | 113.0769 | - | - | 220.5 | 216 | 216 | 211 | 211 | 206 | 206 | 196 | 186 | 171.5 | 147 | - | - | 178.75 | 178.75 | 178.75 | 178.75 | 178.75 | 172.25 | 165.75 | 159.25 | 140.4 | 139.1 | 120.9 | - | - | 233.75 | 233.75 | 233.75 | 233.75 | 233.75 | 225.25 | 216.75 | 208.25 | 183.6 | 181.9 | 158.1 | - | -
Сталь легированная хромомолибденованадиевая | 12Х1МФ | Трубы холоднодеформируемые диаметром от 10 до 108 мм с толщиной стенки от 2 до 13 мм | 169.6154 | 166.1538 | 166.1538 | 162.3077 | 162.3077 | 158.4615 | 158.4615 | 150.7692 | 143.0769 | 131.9231 | 113.0769 | - | - | 220.5 | 216 | 216 | 211 | 211 | 206 | 206 | 196 | 186 | 171.5 | 147 | - | - | 178.75 | 178.75 | 178.75 | 178.75 | 178.75 | 172.25 | 165.75 | 159.25 | 140.4 | 139.1 | 120.9 | - | - | 233.75 | 233.75 | 233.75 | 233.75 | 233.75 | 225.25 | 216.75 | 208.25 | 183.6 | 181.9 | 158.1 | - | -
Сталь легированная хромомолибденованадиевая | 25Х1МФ | Сталь горячекатаная, кованая, калиброванная диаметром или стороной квадрата до 90 мм | 339.6154 | 335.7692 | 320.7692 | 313.0769 | 309.2308 | 298.0769 | 294.2308 | 279.2308 | 275.3846 | 261.9231 | 241.5385 | - | - | 441.5 | 436.5 | 417 | 407 | 402 | 387.5 | 382.5 | 363 | 358 | 340.5 | 314 | - | - | 478.4 | 458.9 | 453.05 | 427.05 | 420.55 | 401.7 | 395.2 | 369.85 | 363.35 | 351 | 344.5 | - | - | 625.6 | 600.1 | 592.45 | 558.45 | 549.95 | 525.3 | 516.8 | 483.65 | 475.15 | 459 | 450.5 | - | -
Сталь легированная хромомолибденованадиевая | 25Х1МФ | Сталь горячекатаная, кованая, калиброванная диаметром или стороной квадрата от 90 до 150 мм | 339.6154 | 335.7692 | 320.7692 | 313.0769 | 309.2308 | 298.0769 | 294.2308 | 279.2308 | 275.3846 | 261.9231 | 241.5385 | - | - | 441.5 | 436.5 | 417 | 407 | 402 | 387.5 | 382.5 | 363 | 358 | 340.5 | 314 | - | - | 478.4 | 458.9 | 453.05 | 427.05 | 420.55 | 401.7 | 395.2 | 369.85 | 363.35 | 351 | 344.5 | - | - | 625.6 | 600.1 | 592.45 | 558.45 | 549.95 | 525.3 | 516.8 | 483.65 | 475.15 | 459 | 450.5 | - | -
Сталь легированная хромомолибденованадиевая | 25Х1МФ | Сталь горячекатаная, кованая, калиброванная диаметром или стороной квадрата от 150 до 200 мм | 339.6154 | 335.7692 | 320.7692 | 313.0769 | 309.2308 | 298.0769 | 294.2308 | 279.2308 | 275.3846 | 264.2308 | 241.5385 | - | - | 441.5 | 436.5 | 417 | 407 | 402 | 387.5 | 382.5 | 363 | 358 | 343.5 | 314 | - | - | 478.4 | 458.9 | 453.05 | 427.05 | 420.55 | 401.7 | 395.2 | 369.85 | 363.35 | 351 | 344.5 | - | - | 625.6 | 600.1 | 592.45 | 558.45 | 549.95 | 525.3 | 516.8 | 483.65 | 475.15 | 459 | 450.5 | - | -
Сталь легированная хромомолибденованадиевая | 25Х1МФ | Заготовки крепежных деталей толщиной или диаметром до 200 мм, КП490* | 226.5385 | 222.6923 | 211.1538 | 207.6923 | 207.6923 | 196.1538 | 196.1538 | 185 | 181.1538 | 177.3077 | 158.4615 | - | - | 294.5 | 289.5 | 274.5 | 270 | 270 | 255 | 255 | 240.5 | 235.5 | 230.5 | 206 | - | - | 318.5 | 306.15 | 299.65 | 280.8 | 280.8 | 267.8 | 261.3 | 222.95 | 222.95 | 209.95 | 209.95 | - | - | 416.5 | 400.35 | 391.85 | 367.2 | 367.2 | 350.2 | 341.7 | 291.55 | 291.55 | 274.55 | 274.55 | - | -
Сталь легированная хромомолибденованадиевая | 25Х1МФ | Заготовки крепежных деталей толщиной или диаметром до 200 мм КП590* | 283.0769 | 275.3846 | 264.2308 | 256.5385 | 256.5385 | 241.5385 | 241.5385 | 230 | 226.5385 | 218.8462 | 196.1538 | - | - | 368 | 358 | 343.5 | 333.5 | 333.5 | 314 | 314 | 299 | 294.5 | 284.5 | 255 | - | - | 383.5 | 363.35 | 356.85 | 338 | 331.5 | 319.15 | 312.65 | 293.15 | 286.65 | 280.8 | 274.3 | - | - | 501.5 | 475.15 | 466.65 | 442 | 433.5 | 417.35 | 408.85 | 383.35 | 374.85 | 367.2 | 358.7 | - | -
Сталь легированная хромомолибденованадиевая | 25Х1МФ | Заготовки крепежных деталей толщиной или диаметром до 200 мм, КП640* | 301.9231 | 298.0769 | 283.0769 | 275.3846 | 271.5385 | 264.2308 | 264.2308 | 245.3846 | 241.5385 | 233.8462 | 211.1538 | - | - | 392.5 | 387.5 | 368 | 358 | 353 | 343.5 | 343.5 | 319 | 314 | 304 | 274.5 | - | - | 416 | 395.2 | 388.7 | 369.85 | 363.35 | 351 | 344.5 | 319.15 | 312.65 | 306.15 | 299.65 | - | - | 544 | 516.8 | 508.3 | 483.65 | 475.15 | 459 | 450.5 | 417.35 | 408.85 | 400.35 | 391.85 | - | -
Сталь легированная хромомолибденованадиевая | 25Х1МФ | Заготовки крепежных деталей толщиной или диаметром до 200 мм, КП670* | 301.9231 | 298.0769 | 298.0769 | 294.2308 | 294.2308 | 290.3846 | 278.8462 | 267.3077 | 248.0769 | 226.5385 | 203.4615 | - | - | 392.5 | 387.5 | 387.5 | 382.5 | 382.5 | 377.5 | 362.5 | 347.5 | 322.5 | 294.5 | 264.5 | - | - | 435.5 | 414.7 | 414.7 | 408.2 | 395.2 | 382.85 | 363.35 | 338 | 318.5 | 293.8 | 261.3 | - | - | 569.5 | 542.3 | 542.3 | 533.8 | 516.8 | 500.65 | 475.15 | 442 | 416.5 | 384.2 | 341.7 | - | -
Сталь легированная хромомолибденованадиевая | 15Х1М1Ф | Трубы бесшовные горячекатаные с наружным диаметром от 57 до 465 мм с толщиной стенки от 3,5 до 60 мм | 188.8462 | 188.8462 | 188.8462 | 188.8462 | 188.8462 | 181.1538 | 176.6667 | 169.6154 | 156.6667 | 150.6667 | 128.0769 | 124.2308 | - | 245.5 | 245.5 | 245.5 | 245.5 | 245.5 | 235.5 | 229.6667 | 220.5 | 203.6667 | 195.8667 | 166.5 | 161.5 | - | 204.1 | 197.6 | 197.6 | 197.6 | 184.6 | 178.75 | 172.25 | 165.75 | 152.75 | 146.9 | 133.25 | 127.4 | - | 266.9 | 258.4 | 258.4 | 258.4 | 241.4 | 233.75 | 225.25 | 216.75 | 199.75 | 192.1 | 174.25 | 166.6 | -
Сталь легированная хромомолибденованадиевая | 15Х1М1ФЛ | Отливки | 169.6154 | 169.6154 | 169.6154 | 169.6154 | 169.6154 | 169.6154 | 162.3077 | 158.4615 | 154.6154 | 150.6667 | 118 | 110.6667 | - | 220.5 | 220.5 | 220.5 | 220.5 | 220.5 | 220.5 | 211 | 206 | 201 | 195.8667 | 153.4 | 143.8667 | - | 204.1 | 197.6 | 197.6 | 191.1 | 184.6 | 178.75 | 165.75 | 165.75 | 152.75 | 146.9 | 115.05 | 107.9 | - | 266.9 | 258.4 | 258.4 | 249.9 | 241.4 | 233.75 | 216.75 | 216.75 | 199.75 | 192.1 | 150.45 | 141.1 | -
Сталь легированная хромомолибденованадиевая | 12Х2МФА | Листы толщиной до 180 мм, КП395** | 207.6923 | 203.8462 | 200 | 192.3077 | 192.3077 | 188.8462 | 188.8462 | 188.8462 | 177.3077 | 166.1538 | 158.4615 | - | - | 270 | 265 | 260 | 250 | 250 | 245.5 | 245.5 | 245.5 | 230.5 | 216 | 206 | - | - | 280.8 | 274.3 | 274.3 | 267.8 | 267.8 | 261.3 | 256.75 | 256.75 | 256.75 | 256.75 | 254.8 | - | - | 367.2 | 358.7 | 358.7 | 350.2 | 350.2 | 341.7 | 335.75 | 335.75 | 335.75 | 335.75 | 333.2 | - | -
Сталь легированная хромомолибденованадиевая | 12Х2МФА | Поковки толщиной до 150 мм, КП395** | 207.6923 | 203.8462 | 200 | 192.3077 | 192.3077 | 188.8462 | 188.8462 | 188.8462 | 177.3077 | 166.1538 | 158.4615 | - | - | 270 | 265 | 260 | 250 | 250 | 245.5 | 245.5 | 245.5 | 230.5 | 216 | 206 | - | - | 280.8 | 274.3 | 274.3 | 267.8 | 267.8 | 261.3 | 256.75 | 256.75 | 256.75 | 256.75 | 254.8 | - | - | 367.2 | 358.7 | 358.7 | 350.2 | 350.2 | 341.7 | 335.75 | 335.75 | 335.75 | 335.75 | 333.2 | - | -
Сталь легированная хромомолибденованадиевая | 12Х2МФА | Листы толщиной до 180 мм, КП490** | 245.3846 | 237.6923 | 233.8462 | 230 | 226.5385 | 218.8462 | 215 | 211.1538 | 207.6923 | 192.3077 | 185 | - | - | 319 | 309 | 304 | 299 | 294.5 | 284.5 | 279.5 | 274.5 | 270 | 250 | 240.5 | - | - | 344.5 | 338 | 338 | 331.5 | 325 | 325 | 318.5 | 318.5 | 318.5 | 312 | 299.65 | - | - | 450.5 | 442 | 442 | 433.5 | 425 | 425 | 416.5 | 416.5 | 416.5 | 408 | 391.85 | - | -
Сталь легированная хромомолибденованадиевая | 12Х2МФА | Поковки толщиной до 150 мм, КП490** | 245.3846 | 237.6923 | 233.8462 | 230 | 226.5385 | 218.8462 | 215 | 211.1538 | 207.6923 | 192.3077 | 185 | - | - | 319 | 309 | 304 | 299 | 294.5 | 284.5 | 279.5 | 274.5 | 270 | 250 | 240.5 | - | - | 344.5 | 338 | 338 | 331.5 | 325 | 325 | 318.5 | 318.5 | 318.5 | 312 | 299.65 | - | - | 450.5 | 442 | 442 | 433.5 | 425 | 425 | 416.5 | 416.5 | 416.5 | 408 | 391.85 | - | -
Сталь легированная хромомолибденованадиевая | 12Х2МФА-А | Листы толщиной до 180 мм, КП395** | 207.6923 | 203.8462 | 200 | 192.3077 | 192.3077 | 188.8462 | 188.8462 | 188.8462 | 177.3077 | 166.1538 | 158.4615 | - | - | 270 | 265 | 260 | 250 | 250 | 245.5 | 245.5 | 245.5 | 230.5 | 216 | 206 | - | - | 280.8 | 274.3 | 274.3 | 267.8 | 267.8 | 261.3 | 256.75 | 256.75 | 256.75 | 256.75 | 254.8 | - | - | 367.2 | 358.7 | 358.7 | 350.2 | 350.2 | 341.7 | 335.75 | 335.75 | 335.75 | 335.75 | 333.2 | - | -
Сталь легированная хромомолибденованадиевая | 12Х2МФА-А | Поковки толщиной до 150 мм, КП395** | 207.6923 | 203.8462 | 200 | 192.3077 | 192.3077 | 188.8462 | 188.8462 | 188.8462 | 177.3077 | 166.1538 | 158.4615 | - | - | 270 | 265 | 260 | 250 | 250 | 245.5 | 245.5 | 245.5 | 230.5 | 216 | 206 | - | - | 280.8 | 274.3 | 274.3 | 267.8 | 267.8 | 261.3 | 256.75 | 256.75 | 256.75 | 256.75 | 254.8 | - | - | 367.2 | 358.7 | 358.7 | 350.2 | 350.2 | 341.7 | 335.75 | 335.75 | 335.75 | 335.75 | 333.2 | - | -
Сталь легированная хромомолибденованадиевая | 12Х2МФА-А | Листы толщиной до 180 мм, КП490** | 245.3846 | 237.6923 | 233.8462 | 230 | 226.5385 | 218.8462 | 215 | 211.1538 | 207.6923 | 192.3077 | 185 | - | - | 319 | 309 | 304 | 299 | 294.5 | 284.5 | 279.5 | 274.5 | 270 | 250 | 240.5 | - | - | 344.5 | 338 | 338 | 331.5 | 325 | 325 | 318.5 | 318.5 | 318.5 | 312 | 299.65 | - | - | 450.5 | 442 | 442 | 433.5 | 425 | 425 | 416.5 | 416.5 | 416.5 | 408 | 391.85 | - | -
Сталь легированная хромомолибденованадиевая | 12Х2МФА-А | Поковки толщиной до 150 мм, КП490** | 245.3846 | 237.6923 | 233.8462 | 230 | 226.5385 | 218.8462 | 215 | 211.1538 | 207.6923 | 192.3077 | 185 | - | - | 319 | 309 | 304 | 299 | 294.5 | 284.5 | 279.5 | 274.5 | 270 | 250 | 240.5 | - | - | 344.5 | 338 | 338 | 331.5 | 325 | 325 | 318.5 | 318.5 | 318.5 | 312 | 299.65 | - | - | 450.5 | 442 | 442 | 433.5 | 425 | 425 | 416.5 | 416.5 | 416.5 | 408 | 391.85 | - | -
Сталь легированная хромомолибденованадиевая | 18Х2МФА | Листы, поковки толщиной от 160 до 400 мм, КП490** | 245.3846 | 237.6923 | 233.8462 | 230 | 226.5385 | 218.8462 | 215 | 211.1538 | 207.6923 | 203.8462 | 200 | - | - | 319 | 309 | 304 | 299 | 294.5 | 284.5 | 279.5 | 274.5 | 270 | 265 | 260 | - | - | 344.5 | 338 | 338 | 331.5 | 325 | 325 | 318.5 | 318.5 | 318.5 | 312.65 | 299.65 | - | - | 450.5 | 442 | 442 | 433.5 | 425 | 425 | 416.5 | 416.5 | 416.5 | 408.85 | 391.85 | - | -
Сталь легированная хромомолибденованадиевая | 15Х2МФА | Листы, поковки толщиной от 400 до 650 мм, КП295** | 169.6154 | 166.1538 | 162.3077 | 158.4615 | 154.6154 | 150.7692 | 150.7692 | 150.7692 | 143.4615 | 135.7692 | 128.0769 | - | - | 220.5 | 216 | 211 | 206 | 201 | 196 | 196 | 196 | 186.5 | 176.5 | 166.5 | - | - | 254.8 | 248.95 | 235.95 | 229.45 | 217.1 | 210.6 | 197.6 | 191.75 | 184.6 | 172.25 | 165.75 | - | - | 333.2 | 325.55 | 308.55 | 300.05 | 283.9 | 275.4 | 258.4 | 250.75 | 241.4 | 225.25 | 216.75 | - | -
Сталь легированная хромомолибденованадиевая | 15Х2МФА | Листы, поковки толщиной от 161 до 400 мм, КП395** | 207.6923 | 203.8462 | 200 | 192.3077 | 188.8462 | 185 | 181.1538 | 177.3077 | 177.3077 | 166.1538 | 158.4615 | - | - | 270 | 265 | 260 | 250 | 245.5 | 240.5 | 235.5 | 230.5 | 230.5 | 216 | 206 | - | - | 280.8 | 274.3 | 274.3 | 274.3 | 267.8 | 261.3 | 261.3 | 256.75 | 256.75 | 256.75 | 235.95 | - | - | 367.2 | 358.7 | 358.7 | 358.7 | 350.2 | 341.7 | 341.7 | 335.75 | 335.75 | 335.75 | 308.55 | - | -
Сталь легированная хромомолибденованадиевая | 15Х2МФА-А | Листы, поковки толщиной от 400 до 650 мм, КП295** | 169.6154 | 166.1538 | 162.3077 | 158.4615 | 154.6154 | 150.7692 | 150.7692 | 150.7692 | 143.4615 | 135.7692 | 128.0769 | - | - | 220.5 | 216 | 211 | 206 | 201 | 196 | 196 | 196 | 186.5 | 176.5 | 166.5 | - | - | 254.8 | 248.95 | 235.95 | 229.45 | 217.1 | 210.6 | 197.6 | 191.75 | 184.6 | 172.25 | 165.75 | - | - | 333.2 | 325.55 | 308.55 | 300.05 | 283.9 | 275.4 | 258.4 | 250.75 | 241.4 | 225.25 | 216.75 | - | -
Сталь легированная хромомолибденованадиевая | 15Х2МФА-А | Листы, поковки толщиной от 161 до 400 мм, КП395** | 207.6923 | 203.8462 | 200 | 192.3077 | 188.8462 | 185 | 181.1538 | 177.3077 | 177.3077 | 166.1538 | 158.4615 | - | - | 270 | 265 | 260 | 250 | 245.5 | 240.5 | 235.5 | 230.5 | 230.5 | 216 | 206 | - | - | 280.8 | 274.3 | 274.3 | 274.3 | 267.8 | 261.3 | 261.3 | 256.75 | 256.75 | 256.75 | 235.95 | - | - | 367.2 | 358.7 | 358.7 | 358.7 | 350.2 | 341.7 | 341.7 | 335.75 | 335.75 | 335.75 | 308.55 | - | -
Сталь легированная хромомолибденованадиевая | 25Х2МФА | Поковки, листы (плиты), листовые и штампованные заготовки диаметром или толщиной до 70 мм, КП395** | 207.6923 | 203.8462 | 200 | 192.3077 | 188.8462 | 185 | 181.1538 | 177.3077 | 177.3077 | 169.6154 | 169.6154 | - | - | 270 | 265 | 260 | 250 | 245.5 | 240.5 | 235.5 | 230.5 | 230.5 | 220.5 | 220.5 | - | - | 280.8 | 280.8 | 274.3 | 267.8 | 261.3 | 261.3 | 256.75 | 256.75 | 256.75 | 242.45 | 242.45 | - | - | 367.2 | 367.2 | 358.7 | 350.2 | 341.7 | 341.7 | 335.75 | 335.75 | 335.75 | 317.05 | 317.05 | - | -
Сталь легированная хромомолибденованадиевая | 25Х2МФА | Поковки, листы (плиты), листовые и штампованные заготовки диаметром или толщиной до 750 мм, КП490** | 245.3846 | 237.6923 | 233.8462 | 230 | 226.5385 | 218.8462 | 215 | 211.1538 | 207.6923 | 203.8462 | 200 | - | - | 319 | 309 | 304 | 299 | 294.5 | 284.5 | 279.5 | 274.5 | 270 | 265 | 260 | - | - | 344.5 | 344.5 | 338 | 331.5 | 325 | 325 | 318.5 | 318.5 | 306.15 | 299.65 | 299.65 | - | - | 450.5 | 450.5 | 442 | 433.5 | 425 | 425 | 416.5 | 416.5 | 400.35 | 391.85 | 391.85 | - | -
Сталь легированная хромомолибденованадиевая | 25Х2МФА | Поковки, листы (плиты), листовые и штампованные заготовки диаметром или толщиной до 750 мм, КП590** | 283.0769 | 275.3846 | 271.5385 | 268.0769 | 260.3846 | 256.5385 | 248.8462 | 245.3846 | 237.6923 | 233.8462 | 230 | - | - | 368 | 358 | 353 | 348.5 | 338.5 | 333.5 | 323.5 | 319 | 309 | 304 | 299 | - | - | 408.2 | 408.2 | 401.7 | 395.2 | 388.7 | 388.7 | 383.5 | 383.5 | 356.85 | 351 | 351 | - | - | 533.8 | 533.8 | 525.3 | 516.8 | 508.3 | 508.3 | 501.5 | 501.5 | 466.65 | 459 | 459 | - | -
Сталь легированная хромомолибденованадиевая | 25Х2М1Ф | Горячекатаные и кованые прутки и полосы диаметром или толщиной 90 мм | 301.9231 | 294.2308 | 294.2308 | 290.3846 | 286.5385 | 282.6923 | 278.8462 | 264.2308 | 260.3846 | 248.8462 | 233.8462 | - | - | 392.5 | 382.5 | 382.5 | 377.5 | 372.5 | 367.5 | 362.5 | 343.5 | 338.5 | 323.5 | 304 | - | - | 433.55 | 433.55 | 423.15 | 420.55 | 420.55 | 408.2 | 401.7 | 388.7 | 375.7 | 363.35 | 350.35 | - | - | 566.95 | 566.95 | 553.35 | 549.95 | 549.95 | 533.8 | 525.3 | 508.3 | 491.3 | 475.15 | 458.15 | - | -
Сталь легированная хромомолибденованадиевая | 25Х2М1Ф | Заготовки крепежных деталей диаметром или толщиной до 200 мм | 301.9231 | 294.2308 | 294.2308 | 290.3846 | 286.5385 | 282.6923 | 278.8462 | 264.2308 | 260.3846 | 248.8462 | 233.8462 | - | - | 392.5 | 382.5 | 382.5 | 377.5 | 372.5 | 367.5 | 362.5 | 343.5 | 338.5 | 323.5 | 304 | - | - | 433.55 | 433.55 | 423.15 | 420.55 | 420.55 | 408.2 | 401.7 | 388.7 | 375.7 | 363.35 | 350.35 | - | - | 566.95 | 566.95 | 553.35 | 549.95 | 549.95 | 533.8 | 525.3 | 508.3 | 491.3 | 475.15 | 458.15 | - | -
Сталь легированная хромомолибденованадиевая | 25Х2М1Ф | Горячекатаные и кованые прутки и полосы диаметром или толщиной от 90 до 150 мм | 301.9231 | 294.2308 | 290.3846 | 283.0769 | 279.2308 | 268.0769 | 264.2308 | 260.3846 | 252.6923 | 248.8462 | 245.3846 | - | - | 392.5 | 382.5 | 377.5 | 368 | 363 | 348.5 | 343.5 | 338.5 | 328.5 | 323.5 | 319 | - | - | 433.55 | 433.55 | 433.55 | 420.55 | 414.7 | 401.7 | 395.2 | 388.7 | 382.85 | 376.35 | 376.35 | - | - | 566.95 | 566.95 | 566.95 | 549.95 | 542.3 | 525.3 | 516.8 | 508.3 | 500.65 | 492.15 | 492.15 | - | -
Сталь легированная хромомолибденованадиевая | 25Х2М1Ф | Горячекатаные и кованые прутки и полосы диаметром или толщиной от 150 до 200 мм | 301.9231 | 294.2308 | 294.2308 | 283.0769 | 279.2308 | 268.0769 | 264.2308 | 260.3846 | 252.6923 | 248.8462 | 245.3846 | - | - | 392.5 | 382.5 | 382.5 | 368 | 363 | 348.5 | 343.5 | 338.5 | 328.5 | 323.5 | 319 | - | - | 433.55 | 433.55 | 433.55 | 420.55 | 414.7 | 401.7 | 395.2 | 388.7 | 382.85 | 376.35 | 376.35 | - | - | 566.95 | 566.95 | 566.95 | 549.95 | 542.3 | 525.3 | 516.8 | 508.3 | 500.65 | 492.15 | 492.15 | - | -
Сталь легированная хромомолибденованадиевая | 25Х2М1Ф | Поковки толщиной или диаметром от 100 до 300 мм, КП490* | 252.6923 | 245.3846 | 241.5385 | 233.8462 | 230 | 222.6923 | 218.8462 | 215 | 207.6923 | 192.3077 | 192.3077 | - | - | 328.5 | 319 | 314 | 304 | 299 | 289.5 | 284.5 | 279.5 | 270 | 250 | 250 | - | - | 318.5 | 318.5 | 306.15 | 299.65 | 293.15 | 286.65 | 280.8 | 274.3 | 267.8 | 254.8 | 254.8 | - | - | 416.5 | 416.5 | 400.35 | 391.85 | 383.35 | 374.85 | 367.2 | 358.7 | 350.2 | 333.2 | 333.2 | - | -
Сталь легированная хромомолибденованадиевая | 25Х3МФА | Поковки, листы (плиты), листовые и штампованные заготовки толщиной от 450 до 600 мм, КП395** | 207.6923 | 203.8462 | 200 | 192.3077 | 188.8462 | 185 | 181.1538 | 177.3077 | 177.3077 | 169.6154 | 169.6154 | - | - | 270 | 265 | 260 | 250 | 245.5 | 240.5 | 235.5 | 230.5 | 230.5 | 220.5 | 220.5 | - | - | 280.8 | 280.8 | 274.3 | 267.8 | 261.3 | 261.3 | 256.75 | 256.75 | 256.75 | 242.45 | 242.45 | - | - | 367.2 | 367.2 | 358.7 | 350.2 | 341.7 | 341.7 | 335.75 | 335.75 | 335.75 | 317.05 | 317.05 | - | -
Сталь легированная хромомолибденованадиевая | 25Х3МФА | Поковки, листы (плиты), листовые и штампованные заготовки толщиной от 450 до 600 мм, КП490** | 245.3846 | 237.6923 | 233.8462 | 230 | 226.5385 | 218.8462 | 215 | 211.1538 | 207.6923 | 203.8462 | 200 | - | - | 319 | 309 | 304 | 299 | 294.5 | 284.5 | 279.5 | 274.5 | 270 | 265 | 260 | - | - | 344.5 | 344.5 | 338 | 331.5 | 325 | 325 | 318.5 | 318.5 | 306.15 | 299.65 | 299.65 | - | - | 450.5 | 450.5 | 442 | 433.5 | 425 | 425 | 416.5 | 416.5 | 400.35 | 391.85 | 391.85 | - | -
Сталь легированная хромомолибденованадиевая | 25Х3МФА | Поковки, листы (плиты), листовые и штампованные заготовки толщиной от 450 до 600 мм, КП590** | 283.0769 | 275.3846 | 271.5385 | 268.0769 | 264.2308 | 256.5385 | 248.8462 | 245.3846 | 237.6923 | 233.8462 | 230 | - | - | 368 | 358 | 353 | 348.5 | 343.5 | 333.5 | 323.5 | 319 | 309 | 304 | 299 | - | - | 408.2 | 408.2 | 401.7 | 395.2 | 388.7 | 388.7 | 383.5 | 383.5 | 356.85 | 351 | 351 | - | - | 533.8 | 533.8 | 525.3 | 516.8 | 508.3 | 508.3 | 501.5 | 501.5 | 466.65 | 459 | 459 | - | -
Сталь легированная хромомолибденованадиевая | 25Х3МФА | Поковки, листы (плиты), листовые и штампованные заготовки толщиной от 450 до 600 мм, КП685** | 320.7692 | 313.0769 | 309.2308 | 305.7692 | 301.9231 | 294.2308 | 286.9231 | 283.0769 | 268.0769 | 264.2308 | 260.3846 | - | - | 417 | 407 | 402 | 397.5 | 392.5 | 382.5 | 373 | 368 | 348.5 | 343.5 | 338.5 | - | - | 473.85 | 473.85 | 465.4 | 458.9 | 458.9 | 453.05 | 445.25 | 445.25 | 414.7 | 408.2 | 408.2 | - | - | 619.65 | 619.65 | 608.6 | 600.1 | 600.1 | 592.45 | 582.25 | 582.25 | 542.3 | 533.8 | 533.8 | - | -
Сталь легированная хромомолибденованадиевая | 10Х2М1ФБ | Поковки толщиной от 100 до 400 мм, КП195* | 130 | 128.6667 | 126 | 122.6923 | 119.2308 | 115.7692 | 112.3077 | 108.4615 | 105 | 101.5385 | 98.07692 | - | - | 169 | 167.2667 | 163.8 | 159.5 | 155 | 150.5 | 146 | 141 | 136.5 | 132 | 127.5 | - | - | 126.75 | 125.45 | 122.85 | 122.85 | 116.35 | 116.35 | 110.5 | 107.9 | 104.65 | 101.4 | 98.8 | - | - | 165.75 | 164.05 | 160.65 | 160.65 | 152.15 | 152.15 | 144.5 | 141.1 | 136.85 | 132.6 | 129.2 | - | -
Сталь легированная хромомолибденованадиевая | 10Х2М1ФБ | Поковки толщиной от 100 до 400 мм, КП245* | 150.7692 | 146.5385 | 139.6154 | 132.6923 | 126.1538 | 119.2308 | 112.3077 | 105.3846 | 102.6923 | 102.6923 | 96.92308 | - | - | 196 | 190.5 | 181.5 | 172.5 | 164 | 155 | 146 | 137 | 133.5 | 133.5 | 126 | - | - | 159.25 | 157.3 | 154.7 | 151.45 | 148.85 | 146.25 | 143 | 139.75 | 133.9 | 127.4 | 120.9 | - | - | 208.25 | 205.7 | 202.3 | 198.05 | 194.65 | 191.25 | 187 | 182.75 | 175.1 | 166.6 | 158.1 | - | -
Сталь легированная хромомолибденованадиевая | 10Х2М1ФБ | Листы толщиной до 150 мм, КП195* | 130 | 128.6667 | 125.3333 | 122.6923 | 119.2308 | 115.3846 | 111.9231 | 108.4615 | 105 | 101.1538 | 97.69231 | - | - | 169 | 167.2667 | 162.9333 | 159.5 | 155 | 150 | 145.5 | 141 | 136.5 | 131.5 | 127 | - | - | 126.75 | 125.45 | 122.2 | 122.2 | 116.35 | 116.35 | 110.5 | 107.25 | 104.65 | 101.4 | 98.8 | - | - | 165.75 | 164.05 | 159.8 | 159.8 | 152.15 | 152.15 | 144.5 | 140.25 | 136.85 | 132.6 | 129.2 | - | -
Сталь легированная хромомолибденованадиевая | 10Х2М1ФБ | Листы толщиной до 150 мм, КП245* | 150.7692 | 148.0769 | 144.6154 | 140 | 135.7692 | 131.5385 | 127.3077 | 123.0769 | 118.8462 | 114.6154 | 113.0769 | - | - | 196 | 192.5 | 188 | 182 | 176.5 | 171 | 165.5 | 160 | 154.5 | 149 | 147 | - | - | 159.25 | 158.6 | 156.65 | 154.7 | 152.75 | 150.15 | 148.2 | 146.25 | 144.3 | 141.7 | 135.2 | - | - | 208.25 | 207.4 | 204.85 | 202.3 | 199.75 | 196.35 | 193.8 | 191.25 | 188.7 | 185.3 | 176.8 | - | -
Сталь легированная хромомолибденованадиевая | 15Х2НМФА | Поковки, листы, штамповки диаметром или толщиной от 400 до 650 мм, КП395** | 211.1538 | 207.3077 | 203.4615 | 199.6154 | 196.1538 | 192.3077 | 192.3077 | 188.8462 | - | - | - | - | - | 274.5 | 269.5 | 264.5 | 259.5 | 255 | 250 | 250 | 245.5 | - | - | - | - | - | 286.65 | 280.15 | 273.65 | 267.8 | 261.3 | 261.3 | 261.3 | 256.75 | - | - | - | - | - | 374.85 | 366.35 | 357.85 | 350.2 | 341.7 | 341.7 | 341.7 | 335.75 | - | - | - | - | -
Сталь легированная хромомолибденованадиевая | 15Х2НМФА | Поковки, листы, штамповки диаметром или толщиной от 160 до 400 мм, КП490* | 233.8462 | 228.0769 | 226.1538 | 222.3077 | 218.4615 | 215 | 211.1538 | 207.3077 | - | - | - | - | - | 304 | 296.5 | 294 | 289 | 284 | 279.5 | 274.5 | 269.5 | - | - | - | - | - | 318.5 | 312 | 305.5 | 299.65 | 293.15 | 293.15 | 293.15 | 286.65 | - | - | - | - | - | 416.5 | 408 | 399.5 | 391.85 | 383.35 | 383.35 | 383.35 | 374.85 | - | - | - | - | -
Сталь легированная хромомолибденованадиевая | 15Х2НМФА | Поковки, листы штамповки диаметром или толщиной от 400 до 650 мм, КП295* | 169.6154 | 166.1538 | 162.3077 | 158.4615 | 154.6154 | 154.6154 | 154.6154 | 150.7692 | - | - | - | - | - | 220.5 | 216 | 211 | 206 | 201 | 201 | 201 | 196 | - | - | - | - | - | 254.8 | 254.8 | 242.45 | 235.95 | 235.95 | 235.95 | 229.45 | 191.75 | - | - | - | - | - | 333.2 | 333.2 | 317.05 | 308.55 | 308.55 | 308.55 | 300.05 | 250.75 | - | - | - | - | -
Сталь легированная хромомолибденованадиевая | 15Х2НМФА | Поковки, листы штамповки диаметром или толщиной от 160 до 400 мм, КП395** | 211.1538 | 211.1538 | 211.1538 | 203.8462 | 200 | 196.1538 | 196.1538 | 188.8462 | - | - | - | - | - | 274.5 | 274.5 | 274.5 | 265 | 260 | 255 | 255 | 245.5 | - | - | - | - | - | 286.65 | 280.8 | 267.8 | 261.3 | 256.75 | 256.75 | 256.75 | 256.75 | - | - | - | - | - | 374.85 | 367.2 | 350.2 | 341.7 | 335.75 | 335.75 | 335.75 | 335.75 | - | - | - | - | -
Сталь легированная хромомолибденованадиевая | 15ХНМФА-А | Поковки, листы, штамповки диаметром или толщиной от 400 до 650 мм, КП395** | 211.1538 | 207.3077 | 203.4615 | 199.6154 | 196.1538 | 192.3077 | 192.3077 | 188.8462 | - | - | - | - | - | 274.5 | 269.5 | 264.5 | 259.5 | 255 | 250 | 250 | 245.5 | - | - | - | - | - | 286.65 | 280.15 | 273.65 | 267.8 | 261.3 | 261.3 | 261.3 | 256.75 | - | - | - | - | - | 374.85 | 366.35 | 357.85 | 350.2 | 341.7 | 341.7 | 341.7 | 335.75 | - | - | - | - | -
Сталь легированная хромомолибденованадиевая | 15ХНМФА-А | Поковки, листы, штамповки диаметром или толщиной от 160 до 400 мм, КП490* | 233.8462 | 228.0769 | 226.1538 | 222.3077 | 218.4615 | 215 | 211.1538 | 207.3077 | - | - | - | - | - | 304 | 296.5 | 294 | 289 | 284 | 279.5 | 274.5 | 269.5 | - | - | - | - | - | 318.5 | 312 | 305.5 | 299.65 | 293.15 | 293.15 | 293.15 | 286.65 | - | - | - | - | - | 416.5 | 408 | 399.5 | 391.85 | 383.35 | 383.35 | 383.35 | 374.85 | - | - | - | - | -
Сталь легированная хромомолибденованадиевая | 15ХНМФА-А | Поковки, листы штамповки диаметром или толщиной от 400 до 650 мм, КП295* | 169.6154 | 166.1538 | 162.3077 | 158.4615 | 154.6154 | 154.6154 | 154.6154 | 150.7692 | - | - | - | - | - | 220.5 | 216 | 211 | 206 | 201 | 201 | 201 | 196 | - | - | - | - | - | 254.8 | 254.8 | 242.45 | 235.95 | 235.95 | 235.95 | 229.45 | 191.75 | - | - | - | - | - | 333.2 | 333.2 | 317.05 | 308.55 | 308.55 | 308.55 | 300.05 | 250.75 | - | - | - | - | -
Сталь легированная хромомолибденованадиевая | 15ХНМФА-А | Поковки, листы штамповки диаметром или толщиной от 160 до 400 мм, КП395** | 211.1538 | 211.1538 | 211.1538 | 203.8462 | 200 | 196.1538 | 196.1538 | 188.8462 | - | - | - | - | - | 274.5 | 274.5 | 274.5 | 265 | 260 | 255 | 255 | 245.5 | - | - | - | - | - | 286.65 | 280.8 | 267.8 | 261.3 | 256.75 | 256.75 | 256.75 | 256.75 | - | - | - | - | - | 374.85 | 367.2 | 350.2 | 341.7 | 335.75 | 335.75 | 335.75 | 335.75 | - | - | - | - | -
Сталь легированная хромомолибденованадиевая | 15Х3НМФА | Листы, поковки толщиной до 450 мм | 226.5385 | 218.8462 | 207.6923 | 200 | 200 | 196.1538 | 192.3077 | 188.8462 | - | - | - | - | - | 294.5 | 284.5 | 270 | 260 | 260 | 255 | 250 | 245.5 | - | - | - | - | - | 319.15 | 306.15 | 293.15 | 286.65 | 286.65 | 286.65 | 274.3 | 254.8 | - | - | - | - | - | 417.35 | 400.35 | 383.35 | 374.85 | 374.85 | 374.85 | 358.7 | 333.2 | - | - | - | - | -
Сталь легированная хромомолибденованадиевая | 15Х3НМФА-А | Листы, поковки толщиной до 450 мм | 226.5385 | 218.8462 | 207.6923 | 200 | 200 | 196.1538 | 192.3077 | 188.8462 | - | - | - | - | - | 294.5 | 284.5 | 270 | 260 | 260 | 255 | 250 | 245.5 | - | - | - | - | - | 319.15 | 306.15 | 293.15 | 286.65 | 286.65 | 286.65 | 274.3 | 254.8 | - | - | - | - | - | 417.35 | 400.35 | 383.35 | 374.85 | 374.85 | 374.85 | 358.7 | 333.2 | - | - | - | - | -
Сталь легированная хромомолибденованадиевая | 36Х2Н2МФА | Заготовки крепежных деталей толщиной до 200 мм, КП395* | 237.6923 | 237.6923 | 237.6923 | 230 | 218.8462 | 218.8462 | 207.6923 | 163.3333 | - | - | - | - | - | 309 | 309 | 309 | 299 | 284.5 | 284.5 | 270 | 212.3333 | - | - | - | - | - | 256.75 | 256.75 | 256.75 | 248.95 | 235.95 | 229.45 | 222.95 | 159.25 | - | - | - | - | - | 335.75 | 335.75 | 335.75 | 325.55 | 308.55 | 300.05 | 291.55 | 208.25 | - | - | - | - | -
Сталь легированная хромомолибденованадиевая | 36Х2Н2МФА | Заготовки крепежных деталей толщиной до 200 мм, КП490* | 252.6923 | 252.6923 | 252.6923 | 245.3846 | 230 | 230 | 218.8462 | 207.6923 | - | - | - | - | - | 328.5 | 328.5 | 328.5 | 319 | 299 | 299 | 284.5 | 270 | - | - | - | - | - | 318.5 | 318.5 | 318.5 | 312.65 | 293.15 | 286.65 | 280.8 | 261.3 | - | - | - | - | - | 416.5 | 416.5 | 416.5 | 408.85 | 383.35 | 374.85 | 367.2 | 341.7 | - | - | - | - | -
Сталь легированная хромомолибденованадиевая | 36Х2Н2МФА | Заготовки крепежных деталей толщиной до 200 мм, КП590* | 264.2308 | 264.2308 | 264.2308 | 256.5385 | 245.3846 | 241.5385 | 230 | 218.8462 | - | - | - | - | - | 343.5 | 343.5 | 343.5 | 333.5 | 319 | 314 | 299 | 284.5 | - | - | - | - | - | 383.5 | 383.5 | 383.5 | 369.85 | 351 | 344.5 | 331.5 | 286.65 | - | - | - | - | - | 501.5 | 501.5 | 501.5 | 483.65 | 459 | 450.5 | 433.5 | 374.85 | - | - | - | - | -
Сталь легированная хромомолибденованадиевая | 36Х2Н2МФА | Заготовки крепежных деталей толщиной до 200 мм, КП640 | 263.8462 | 263.8462 | 252.3077 | 241.1538 | 241.1538 | 233.4615 | 229.6154 | 222.3077 | - | - | - | - | - | 343 | 343 | 328 | 313.5 | 313.5 | 303.5 | 298.5 | 289 | - | - | - | - | - | 416 | 416 | 399.75 | 378.95 | 378.95 | 365.3 | 358.15 | 309.4 | - | - | - | - | - | 544 | 544 | 522.75 | 495.55 | 495.55 | 477.7 | 468.35 | 404.6 | - | - | - | - | -
Сталь легированная хромомолибденованадиевая | 36Х2Н2МФА | Заготовки крепежных деталей толщиной до 200 мм, КП685* | 301.9231 | 301.9231 | 301.9231 | 290.3846 | 283.0769 | 279.2308 | 264.2308 | 252.6923 | - | - | - | - | - | 392.5 | 392.5 | 392.5 | 377.5 | 368 | 363 | 343.5 | 328.5 | - | - | - | - | - | 445.25 | 445.25 | 445.25 | 427.05 | 414.7 | 408.2 | 382.85 | 351 | - | - | - | - | - | 582.25 | 582.25 | 582.25 | 558.45 | 542.3 | 533.8 | 500.65 | 459 | - | - | - | - | -
Сталь легированная хромомолибденованадиевая | 36Х2Н2МФА | Заготовки крепежных деталей толщиной до 200 мм, КП785* | 339.6154 | 339.6154 | 339.6154 | 328.0769 | 316.9231 | 313.0769 | 301.9231 | 283.0769 | - | - | - | - | - | 441.5 | 441.5 | 441.5 | 426.5 | 412 | 407 | 392.5 | 368 | - | - | - | - | - | 510.25 | 510.25 | 510.25 | 490.75 | 471.9 | 465.4 | 446.55 | 414.7 | - | - | - | - | - | 667.25 | 667.25 | 667.25 | 641.75 | 617.1 | 608.6 | 583.95 | 542.3 | - | - | - | - | -
Сталь легированная хромомолибденованадиевая | 38ХН3МФА | Заготовки крепежных деталей толщиной до 200 мм, КП490* | 252.6923 | 252.6923 | 241.5385 | 233.8462 | 233.8462 | 226.5385 | 222.6923 | 215 | - | - | - | - | - | 328.5 | 328.5 | 314 | 304 | 304 | 294.5 | 289.5 | 279.5 | - | - | - | - | - | 318.5 | 318.5 | 306.15 | 293.15 | 293.15 | 280.8 | 274.3 | 222.95 | - | - | - | - | - | 416.5 | 416.5 | 400.35 | 383.35 | 383.35 | 367.2 | 358.7 | 291.55 | - | - | - | - | -
Сталь легированная хромомолибденованадиевая | 38ХН3МФА | Заготовки крепежных деталей толщиной до 200 мм, КП590* | 264.2308 | 264.2308 | 252.6923 | 241.5385 | 241.5385 | 233.8462 | 230 | 222.6923 | - | - | - | - | - | 343.5 | 343.5 | 328.5 | 314 | 314 | 304 | 299 | 289.5 | - | - | - | - | - | 383.5 | 383.5 | 369.85 | 351 | 351 | 338 | 331.5 | 286.65 | - | - | - | - | - | 501.5 | 501.5 | 483.65 | 459 | 459 | 442 | 433.5 | 374.85 | - | - | - | - | -
Сталь легированная хромомолибденованадиевая | 38ХН3МФА | Заготовки крепежных деталей толщиной до 200 мм, КП640* | 264.2308 | 264.2308 | 252.6923 | 241.5385 | 241.5385 | 233.8462 | 230 | 222.6923 | - | - | - | - | - | 343.5 | 343.5 | 328.5 | 314 | 314 | 304 | 299 | 289.5 | - | - | - | - | - | 416 | 416 | 399.75 | 378.95 | 378.95 | 365.3 | 358.15 | 309.4 | - | - | - | - | - | 544 | 544 | 522.75 | 495.55 | 495.55 | 477.7 | 468.35 | 404.6 | - | - | - | - | -
Сталь легированная хромомолибденованадиевая | 38ХН3МФА | Заготовки крепежных деталей толщиной до 200 мм, КП685* | 301.9231 | 301.9231 | 290.3846 | 279.2308 | 279.2308 | 271.5385 | 264.2308 | 256.5385 | - | - | - | - | - | 392.5 | 392.5 | 377.5 | 363 | 363 | 353 | 343.5 | 333.5 | - | - | - | - | - | 445.25 | 445.25 | 427.05 | 414.7 | 408.2 | 395.2 | 382.85 | 351 | - | - | - | - | - | 582.25 | 582.25 | 558.45 | 542.3 | 533.8 | 516.8 | 500.65 | 459 | - | - | - | - | -
Сталь легированная хромомолибденованадиевая | 38ХН3МФА | Заготовки крепежных деталей толщиной до 200 мм, КП785* | 339.6154 | 339.6154 | 324.6154 | 316.9231 | 313.0769 | 301.9231 | 301.9231 | 286.9231 | - | - | - | - | - | 441.5 | 441.5 | 422 | 412 | 407 | 392.5 | 392.5 | 373 | - | - | - | - | - | 510.25 | 510.25 | 484.9 | 471.9 | 465.4 | 453.05 | 440.05 | 414.7 | - | - | - | - | - | 667.25 | 667.25 | 634.1 | 617.1 | 608.6 | 592.45 | 575.45 | 542.3 | - | - | - | - | -
Сталь легированная хромомолибденованадиевая | 38ХН3МФА | Заготовки крепежных деталей толщиной до 200 мм, КП880* | 377.3077 | 377.3077 | 362.3077 | 350.7692 | 347.3077 | 339.6154 | 331.9231 | 320.7692 | - | - | - | - | - | 490.5 | 490.5 | 471 | 456 | 451.5 | 441.5 | 431.5 | 417 | - | - | - | - | - | 572 | 572 | 548.6 | 529.1 | 522.6 | 510.25 | 497.25 | 484.9 | - | - | - | - | - | 748 | 748 | 717.4 | 691.9 | 683.4 | 667.25 | 650.25 | 634.1 | - | - | - | - | -
Сталь легированная хромомолибденованадиевая | 20Х1М1Ф1БР | Заготовки крепежных деталей толщиной до 200 мм, КП670* | 301.9231 | 298.0769 | 294.2308 | 290.3846 | 286.9231 | 283.0769 | 279.2308 | 275.3846 | 268.0769 | 248.8462 | 230 | - | - | 392.5 | 387.5 | 382.5 | 377.5 | 373 | 368 | 363 | 358 | 348.5 | 323.5 | 299 | - | - | 435.5 | 435.5 | 427.05 | 420.55 | 407.55 | 388.7 | 369.2 | 337.35 | 331.5 | 318.5 | 305.5 | - | - | 569.5 | 569.5 | 558.45 | 549.95 | 532.95 | 508.3 | 482.8 | 441.15 | 433.5 | 416.5 | 399.5 | - | -
Сталь легированная кремнемарганцовистая | 15ГС | Трубы бесшовные горячекатаные наружным диаметром от 10 до 465 мм с толщиной стенки от 2 до 60 мм | 183.3333 | 176.6667 | 176.6667 | 170 | 169.6154 | 162.3077 | 150.6667 | 130.6667 | 111.3333 | - | - | - | - | 238.3333 | 229.6667 | 229.6667 | 221 | 220.5 | 211 | 195.8667 | 169.8667 | 144.7333 | - | - | - | - | 178.75 | 172.25 | 172.25 | 165.75 | 165.75 | 159.25 | 146.9 | 127.4 | 108.55 | - | - | - | - | 233.75 | 225.25 | 225.25 | 216.75 | 216.75 | 208.25 | 192.1 | 166.6 | 141.95 | - | - | - | -
Сталь легированная кремнемарганцовистая | 16ГС | Листы горячекатаные толщиной от 2 до 160 мм | 163.3333 | 156.6667 | 150.7692 | 150.6667 | 144 | 144 | 130.6667 | 118 | - | - | - | - | - | 212.3333 | 203.6667 | 196 | 195.8667 | 187.2 | 187.2 | 169.8667 | 153.4 | - | - | - | - | - | 159.25 | 152.75 | 152.75 | 146.9 | 140.4 | 140.4 | 127.4 | 115.05 | - | - | - | - | - | 208.25 | 199.75 | 199.75 | 192.1 | 183.6 | 183.6 | 166.6 | 150.45 | - | - | - | - | -
Сталь легированная кремнемарганцовистая | 20ГСЛ | Отливки | 183.3333 | 181.1538 | 169.6154 | 156.6667 | 150.6667 | 130.6667 | 124 | 124 | - | - | - | - | - | 238.3333 | 235.5 | 220.5 | 203.6667 | 195.8667 | 169.8667 | 161.2 | 161.2 | - | - | - | - | - | 178.75 | 178.75 | 165.75 | 152.75 | 146.9 | 127.4 | 120.9 | 120.9 | - | - | - | - | - | 233.75 | 233.75 | 216.75 | 199.75 | 192.1 | 166.6 | 158.1 | 158.1 | - | - | - | - | -
Сталь легированная кремнемарганцовистая | 09Г2С | Прокат толщиной от 4 до 160 мм | 163.3333 | 156.6667 | 156.6667 | 150.6667 | 144 | 144 | 130.6667 | 118 | 104.6667 | 104.6667 | - | - | - | 212.3333 | 203.6667 | 203.6667 | 195.8667 | 187.2 | 187.2 | 169.8667 | 153.4 | 136.0667 | 136.0667 | - | - | - | 159.25 | 152.75 | 152.75 | 146.9 | 140.4 | 140.4 | 127.4 | 115.05 | 102.05 | 102.05 | - | - | - | 208.25 | 199.75 | 199.75 | 192.1 | 183.6 | 183.6 | 166.6 | 150.45 | 133.45 | 133.45 | - | - | -
Сталь высокохромистая | 08Х13 | Листы толщиной от 4 до 50 мм | 162.3077 | 154.6154 | 150.7692 | 143.4615 | 139.6154 | 135.7692 | 131.9231 | - | - | - | - | - | - | 211 | 201 | 196 | 186.5 | 181.5 | 176.5 | 171.5 | - | - | - | - | - | - | 178.75 | 178.75 | 178.75 | 165.75 | 159.25 | 152.75 | 152.75 | - | - | - | - | - | - | 233.75 | 233.75 | 233.75 | 216.75 | 208.25 | 199.75 | 199.75 | - | - | - | - | - | -
Сталь высокохромистая | 08Х13 | Трубы наружным диаметром от 5 до 250 мм с толщиной стенки от 0,2 до 22 мм | 143.4615 | 139.6154 | 135.7692 | 128.0769 | 124.2308 | 120.7692 | 120.7692 | - | - | - | - | - | - | 186.5 | 181.5 | 176.5 | 166.5 | 161.5 | 157 | 157 | - | - | - | - | - | - | 159.25 | 159.25 | 159.25 | 146.9 | 140.4 | 140.4 | 140.4 | - | - | - | - | - | - | 208.25 | 208.25 | 208.25 | 192.1 | 183.6 | 183.6 | 183.6 | - | - | - | - | - | -
Сталь высокохромистая | 20Х13 | Поковки диаметром или толщиной до 300 мм | 248.8462 | 241.5385 | 233.8462 | 226.5385 | 218.8462 | 211.1538 | 203.8462 | - | - | - | - | - | - | 323.5 | 314 | 304 | 294.5 | 284.5 | 274.5 | 265 | - | - | - | - | - | - | 286.65 | 274.3 | 267.8 | 254.8 | 254.8 | 235.95 | 229.45 | - | - | - | - | - | - | 374.85 | 358.7 | 350.2 | 333.2 | 333.2 | 308.55 | 300.05 | - | - | - | - | - | -
Сталь высокохромистая | 20Х13 | Калиброванная сталь диаметром или стороной квадрата до 70 мм | 248.8462 | 241.5385 | 233.8462 | 226.5385 | 218.8462 | 211.1538 | 203.8462 | - | - | - | - | - | - | 323.5 | 314 | 304 | 294.5 | 284.5 | 274.5 | 265 | - | - | - | - | - | - | 286.65 | 274.3 | 267.8 | 254.8 | 254.8 | 235.95 | 229.45 | - | - | - | - | - | - | 374.85 | 358.7 | 350.2 | 333.2 | 333.2 | 308.55 | 300.05 | - | - | - | - | - | -
Сталь высокохромистая | 20Х13 | Горячекатаная сталь диаметром, стороной квадрата или толщиной до 60 мм | 248.8462 | 241.5385 | 233.8462 | 226.5385 | 218.8462 | 211.1538 | 203.8462 | - | - | - | - | - | - | 323.5 | 314 | 304 | 294.5 | 284.5 | 274.5 | 265 | - | - | - | - | - | - | 286.65 | 274.3 | 267.8 | 254.8 | 254.8 | 235.95 | 229.45 | - | - | - | - | - | - | 374.85 | 358.7 | 350.2 | 333.2 | 333.2 | 308.55 | 300.05 | - | - | - | - | - | -
Сталь высокохромистая | 20Х13 | Горячекатаная сталь диаметром, стороной квадрата или толщиной от 60 до 100 мм | 248.8462 | 241.5385 | 233.8462 | 226.5385 | 218.8462 | 211.1538 | 203.8462 | - | - | - | - | - | - | 323.5 | 314 | 304 | 294.5 | 284.5 | 274.5 | 265 | - | - | - | - | - | - | 286.65 | 274.3 | 267.8 | 254.8 | 254.8 | 235.95 | 229.45 | - | - | - | - | - | - | 374.85 | 358.7 | 350.2 | 333.2 | 333.2 | 308.55 | 300.05 | - | - | - | - | - | -
Сталь высокохромистая | 20Х13 | Горячекатаная сталь со стороной квадрата или толщиной от 100 до 150 мм | 248.8462 | 241.5385 | 233.8462 | 226.5385 | 218.8462 | 211.1538 | 203.8462 | - | - | - | - | - | - | 323.5 | 314 | 304 | 294.5 | 284.5 | 274.5 | 265 | - | - | - | - | - | - | 286.65 | 274.3 | 267.8 | 254.8 | 254.8 | 235.95 | 229.45 | - | - | - | - | - | - | 374.85 | 358.7 | 350.2 | 333.2 | 333.2 | 308.55 | 300.05 | - | - | - | - | - | -
Сталь высокохромистая | 20Х13 | Заготовки крепежных деталей, КП590* | 301.9231 | 290.3846 | 283.0769 | 275.3846 | 264.2308 | 256.5385 | 245.3846 | - | - | - | - | - | - | 392.5 | 377.5 | 368 | 358 | 343.5 | 333.5 | 319 | - | - | - | - | - | - | 383.5 | 363.35 | 356.85 | 338 | 338 | 312.65 | 306.15 | - | - | - | - | - | - | 501.5 | 475.15 | 466.65 | 442 | 442 | 408.85 | 400.35 | - | - | - | - | - | -
Сталь высокохромистая | 20Х13 | Листы толщиной от 4 до 50 мм | 196.1538 | 188.8462 | 185 | 181.1538 | 169.6154 | 166.1538 | 158.4615 | - | - | - | - | - | - | 255 | 245.5 | 240.5 | 235.5 | 220.5 | 216 | 206 | - | - | - | - | - | - | 242.45 | 229.45 | 222.95 | 209.95 | 209.95 | 197.6 | 191.1 | - | - | - | - | - | - | 317.05 | 300.05 | 291.55 | 274.55 | 274.55 | 258.4 | 249.9 | - | - | - | - | - | -
Сталь высокохромистая | 20Х12ВНМФ | Заготовки крепежных деталей толщиной до 200 мм, КП670* | 301.9231 | 298.0769 | 290.3846 | 283.0769 | 275.3846 | 268.0769 | 260.3846 | 248.8462 | 241.5385 | 226.1538 | 203.4615 | - | - | 392.5 | 387.5 | 377.5 | 368 | 358 | 348.5 | 338.5 | 323.5 | 314 | 294 | 264.5 | - | - | 435.5 | 427.05 | 414.7 | 401.7 | 395.2 | 382.85 | 369.85 | 338 | 331.5 | 312.65 | 299.65 | 0 | 0 | 569.5 | 558.45 | 542.3 | 525.3 | 516.8 | 500.65 | 483.65 | 442 | 433.5 | 408.85 | 391.85 | 0 | 0
Сталь высокохромистая | 09Х17Н | Поковки диаметром или толщиной под термическую обработку до 200 мм | 169.6154 | 166.1538 | 162.3077 | 158.4615 | 154.6154 | 150.7692 | 143.4615 | 143.4615 | - | - | - | - | - | 220.5 | 216 | 211 | 206 | 201 | 196 | 186.5 | 186.5 | - | - | - | - | - | 222.95 | 222.95 | 216.45 | 209.95 | 204.1 | 197.6 | 197.6 | 191.1 | - | - | - | - | - | 291.55 | 291.55 | 283.05 | 274.55 | 266.9 | 258.4 | 258.4 | 249.9 | - | - | - | - | -
Сталь высокохромистая | 09Х17Н | Заготовки в виде поковок, штамповок и прутков круглого сечения от 5 до 250 мм, квадратного от 40 до 200 мм | 207.6923 | 203.8462 | 192.3077 | 188.8462 | 181.1538 | 173.4615 | 166.1538 | 162.3077 | - | - | - | - | - | 270 | 265 | 250 | 245.5 | 235.5 | 225.5 | 216 | 211 | - | - | - | - | - | 254.8 | 229.45 | 235.95 | 229.45 | 216.45 | 209.95 | 204.1 | 191.1 | - | - | - | - | - | 333.2 | 300.05 | 308.55 | 300.05 | 283.05 | 274.55 | 266.9 | 249.9 | - | - | - | - | -
Сталь высокохромистая | 30Х13 | Заготовки крепежных деталей толщиной или диаметром до 200 мм, КП590* | 301.9231 | 290.3846 | 283.0769 | 275.3846 | 264.2308 | 256.5385 | 248.8462 | - | - | - | - | - | - | 392.5 | 377.5 | 368 | 358 | 343.5 | 333.5 | 323.5 | - | - | - | - | - | - | 383.5 | 376.35 | 369.85 | 363.35 | 356.85 | 351 | 344.5 | - | - | - | - | - | - | 501.5 | 492.15 | 483.65 | 475.15 | 466.65 | 459 | 450.5 | - | - | - | - | - | -
Сталь высокохромистая | 30Х13 | Заготовки крепежных деталей толщиной или диаметром до 200 мм, КП685* | 339.6154 | 328.0769 | 316.9231 | 305.7692 | 294.2308 | 286.9231 | 279.2308 | - | - | - | - | - | - | 441.5 | 426.5 | 412 | 397.5 | 382.5 | 373 | 363 | - | - | - | - | - | - | 445.25 | 445.25 | 440.05 | 433.55 | 427.05 | 414.7 | 408.2 | - | - | - | - | - | - | 582.25 | 582.25 | 575.45 | 566.95 | 558.45 | 542.3 | 533.8 | - | - | - | - | - | -
Сталь высокохромистая | 30Х13 | Заготовки крепежных деталей толщиной или диаметром до 200 мм, КП785* | 377.3077 | 362.3077 | 354.6154 | 339.6154 | 328.0769 | 316.9231 | 309.2308 | - | - | - | - | - | - | 490.5 | 471 | 461 | 441.5 | 426.5 | 412 | 402 | - | - | - | - | - | - | 510.25 | 503.75 | 497.25 | 484.9 | 478.4 | 465.4 | 458.9 | - | - | - | - | - | - | 667.25 | 658.75 | 650.25 | 634.1 | 625.6 | 608.6 | 600.1 | - | - | - | - | - | -
Сталь высокохромистая | 14Х17Н2 | Сортовой прокат, заготовки крепежных деталей, поковки диаметром или толщиной под термообработку до 60 мм | 415.3846 | 407.6923 | 403.8462 | 400 | 396.1538 | 388.4615 | 384.6154 | 369.6154 | - | - | - | - | - | 540 | 530 | 525 | 520 | 515 | 505 | 500 | 480.5 | - | - | - | - | - | 542.1 | 535.6 | 535.6 | 529.1 | 522.6 | 516.75 | 510.25 | 510.25 | - | - | - | - | - | 708.9 | 700.4 | 700.4 | 691.9 | 683.4 | 675.75 | 667.25 | 667.25 | - | - | - | - | -
Сталь высокохромистая | 14Х17Н2 | Сортовой прокат, заготовки крепежных деталей, поковки диаметром или толщиной под термообработку более 60 мм, КП540* | 264.2308 | 264.2308 | 256.5385 | 252.6923 | 252.6923 | 245.3846 | 245.3846 | 233.8462 | - | - | - | - | - | 343.5 | 343.5 | 333.5 | 328.5 | 328.5 | 319 | 319 | 304 | - | - | - | - | - | 351 | 344.5 | 344.5 | 338 | 338 | 331.5 | 331.5 | 331.5 | - | - | - | - | - | 459 | 450.5 | 450.5 | 442 | 442 | 433.5 | 433.5 | 433.5 | - | - | - | - | -
Сталь высокохромистая | 08Х14МФ | Поковки, заготовки трубы, листы | 207.3077 | 199.6154 | 196.1538 | 188.8462 | 188.8462 | 188.8462 | 188.8462 | 165.7692 | - | - | - | - | - | 269.5 | 259.5 | 255 | 245.5 | 245.5 | 245.5 | 245.5 | 215.5 | - | - | - | - | - | 222.95 | 216.45 | 209.95 | 204.1 | 197.6 | 191.1 | 191.1 | 184.6 | - | - | - | - | - | 291.55 | 283.05 | 274.55 | 266.9 | 258.4 | 249.9 | 249.9 | 241.4 | - | - | - | - | -
Сталь высокохромистая | 08Х14МФ | Трубы, листы, предназначенные для развальцовки и штамповки | 163.3333 | 163.3333 | 156.6667 | 150 | 144 | 130.6667 | 130.6667 | 130.6667 | - | - | - | - | - | 212.3333 | 212.3333 | 203.6667 | 195 | 187.2 | 169.8667 | 169.8667 | 169.8667 | - | - | - | - | - | 159.25 | 159.25 | 152.75 | 146.25 | 140.4 | 127.4 | 127.4 | 127.4 | - | - | - | - | - | 208.25 | 208.25 | 199.75 | 191.25 | 183.6 | 166.6 | 166.6 | 166.6 | - | - | - | - | -
Сталь высокохромистая | 1Х12В2МФ | Трубы | 188.8462 | 169.6154 | 162.3077 | 158.4615 | 154.6154 | 150.7692 | 150.7692 | 143.4615 | 143.4615 | 139.6154 | 131.9231 | 113.0769 | - | 245.5 | 220.5 | 211 | 206 | 201 | 196 | 196 | 186.5 | 186.5 | 181.5 | 171.5 | 147 | - | 191.1 | 191.1 | 184.6 | 178.75 | 172.25 | 165.75 | 159.25 | 152.75 | 152.75 | 152.75 | 152.75 | 127.4 | - | 249.9 | 249.9 | 241.4 | 233.75 | 225.25 | 216.75 | 208.25 | 199.75 | 199.75 | 199.75 | 199.75 | 166.6 | -
Сталь высокохромистая | 18Х12ВМБФР | Заготовки крепежных деталей толщиной или диаметром 200 мм, КП670* | 301.9231 | 298.0769 | 290.3846 | 286.9231 | 279.2308 | 271.5385 | 264.2308 | 256.5385 | 241.5385 | 226.5385 | 211.1538 | - | - | 392.5 | 387.5 | 377.5 | 373 | 363 | 353 | 343.5 | 333.5 | 314 | 294.5 | 274.5 | - | - | 435.5 | 433.55 | 427.05 | 420.55 | 420.55 | 414.7 | 414.7 | 401.7 | 388.7 | 369.85 | 344.5 | - | - | 569.5 | 566.95 | 558.45 | 549.95 | 549.95 | 542.3 | 542.3 | 525.3 | 508.3 | 483.65 | 450.5 | - | -
Сталь высокохромистая | 05Х12Н2М-ВИ | Трубы | 207.3077 | 207.3077 | 207.3077 | 207.3077 | 199.6154 | 192.3077 | 184.6154 | 180.7692 | 173.4615 | 165.7692 | 158.4615 | 150.7692 | - | 269.5 | 269.5 | 269.5 | 269.5 | 259.5 | 250 | 240 | 235 | 225.5 | 215.5 | 206 | 196 | - | 241.8 | 241.8 | 241.8 | 241.8 | 235.95 | 229.45 | 216.45 | 216.45 | 204.1 | 197.6 | 184.6 | 178.1 | - | 316.2 | 316.2 | 316.2 | 316.2 | 308.55 | 300.05 | 283.05 | 283.05 | 266.9 | 258.4 | 241.4 | 232.9 | -
Сталь высокохромистая | 05Х12Н2М | Трубы | 207.3077 | 207.3077 | 207.3077 | 207.3077 | 199.6154 | 192.3077 | 184.6154 | 180.7692 | 173.4615 | 165.7692 | 158.4615 | 150.7692 | - | 269.5 | 269.5 | 269.5 | 269.5 | 259.5 | 250 | 240 | 235 | 225.5 | 215.5 | 206 | 196 | - | 241.8 | 241.8 | 241.8 | 241.8 | 235.95 | 229.45 | 216.45 | 216.45 | 204.1 | 197.6 | 184.6 | 178.1 | - | 316.2 | 316.2 | 316.2 | 316.2 | 308.55 | 300.05 | 283.05 | 283.05 | 266.9 | 258.4 | 241.4 | 232.9 | -
Сталь высокохромистая | 05Х12Н2М | Поковки, лист | 207.3077 | 207.3077 | 207.3077 | 207.3077 | 207.3077 | 199.6154 | 192.3077 | 184.6154 | 177.3077 | 161.9231 | 143.0769 | 135.7692 | - | 269.5 | 269.5 | 269.5 | 269.5 | 269.5 | 259.5 | 250 | 240 | 230.5 | 210.5 | 186 | 176.5 | - | 241.8 | 241.8 | 241.8 | 241.8 | 241.8 | 235.95 | 235.95 | 216.45 | 209.95 | 204.1 | 172.25 | 159.25 | - | 316.2 | 316.2 | 316.2 | 316.2 | 316.2 | 308.55 | 308.55 | 283.05 | 274.55 | 266.9 | 225.25 | 208.25 | -
Сталь высокохромистая | 05Х12Н2М-ВД | Поковки, лист | 207.3077 | 207.3077 | 207.3077 | 207.3077 | 207.3077 | 199.6154 | 192.3077 | 184.6154 | 177.3077 | 161.9231 | 143.0769 | 135.7692 | - | 269.5 | 269.5 | 269.5 | 269.5 | 269.5 | 259.5 | 250 | 240 | 230.5 | 210.5 | 186 | 176.5 | - | 241.8 | 241.8 | 241.8 | 241.8 | 241.8 | 235.95 | 235.95 | 216.45 | 209.95 | 204.1 | 172.25 | 159.25 | - | 316.2 | 316.2 | 316.2 | 316.2 | 316.2 | 308.55 | 308.55 | 283.05 | 274.55 | 266.9 | 225.25 | 208.25 | -
Сталь высокохромистая | 06Х13Н7Д2 | Горячекатаные и кованые прутки диаметром от 16 до 160 мм | 339.2308 | 328.0769 | 309.2308 | 293.8462 | 278.8462 | 263.8462 | 260 | - | - | - | - | - | - | 441 | 426.5 | 402 | 382 | 362.5 | 343 | 338 | - | - | - | - | - | - | 522.6 | 509.6 | 477.75 | 452.4 | 427.05 | 407.55 | 401.05 | - | - | - | - | - | - | 683.4 | 666.4 | 624.75 | 591.6 | 558.45 | 532.95 | 524.45 | - | - | - | - | - | -
Сталь высокохромистая | 06Х13Н7Д2 | Кованая полоса толщиной 80 мм | 339.2308 | 328.0769 | 309.2308 | 293.8462 | 278.8462 | 263.8462 | 260 | - | - | - | - | - | - | 441 | 426.5 | 402 | 382 | 362.5 | 343 | 338 | - | - | - | - | - | - | 522.6 | 509.6 | 477.75 | 452.4 | 427.05 | 407.55 | 401.05 | - | - | - | - | - | - | 683.4 | 666.4 | 624.75 | 591.6 | 558.45 | 532.95 | 524.45 | - | - | - | - | - | -
Сталь высокохромистая | 06Х13Н7Д2 | Заготовки крепежных деталей диаметром до 160 мм | 339.2308 | 328.0769 | 309.2308 | 293.8462 | 278.8462 | 263.8462 | 260 | - | - | - | - | - | - | 441 | 426.5 | 402 | 382 | 362.5 | 343 | 338 | - | - | - | - | - | - | 522.6 | 509.6 | 477.75 | 452.4 | 427.05 | 407.55 | 401.05 | - | - | - | - | - | - | 683.4 | 666.4 | 624.75 | 591.6 | 558.45 | 532.95 | 524.45 | - | - | - | - | - | -
Сталь высокохромистая | 06Х12Н3ДЛ | Отливки | 245 | 242.3077 | 237.6923 | 233.8462 | 226.5385 | 222.6923 | 215 | 207.3077 | - | - | - | - | - | 318.5 | 315 | 309 | 304 | 294.5 | 289.5 | 279.5 | 269.5 | - | - | - | - | - | 318.5 | 315.9 | 312.65 | 312.65 | 306.15 | 299.65 | 293.15 | 286.65 | - | - | - | - | - | 416.5 | 413.1 | 408.85 | 408.85 | 400.35 | 391.85 | 383.35 | 374.85 | - | - | - | - | -
Сталь высокохромистая | 06Х12Н3Д | Поковки КП540* | 245 | 242.3077 | 237.6923 | 226.5385 | 226.5385 | 222.6923 | 215 | 207.3077 | - | - | - | - | - | 318.5 | 315 | 309 | 294.5 | 294.5 | 289.5 | 279.5 | 269.5 | - | - | - | - | - | 351 | 344.5 | 337.35 | 325 | 312 | 299.65 | 286.65 | 286.65 | - | - | - | - | - | 459 | 450.5 | 441.15 | 425 | 408 | 391.85 | 374.85 | 374.85 | - | - | - | - | -
Сталь высокохромистая | 06Х12Н3Д | Поковки КП590* | 263.8462 | 257.6923 | 252.6923 | 248.8462 | 245.3846 | 237.6923 | 226.1538 | 226.1538 | - | - | - | - | - | 343 | 335 | 328.5 | 323.5 | 319 | 309 | 294 | 294 | - | - | - | - | - | 383.5 | 373.75 | 363.35 | 356.85 | 350.35 | 337.35 | 319.15 | 319.15 | - | - | - | - | - | 501.5 | 488.75 | 475.15 | 466.65 | 458.15 | 441.15 | 417.35 | 417.35 | - | - | - | - | -
Сталь высокохромистая | 06Х12Н3Д | Листы толщиной от 25 до 250 мм | 263.8462 | 257.6923 | 252.6923 | 248.8462 | 245.3846 | 237.6923 | 226.1538 | 226.1538 | - | - | - | - | - | 343 | 335 | 328.5 | 323.5 | 319 | 309 | 294 | 294 | - | - | - | - | - | 350.35 | 347.1 | 343.85 | 343.85 | 337.35 | 325 | 319.15 | 319.15 | - | - | - | - | - | 458.15 | 453.9 | 449.65 | 449.65 | 441.15 | 425 | 417.35 | 417.35 | - | - | - | - | -
Сталь высокохромистая | 07Х16Н4Б | Сортовой прокат диаметром или стороной квадрата от 30 до 180 мм | 339.2308 | 338.4615 | 326.9231 | 319.2308 | 296.1538 | 292.3077 | 280.7692 | 276.9231 | - | - | - | - | - | 441 | 440 | 425 | 415 | 385 | 380 | 365 | 360 | - | - | - | - | - | 477.75 | 477.75 | 468 | 461.5 | 455 | 442 | 435.5 | 422.5 | - | - | - | - | - | 624.75 | 624.75 | 612 | 603.5 | 595 | 578 | 569.5 | 552.5 | - | - | - | - | -
Сталь высокохромистая | 07Х16Н4Б | Поковки диаметром или стороной квадрата от 180 до 400 мм | 339.2308 | 338.4615 | 326.9231 | 319.2308 | 296.1538 | 292.3077 | 280.7692 | 276.9231 | - | - | - | - | - | 441 | 440 | 425 | 415 | 385 | 380 | 365 | 360 | - | - | - | - | - | 477.75 | 477.75 | 468 | 461.5 | 455 | 442 | 435.5 | 422.5 | - | - | - | - | - | 624.75 | 624.75 | 612 | 603.5 | 595 | 578 | 569.5 | 552.5 | - | - | - | - | -
Сталь хромоникелевая коррозионно-стойкого аустенитного класса | 09Х18Н9 | Листы толщиной от 6 до 160 мм | 130.6667 | 130.6667 | 118 | 111.3333 | 104.6667 | 98 | 91.33333 | 91.33333 | 85.33333 | 85.33333 | 78.66667 | 72 | 72 | 169.8667 | 169.8667 | 153.4 | 144.7333 | 136.0667 | 127.4 | 118.7333 | 118.7333 | 110.9333 | 110.9333 | 102.2667 | 93.6 | 93.6 | 127.4 | 127.4 | 115.05 | 108.55 | 102.05 | 95.55 | 89.05 | 89.05 | 83.2 | 83.2 | 76.7 | 70.2 | 70.2 | 166.6 | 166.6 | 150.45 | 141.95 | 133.45 | 124.95 | 116.45 | 116.45 | 108.8 | 108.8 | 100.3 | 91.8 | 91.8
Сталь хромоникелевая коррозионно-стойкого аустенитного класса | 09Х18Н9 | Поковки толщиной до 60 мм | 130.6667 | 130.6667 | 118 | 104.6667 | 98 | 91.33333 | 85.33333 | 78.66667 | 78.66667 | 72 | 65.33333 | 65.33333 | 65.33333 | 169.8667 | 169.8667 | 153.4 | 136.0667 | 127.4 | 118.7333 | 110.9333 | 102.2667 | 102.2667 | 93.6 | 84.93333 | 84.93333 | 84.93333 | 127.4 | 127.4 | 115.05 | 102.05 | 95.55 | 89.05 | 83.2 | 76.7 | 76.7 | 70.2 | 63.7 | 63.7 | 63.7 | 166.6 | 166.6 | 150.45 | 133.45 | 124.95 | 116.45 | 108.8 | 100.3 | 100.3 | 91.8 | 83.3 | 83.3 | 83.3
Сталь хромоникелевая коррозионно-стойкого аустенитного класса | 09Х18Н9 | Поковки толщиной от 60 до 300 мм | 130.6667 | 130.6667 | 118 | 104.6667 | 98 | 91.33333 | 85.33333 | 78.66667 | 78.66667 | 72 | 65.33333 | 65.33333 | 65.33333 | 169.8667 | 169.8667 | 153.4 | 136.0667 | 127.4 | 118.7333 | 110.9333 | 102.2667 | 102.2667 | 93.6 | 84.93333 | 84.93333 | 84.93333 | 127.4 | 127.4 | 115.05 | 102.05 | 95.55 | 89.05 | 83.2 | 76.7 | 76.7 | 70.2 | 63.7 | 63.7 | 63.7 | 166.6 | 166.6 | 150.45 | 133.45 | 124.95 | 116.45 | 108.8 | 100.3 | 100.3 | 91.8 | 83.3 | 83.3 | 83.3
Сталь хромоникелевая коррозионно-стойкого аустенитного класса | 09Х18Н9 | Трубы бесшовные холоднокатаные наружным диаметром от 16 до 70 мм с толщиной стенки от 2,5 до 12 мм | 130.6667 | 130.6667 | 118 | 111.3333 | 104.6667 | 98 | 91.33333 | 85.33333 | 78.66667 | 78.66667 | 72 | 65.33333 | 65.33333 | 169.8667 | 169.8667 | 153.4 | 144.7333 | 136.0667 | 127.4 | 118.7333 | 110.9333 | 102.2667 | 102.2667 | 93.6 | 84.93333 | 84.93333 | 127.4 | 127.4 | 115.05 | 108.55 | 102.05 | 95.55 | 89.05 | 83.2 | 76.7 | 76.7 | 70.2 | 63.7 | 63.7 | 166.6 | 166.6 | 150.45 | 141.95 | 133.45 | 124.95 | 116.45 | 108.8 | 100.3 | 100.3 | 91.8 | 83.3 | 83.3
Сталь хромоникелевая коррозионно-стойкого аустенитного класса | 10Х18Н9 | Листы толщиной от 6 до 160 мм | 130.6667 | 130.6667 | 118 | 111.3333 | 104.6667 | 98 | 91.33333 | 91.33333 | 85.33333 | 85.33333 | 78.66667 | 72 | 72 | 169.8667 | 169.8667 | 153.4 | 144.7333 | 136.0667 | 127.4 | 118.7333 | 118.7333 | 110.9333 | 110.9333 | 102.2667 | 93.6 | 93.6 | 127.4 | 127.4 | 115.05 | 108.55 | 102.05 | 95.55 | 89.05 | 89.05 | 83.2 | 83.2 | 76.7 | 70.2 | 70.2 | 166.6 | 166.6 | 150.45 | 141.95 | 133.45 | 124.95 | 116.45 | 116.45 | 108.8 | 108.8 | 100.3 | 91.8 | 91.8
Сталь хромоникелевая коррозионно-стойкого аустенитного класса | 10Х18Н9 | Поковки толщиной до 60 мм | 130.6667 | 130.6667 | 118 | 104.6667 | 98 | 91.33333 | 85.33333 | 78.66667 | 78.66667 | 72 | 65.33333 | 65.33333 | 65.33333 | 169.8667 | 169.8667 | 153.4 | 136.0667 | 127.4 | 118.7333 | 110.9333 | 102.2667 | 102.2667 | 93.6 | 84.93333 | 84.93333 | 84.93333 | 127.4 | 127.4 | 115.05 | 102.05 | 95.55 | 89.05 | 83.2 | 76.7 | 76.7 | 70.2 | 63.7 | 63.7 | 63.7 | 166.6 | 166.6 | 150.45 | 133.45 | 124.95 | 116.45 | 108.8 | 100.3 | 100.3 | 91.8 | 83.3 | 83.3 | 83.3
Сталь хромоникелевая коррозионно-стойкого аустенитного класса | 10Х18Н9 | Поковки толщиной от 60 до 300 мм | 130.6667 | 130.6667 | 118 | 104.6667 | 98 | 91.33333 | 85.33333 | 78.66667 | 78.66667 | 72 | 65.33333 | 65.33333 | 65.33333 | 169.8667 | 169.8667 | 153.4 | 136.0667 | 127.4 | 118.7333 | 110.9333 | 102.2667 | 102.2667 | 93.6 | 84.93333 | 84.93333 | 84.93333 | 127.4 | 127.4 | 115.05 | 102.05 | 95.55 | 89.05 | 83.2 | 76.7 | 76.7 | 70.2 | 63.7 | 63.7 | 63.7 | 166.6 | 166.6 | 150.45 | 133.45 | 124.95 | 116.45 | 108.8 | 100.3 | 100.3 | 91.8 | 83.3 | 83.3 | 83.3
Сталь хромоникелевая коррозионно-стойкого аустенитного класса | 10Х18Н9 | Трубы бесшовные холоднокатаные наружным диаметром от 16 до 70 мм с толщиной стенки от 2,5 до 12 мм | 130.6667 | 130.6667 | 118 | 111.3333 | 104.6667 | 98 | 91.33333 | 85.33333 | 78.66667 | 78.66667 | 72 | 65.33333 | 65.33333 | 169.8667 | 169.8667 | 153.4 | 144.7333 | 136.0667 | 127.4 | 118.7333 | 110.9333 | 102.2667 | 102.2667 | 93.6 | 84.93333 | 84.93333 | 127.4 | 127.4 | 115.05 | 108.55 | 102.05 | 95.55 | 89.05 | 83.2 | 76.7 | 76.7 | 70.2 | 63.7 | 63.7 | 166.6 | 166.6 | 150.45 | 141.95 | 133.45 | 124.95 | 116.45 | 108.8 | 100.3 | 100.3 | 91.8 | 83.3 | 83.3
Сталь хромоникелевая коррозионно-стойкого аустенитного класса | 12Х18Н9 | Трубы бесшовные холоднокатаные наружным диаметром от 16 до 70 мм с толщиной стенки от 2,5 до 12 мм | 130.6667 | 130.6667 | 118 | 111.3333 | 104.6667 | 98 | 91.33333 | 85.33333 | 78.66667 | 78.66667 | 72 | 65.33333 | 65.33333 | 169.8667 | 169.8667 | 153.4 | 144.7333 | 136.0667 | 127.4 | 118.7333 | 110.9333 | 102.2667 | 102.2667 | 93.6 | 84.93333 | 84.93333 | 127.4 | 127.4 | 115.05 | 108.55 | 102.05 | 95.55 | 89.05 | 83.2 | 76.7 | 76.7 | 70.2 | 63.7 | 63.7 | 166.6 | 166.6 | 150.45 | 141.95 | 133.45 | 124.95 | 116.45 | 108.8 | 100.3 | 100.3 | 91.8 | 83.3 | 83.3
Сталь хромоникелевая коррозионно-стойкого аустенитного класса | 08Х18Н10Т | Сортовой прокат и поковки из него толщиной или диаметром до 200 мм | 130.6667 | 127.3333 | 126 | 124 | 120.6667 | 117.3333 | 114.6667 | 111.3333 | 108 | 104.6667 | 101.3333 | 100 | 96.15385 | 169.8667 | 165.5333 | 163.8 | 161.2 | 156.8667 | 152.5333 | 149.0667 | 144.7333 | 140.4 | 136.0667 | 131.7333 | 130 | 125 | 127.4 | 124.15 | 122.85 | 120.9 | 117.65 | 114.4 | 111.8 | 108.55 | 105.3 | 102.05 | 98.8 | 97.5 | 95.55 | 166.6 | 162.35 | 160.65 | 158.1 | 153.85 | 149.6 | 146.2 | 141.95 | 137.7 | 133.45 | 129.2 | 127.5 | 124.95
Сталь хромоникелевая коррозионно-стойкого аустенитного класса | 08Х18Н10Т | Плиты, поковки из слитка, листовые заготовки и штамповки диаметром от 40 до 200 мм | 130.6667 | 128.6667 | 124 | 120.6667 | 117.3333 | 111.3333 | 108 | 104.6667 | 101.3333 | 96 | 91.33333 | 88 | 83.07692 | 169.8667 | 167.2667 | 161.2 | 156.8667 | 152.5333 | 144.7333 | 140.4 | 136.0667 | 131.7333 | 124.8 | 118.7333 | 114.4 | 108 | 127.4 | 125.45 | 120.9 | 117.65 | 114.4 | 108.55 | 105.3 | 102.05 | 98.8 | 93.6 | 89.05 | 85.8 | 82.55 | 166.6 | 164.05 | 158.1 | 153.85 | 149.6 | 141.95 | 137.7 | 133.45 | 129.2 | 122.4 | 116.45 | 112.2 | 107.95
Сталь хромоникелевая коррозионно-стойкого аустенитного класса | 08Х18Н10Т | Плиты, поковки из слитка, листовые заготовки и штамповки диаметром более 200 мм | 130.6667 | 127.3333 | 120.6667 | 114.6667 | 109.3333 | 101.3333 | 98 | 91.33333 | 88 | 82 | 75.33333 | 68.66667 | 65.33333 | 169.8667 | 165.5333 | 156.8667 | 149.0667 | 142.1333 | 131.7333 | 127.4 | 118.7333 | 114.4 | 106.6 | 97.93333 | 89.26667 | 84.93333 | 127.4 | 124.15 | 117.65 | 111.8 | 106.6 | 98.8 | 95.55 | 89.05 | 85.8 | 79.95 | 73.45 | 66.95 | 63.7 | 166.6 | 162.35 | 153.85 | 146.2 | 139.4 | 129.2 | 124.95 | 116.45 | 112.2 | 104.55 | 96.05 | 87.55 | 83.3
Сталь хромоникелевая коррозионно-стойкого аустенитного класса | 08Х18Н10Т | Трубы | 144 | 137.3333 | 137.3333 | 130.6667 | 124.6667 | 124.6667 | 118 | 118 | 111.3333 | 104.6667 | 98 | 98 | 91.33333 | 187.2 | 178.5333 | 178.5333 | 169.8667 | 162.0667 | 162.0667 | 153.4 | 153.4 | 144.7333 | 136.0667 | 127.4 | 127.4 | 118.7333 | 140.4 | 133.9 | 133.9 | 127.4 | 121.55 | 121.55 | 115.05 | 115.05 | 108.55 | 102.05 | 95.55 | 95.55 | 89.05 | 183.6 | 175.1 | 175.1 | 166.6 | 158.95 | 158.95 | 150.45 | 150.45 | 141.95 | 133.45 | 124.95 | 124.95 | 116.45
Сталь хромоникелевая коррозионно-стойкого аустенитного класса | 12Х18Н10Т | Сортовой прокат и поковки из него толщиной или диаметром до 200 мм | 130.6667 | 127.3333 | 126 | 124 | 120.6667 | 117.3333 | 114.6667 | 111.3333 | 108 | 104.6667 | 101.3333 | 100 | 96.15385 | 169.8667 | 165.5333 | 163.8 | 161.2 | 156.8667 | 152.5333 | 149.0667 | 144.7333 | 140.4 | 136.0667 | 131.7333 | 130 | 125 | 127.4 | 124.15 | 122.85 | 120.9 | 117.65 | 114.4 | 111.8 | 108.55 | 105.3 | 102.05 | 98.8 | 97.5 | 95.55 | 166.6 | 162.35 | 160.65 | 158.1 | 153.85 | 149.6 | 146.2 | 141.95 | 137.7 | 133.45 | 129.2 | 127.5 | 124.95
Сталь хромоникелевая коррозионно-стойкого аустенитного класса | 12Х18Н10Т | Плиты, поковки из слитка, листовые заготовки и штамповки диаметром от 40 до 200 мм | 130.6667 | 128.6667 | 124 | 120.6667 | 117.3333 | 111.3333 | 108 | 104.6667 | 101.3333 | 96 | 91.33333 | 88 | 83.07692 | 169.8667 | 167.2667 | 161.2 | 156.8667 | 152.5333 | 144.7333 | 140.4 | 136.0667 | 131.7333 | 124.8 | 118.7333 | 114.4 | 108 | 127.4 | 125.45 | 120.9 | 117.65 | 114.4 | 108.55 | 105.3 | 102.05 | 98.8 | 93.6 | 89.05 | 85.8 | 82.55 | 166.6 | 164.05 | 158.1 | 153.85 | 149.6 | 141.95 | 137.7 | 133.45 | 129.2 | 122.4 | 116.45 | 112.2 | 107.95
Сталь хромоникелевая коррозионно-стойкого аустенитного класса | 12Х18Н10Т | Плиты, поковки из слитка, листовые заготовки и штамповки диаметром более 200 мм | 130.6667 | 127.3333 | 120.6667 | 114.6667 | 109.3333 | 101.3333 | 98 | 91.33333 | 88 | 82 | 75.33333 | 68.66667 | 65.33333 | 169.8667 | 165.5333 | 156.8667 | 149.0667 | 142.1333 | 131.7333 | 127.4 | 118.7333 | 114.4 | 106.6 | 97.93333 | 89.26667 | 84.93333 | 127.4 | 124.15 | 117.65 | 111.8 | 106.6 | 98.8 | 95.55 | 89.05 | 85.8 | 79.95 | 73.45 | 66.95 | 63.7 | 166.6 | 162.35 | 153.85 | 146.2 | 139.4 | 129.2 | 124.95 | 116.45 | 112.2 | 104.55 | 96.05 | 87.55 | 83.3
Сталь хромоникелевая коррозионно-стойкого аустенитного класса | 12Х18Н10Т | Трубы | 144 | 137.3333 | 137.3333 | 130.6667 | 124.6667 | 124.6667 | 118 | 118 | 111.3333 | 104.6667 | 98 | 98 | 91.33333 | 187.2 | 178.5333 | 178.5333 | 169.8667 | 162.0667 | 162.0667 | 153.4 | 153.4 | 144.7333 | 136.0667 | 127.4 | 127.4 | 118.7333 | 140.4 | 133.9 | 133.9 | 127.4 | 121.55 | 121.55 | 115.05 | 115.05 | 108.55 | 102.05 | 95.55 | 95.55 | 89.05 | 183.6 | 175.1 | 175.1 | 166.6 | 158.95 | 158.95 | 150.45 | 150.45 | 141.95 | 133.45 | 124.95 | 124.95 | 116.45
Сталь хромоникелевая коррозионно-стойкого аустенитного класса | 08Х18Н12Т | Толстолистовая сталь толщиной от 4 до 160 мм | 137.3333 | 130.6667 | 118 | 111.3333 | 111.3333 | 104.6667 | 104.6667 | 104.6667 | 98 | 91.33333 | 85.33333 | 85.33333 | 78.66667 | 178.5333 | 169.8667 | 153.4 | 144.7333 | 144.7333 | 136.0667 | 136.0667 | 136.0667 | 127.4 | 118.7333 | 110.9333 | 110.9333 | 102.2667 | 133.9 | 127.4 | 115.05 | 108.55 | 108.55 | 102.05 | 102.05 | 102.05 | 95.55 | 89.05 | 83.2 | 83.2 | 76.7 | 175.1 | 166.6 | 150.45 | 141.95 | 141.95 | 133.45 | 133.45 | 133.45 | 124.95 | 116.45 | 108.8 | 108.8 | 100.3
Сталь хромоникелевая коррозионно-стойкого аустенитного класса | 08Х18Н12Т | Поковки, листы листовые и объемные штамповки, ковано-катаные заготовки толщиной до 60 мм | 130.6667 | 130.6667 | 111.3333 | 104.6667 | 104.6667 | 98 | 98 | 98 | 91.33333 | 85.33333 | 78.66667 | 78.66667 | 72 | 169.8667 | 169.8667 | 144.7333 | 136.0667 | 136.0667 | 127.4 | 127.4 | 127.4 | 118.7333 | 110.9333 | 102.2667 | 102.2667 | 93.6 | 127.4 | 127.4 | 108.55 | 102.05 | 102.05 | 95.55 | 95.55 | 95.55 | 89.05 | 83.2 | 76.7 | 76.7 | 70.2 | 166.6 | 166.6 | 141.95 | 133.45 | 133.45 | 124.95 | 124.95 | 124.95 | 116.45 | 108.8 | 100.3 | 100.3 | 91.8
Сталь хромоникелевая коррозионно-стойкого аустенитного класса | 08Х18Н12Т | Поковки, листы листовые и объемные штамповки, ковано-катаные заготовки толщиной от 60 до 300 мм | 130.6667 | 130.6667 | 111.3333 | 104.6667 | 104.6667 | 98 | 98 | 98 | 91.33333 | 85.33333 | 78.66667 | 78.66667 | 72 | 169.8667 | 169.8667 | 144.7333 | 136.0667 | 136.0667 | 127.4 | 127.4 | 127.4 | 118.7333 | 110.9333 | 102.2667 | 102.2667 | 93.6 | 127.4 | 127.4 | 108.55 | 102.05 | 102.05 | 95.55 | 95.55 | 95.55 | 89.05 | 83.2 | 76.7 | 76.7 | 70.2 | 166.6 | 166.6 | 141.95 | 133.45 | 133.45 | 124.95 | 124.95 | 124.95 | 116.45 | 108.8 | 100.3 | 100.3 | 91.8
Сталь хромоникелевая коррозионно-стойкого аустенитного класса | 12Х18Н9Т | Заготовки в виде поковок и штамповок для листов и труб, поковки | 130.6667 | 130.6667 | 111.3333 | 104.6667 | 104.6667 | 98 | 98 | 98 | 91.33333 | 85.33333 | 78.66667 | 78.66667 | 72 | 169.8667 | 169.8667 | 144.7333 | 136.0667 | 136.0667 | 127.4 | 127.4 | 127.4 | 118.7333 | 110.9333 | 102.2667 | 102.2667 | 93.6 | 127.4 | 127.4 | 108.55 | 102.05 | 102.05 | 95.55 | 95.55 | 95.55 | 89.05 | 83.2 | 76.7 | 76.7 | 70.2 | 166.6 | 166.6 | 141.95 | 133.45 | 133.45 | 124.95 | 124.95 | 124.95 | 116.45 | 108.8 | 100.3 | 100.3 | 91.8
Сталь хромоникелевая коррозионно-стойкого аустенитного класса | 12Х18Н9Т | Листы толщиной от 0,5 до 160 мм | 156.6667 | 156.6667 | 130.6667 | 124 | 124 | 118 | 118 | 118 | 111.3333 | 104.6667 | 91.33333 | 91.33333 | 85.33333 | 203.6667 | 203.6667 | 169.8667 | 161.2 | 161.2 | 153.4 | 153.4 | 153.4 | 144.7333 | 136.0667 | 118.7333 | 118.7333 | 110.9333 | 152.75 | 152.75 | 127.4 | 120.9 | 120.9 | 115.05 | 115.05 | 115.05 | 108.55 | 102.05 | 89.05 | 89.05 | 83.2 | 199.75 | 199.75 | 166.6 | 158.1 | 158.1 | 150.45 | 150.45 | 150.45 | 141.95 | 133.45 | 116.45 | 116.45 | 108.8
Сталь хромоникелевая коррозионно-стойкого аустенитного класса | 12Х18Н9Т | Горячекатаная и кованая сталь диаметром, стороной квадрата или толщиной до 60 мм | 130.6667 | 130.6667 | 111.3333 | 104.6667 | 104.6667 | 98 | 98 | 98 | 91.33333 | 85.33333 | 78.66667 | 78.66667 | 72 | 169.8667 | 169.8667 | 144.7333 | 136.0667 | 136.0667 | 127.4 | 127.4 | 127.4 | 118.7333 | 110.9333 | 102.2667 | 102.2667 | 93.6 | 127.4 | 127.4 | 108.55 | 102.05 | 102.05 | 95.55 | 95.55 | 95.55 | 89.05 | 83.2 | 76.7 | 76.7 | 70.2 | 166.6 | 166.6 | 141.95 | 133.45 | 133.45 | 124.95 | 124.95 | 124.95 | 116.45 | 108.8 | 100.3 | 100.3 | 91.8
Сталь хромоникелевая коррозионно-стойкого аустенитного класса | 12Х18Н9Т | Горячекатаная и кованая сталь диаметром, стороной квадрата или толщиной от 60 до 100 мм | 130.6667 | 130.6667 | 111.3333 | 104.6667 | 104.6667 | 98 | 98 | 98 | 91.33333 | 85.33333 | 78.66667 | 78.66667 | 72 | 169.8667 | 169.8667 | 144.7333 | 136.0667 | 136.0667 | 127.4 | 127.4 | 127.4 | 118.7333 | 110.9333 | 102.2667 | 102.2667 | 93.6 | 127.4 | 127.4 | 108.55 | 102.05 | 102.05 | 95.55 | 95.55 | 95.55 | 89.05 | 83.2 | 76.7 | 76.7 | 70.2 | 166.6 | 166.6 | 141.95 | 133.45 | 133.45 | 124.95 | 124.95 | 124.95 | 116.45 | 108.8 | 100.3 | 100.3 | 91.8
Сталь хромоникелевая коррозионно-стойкого аустенитного класса | 12Х18Н9Т | Горячекатаная и кованая сталь диаметром, стороной квадрата или толщиной от 100 до 150 мм | 130.6667 | 130.6667 | 111.3333 | 104.6667 | 104.6667 | 98 | 98 | 98 | 91.33333 | 85.33333 | 78.66667 | 78.66667 | 72 | 169.8667 | 169.8667 | 144.7333 | 136.0667 | 136.0667 | 127.4 | 127.4 | 127.4 | 118.7333 | 110.9333 | 102.2667 | 102.2667 | 93.6 | 127.4 | 127.4 | 108.55 | 102.05 | 102.05 | 95.55 | 95.55 | 95.55 | 89.05 | 83.2 | 76.7 | 76.7 | 70.2 | 166.6 | 166.6 | 141.95 | 133.45 | 133.45 | 124.95 | 124.95 | 124.95 | 116.45 | 108.8 | 100.3 | 100.3 | 91.8
Сталь хромоникелевая коррозионно-стойкого аустенитного класса | 12Х18Н12Т | Заготовки в виде поковок и штамповок для листов и труб, поковки | 130.6667 | 130.6667 | 111.3333 | 104.6667 | 104.6667 | 98 | 98 | 98 | 91.33333 | 85.33333 | 78.66667 | 78.66667 | 72 | 169.8667 | 169.8667 | 144.7333 | 136.0667 | 136.0667 | 127.4 | 127.4 | 127.4 | 118.7333 | 110.9333 | 102.2667 | 102.2667 | 93.6 | 127.4 | 127.4 | 108.55 | 102.05 | 102.05 | 95.55 | 95.55 | 95.55 | 89.05 | 83.2 | 76.7 | 76.7 | 70.2 | 166.6 | 166.6 | 141.95 | 133.45 | 133.45 | 124.95 | 124.95 | 124.95 | 116.45 | 108.8 | 100.3 | 100.3 | 91.8
Сталь хромоникелевая коррозионно-стойкого аустенитного класса | 12Х18Н12Т | Листы толщиной от 0,5 до 160 мм | 156.6667 | 156.6667 | 130.6667 | 124 | 124 | 118 | 118 | 118 | 111.3333 | 104.6667 | 91.33333 | 91.33333 | 85.33333 | 203.6667 | 203.6667 | 169.8667 | 161.2 | 161.2 | 153.4 | 153.4 | 153.4 | 144.7333 | 136.0667 | 118.7333 | 118.7333 | 110.9333 | 152.75 | 152.75 | 127.4 | 120.9 | 120.9 | 115.05 | 115.05 | 115.05 | 108.55 | 102.05 | 89.05 | 89.05 | 83.2 | 199.75 | 199.75 | 166.6 | 158.1 | 158.1 | 150.45 | 150.45 | 150.45 | 141.95 | 133.45 | 116.45 | 116.45 | 108.8
Сталь хромоникелевая коррозионно-стойкого аустенитного класса | 12Х18Н12Т | Горячекатаная и кованая сталь диаметром, стороной квадрата или толщиной до 60 мм | 130.6667 | 130.6667 | 111.3333 | 104.6667 | 104.6667 | 98 | 98 | 98 | 91.33333 | 85.33333 | 78.66667 | 78.66667 | 72 | 169.8667 | 169.8667 | 144.7333 | 136.0667 | 136.0667 | 127.4 | 127.4 | 127.4 | 118.7333 | 110.9333 | 102.2667 | 102.2667 | 93.6 | 127.4 | 127.4 | 108.55 | 102.05 | 102.05 | 95.55 | 95.55 | 95.55 | 89.05 | 83.2 | 76.7 | 76.7 | 70.2 | 166.6 | 166.6 | 141.95 | 133.45 | 133.45 | 124.95 | 124.95 | 124.95 | 116.45 | 108.8 | 100.3 | 100.3 | 91.8
Сталь хромоникелевая коррозионно-стойкого аустенитного класса | 12Х18Н12Т | Горячекатаная и кованая сталь диаметром, стороной квадрата или толщиной от 60 до 100 мм | 130.6667 | 130.6667 | 111.3333 | 104.6667 | 104.6667 | 98 | 98 | 98 | 91.33333 | 85.33333 | 78.66667 | 78.66667 | 72 | 169.8667 | 169.8667 | 144.7333 | 136.0667 | 136.0667 | 127.4 | 127.4 | 127.4 | 118.7333 | 110.9333 | 102.2667 | 102.2667 | 93.6 | 127.4 | 127.4 | 108.55 | 102.05 | 102.05 | 95.55 | 95.55 | 95.55 | 89.05 | 83.2 | 76.7 | 76.7 | 70.2 | 166.6 | 166.6 | 141.95 | 133.45 | 133.45 | 124.95 | 124.95 | 124.95 | 116.45 | 108.8 | 100.3 | 100.3 | 91.8
Сталь хромоникелевая коррозионно-стойкого аустенитного класса | 12Х18Н12Т | Горячекатаная и кованая сталь диаметром, стороной квадрата или толщиной от 100 до 150 мм | 130.6667 | 130.6667 | 111.3333 | 104.6667 | 104.6667 | 98 | 98 | 98 | 91.33333 | 85.33333 | 78.66667 | 78.66667 | 72 | 169.8667 | 169.8667 | 144.7333 | 136.0667 | 136.0667 | 127.4 | 127.4 | 127.4 | 118.7333 | 110.9333 | 102.2667 | 102.2667 | 93.6 | 127.4 | 127.4 | 108.55 | 102.05 | 102.05 | 95.55 | 95.55 | 95.55 | 89.05 | 83.2 | 76.7 | 76.7 | 70.2 | 166.6 | 166.6 | 141.95 | 133.45 | 133.45 | 124.95 | 124.95 | 124.95 | 116.45 | 108.8 | 100.3 | 100.3 | 91.8
Сталь хромоникелевая коррозионно-стойкого аустенитного класса | 12Х18Н9ТЛ | Отливки | 130.6667 | 130.6667 | 130.6667 | 118 | 111.3333 | 111.3333 | 104.6667 | 98 | 91.33333 | 85.33333 | 78.66667 | 78.66667 | 78.66667 | 169.8667 | 169.8667 | 169.8667 | 153.4 | 144.7333 | 144.7333 | 136.0667 | 127.4 | 118.7333 | 110.9333 | 102.2667 | 102.2667 | 102.2667 | 127.4 | 127.4 | 127.4 | 115.05 | 108.55 | 108.55 | 102.05 | 95.55 | 89.05 | 83.2 | 76.7 | 76.7 | 76.7 | 166.6 | 166.6 | 166.6 | 150.45 | 141.95 | 141.95 | 133.45 | 124.95 | 116.45 | 108.8 | 100.3 | 100.3 | 100.3
Сталь хромоникелевая коррозионно-стойкого аустенитного класса | 03Х16Н9М2 | Листы толщиной от 40 до 150 мм | 140 | 130.6667 | 123.3333 | 113.3333 | 100 | 96.66667 | 86.66667 | 83.33333 | 83.33333 | 80 | 80 | 76.66667 | 66.66667 | 182 | 169.8667 | 160.3333 | 147.3333 | 130 | 125.6667 | 112.6667 | 108.3333 | 108.3333 | 104 | 104 | 99.66667 | 86.66667 | 136.5 | 127.4 | 120.25 | 110.5 | 97.5 | 94.25 | 84.5 | 81.25 | 81.25 | 78 | 78 | 74.75 | 65 | 178.5 | 166.6 | 157.25 | 144.5 | 127.5 | 123.25 | 110.5 | 106.25 | 106.25 | 102 | 102 | 97.75 | 85
Сталь хромоникелевая коррозионно-стойкого аустенитного класса | 03Х16Н9М2 | Поковки (из слитка) толщиной от 180 до 500 мм | 133.3333 | 124 | 120 | 116.6667 | 93.33333 | 86.66667 | 83.33333 | 73.33333 | 73.33333 | 70 | 66.66667 | 66.66667 | 63.33333 | 173.3333 | 161.2 | 156 | 151.6667 | 121.3333 | 112.6667 | 108.3333 | 95.33333 | 95.33333 | 91 | 86.66667 | 86.66667 | 82.33333 | 130 | 120.9 | 117 | 113.75 | 91 | 84.5 | 81.25 | 71.5 | 71.5 | 68.25 | 65 | 65 | 61.75 | 170 | 158.1 | 153 | 148.75 | 119 | 110.5 | 106.25 | 93.5 | 93.5 | 89.25 | 85 | 85 | 80.75
Сталь хромоникелевая коррозионно-стойкого аустенитного класса | 08Х16Н11М3 | Листы толщиной от 6 до 50 мм | 137.3333 | 130.6667 | 130.6667 | 111.3333 | 104.6667 | 104.6667 | 98 | 98 | 91.33333 | 91.33333 | 85.33333 | 78.66667 | 78.66667 | 178.5333 | 169.8667 | 169.8667 | 144.7333 | 136.0667 | 136.0667 | 127.4 | 127.4 | 118.7333 | 118.7333 | 110.9333 | 102.2667 | 102.2667 | 133.9 | 127.4 | 127.4 | 108.55 | 102.05 | 102.05 | 95.55 | 95.55 | 89.05 | 89.05 | 83.2 | 76.7 | 76.7 | 175.1 | 166.6 | 166.6 | 141.95 | 133.45 | 133.45 | 124.95 | 124.95 | 116.45 | 116.45 | 108.8 | 100.3 | 100.3
Сталь хромоникелевая коррозионно-стойкого аустенитного класса | 10Х17Н13М2Т | Заготовки в виде поковок и штамповок из слитков массой не более 15 т толщиной до 60 мм | 130.6667 | 124 | 124 | 124 | 118 | 118 | 118 | 118 | 98 | 98 | 78.66667 | 78.66667 | 72 | 169.8667 | 161.2 | 161.2 | 161.2 | 153.4 | 153.4 | 153.4 | 153.4 | 127.4 | 127.4 | 102.2667 | 102.2667 | 93.6 | 127.4 | 120.9 | 120.9 | 120.9 | 115.05 | 115.05 | 115.05 | 115.05 | 95.55 | 95.55 | 76.7 | 76.7 | 70.2 | 166.6 | 158.1 | 158.1 | 158.1 | 150.45 | 150.45 | 150.45 | 150.45 | 124.95 | 124.95 | 100.3 | 100.3 | 91.8
Сталь хромоникелевая коррозионно-стойкого аустенитного класса | 10Х17Н13М2Т | Листы и листовые штамповки, ковано-катаные заготовки толщиной до 60 мм | 130.6667 | 124 | 124 | 124 | 118 | 118 | 118 | 118 | 98 | 98 | 78.66667 | 78.66667 | 72 | 169.8667 | 161.2 | 161.2 | 161.2 | 153.4 | 153.4 | 153.4 | 153.4 | 127.4 | 127.4 | 102.2667 | 102.2667 | 93.6 | 127.4 | 120.9 | 120.9 | 120.9 | 115.05 | 115.05 | 115.05 | 115.05 | 95.55 | 95.55 | 76.7 | 76.7 | 70.2 | 166.6 | 158.1 | 158.1 | 158.1 | 150.45 | 150.45 | 150.45 | 150.45 | 124.95 | 124.95 | 100.3 | 100.3 | 91.8
Сталь хромоникелевая коррозионно-стойкого аустенитного класса | 10Х17Н13М2Т | Заготовки в виде поковок и штамповок из слитков массой не более 15 т толщиной от 60 до 300 мм | 130.6667 | 124 | 124 | 124 | 118 | 118 | 118 | 118 | 98 | 98 | 78.66667 | 78.66667 | 72 | 169.8667 | 161.2 | 161.2 | 161.2 | 153.4 | 153.4 | 153.4 | 153.4 | 127.4 | 127.4 | 102.2667 | 102.2667 | 93.6 | 127.4 | 120.9 | 120.9 | 120.9 | 115.05 | 115.05 | 115.05 | 115.05 | 95.55 | 95.55 | 76.7 | 76.7 | 70.2 | 166.6 | 158.1 | 158.1 | 158.1 | 150.45 | 150.45 | 150.45 | 150.45 | 124.95 | 124.95 | 100.3 | 100.3 | 91.8
Сталь хромоникелевая коррозионно-стойкого аустенитного класса | 10Х17Н13М2Т | Листы и листовые штамповки, ковано-катаные заготовки толщиной от 60 до 300 мм | 130.6667 | 124 | 124 | 124 | 118 | 118 | 118 | 118 | 98 | 98 | 78.66667 | 78.66667 | 72 | 169.8667 | 161.2 | 161.2 | 161.2 | 153.4 | 153.4 | 153.4 | 153.4 | 127.4 | 127.4 | 102.2667 | 102.2667 | 93.6 | 127.4 | 120.9 | 120.9 | 120.9 | 115.05 | 115.05 | 115.05 | 115.05 | 95.55 | 95.55 | 76.7 | 76.7 | 70.2 | 166.6 | 158.1 | 158.1 | 158.1 | 150.45 | 150.45 | 150.45 | 150.45 | 124.95 | 124.95 | 100.3 | 100.3 | 91.8
Сталь хромоникелевая коррозионно-стойкого аустенитного класса | 10Х17Н13М2Т | Листы толщиной от 0,5 до 160 мм | 156.6667 | 150.6667 | 150.6667 | 150.6667 | 144 | 144 | 139.6154 | 139.6154 | 118 | 118 | 91.33333 | 91.33333 | 91.33333 | 203.6667 | 195.8667 | 195.8667 | 195.8667 | 187.2 | 187.2 | 181.5 | 181.5 | 153.4 | 153.4 | 118.7333 | 118.7333 | 118.7333 | 152.75 | 146.9 | 146.9 | 146.9 | 140.4 | 140.4 | 140.4 | 140.4 | 115.05 | 115.05 | 89.05 | 89.05 | 89.05 | 199.75 | 192.1 | 192.1 | 192.1 | 183.6 | 183.6 | 183.6 | 183.6 | 150.45 | 150.45 | 116.45 | 116.45 | 116.45
Сталь хромоникелевая коррозионно-стойкого аустенитного класса | 10Х17Н13М2Т | Трубы бесшовные горячедеформированные диаметром от 57 до 325 мм с толщиной стенки от 3,5 до 32 мм | 203.8462 | 196.1538 | 173.4615 | 166.1538 | 158.4615 | 158.4615 | 139.6154 | 139.6154 | 131.9231 | 131.9231 | 128.0769 | 120.7692 | 120.7692 | 265 | 255 | 225.5 | 216 | 206 | 206 | 181.5 | 181.5 | 171.5 | 171.5 | 166.5 | 157 | 157 | 222.95 | 216.45 | 216.45 | 216.45 | 204.1 | 204.1 | 204.1 | 204.1 | 165.75 | 165.75 | 127.4 | 127.4 | 127.4 | 291.55 | 283.05 | 283.05 | 283.05 | 266.9 | 266.9 | 266.9 | 266.9 | 216.75 | 216.75 | 166.6 | 166.6 | 166.6
Сталь хромоникелевая коррозионно-стойкого аустенитного класса | 10Х17Н13М2Т | Трубы холодно- и теплодеформированные диаметром от 5 до 250 мм с толщиной стенки от 0,2 до 22 мм | 203.8462 | 196.1538 | 173.4615 | 166.1538 | 158.4615 | 158.4615 | 139.6154 | 139.6154 | 131.9231 | 131.9231 | 128.0769 | 120.7692 | 120.7692 | 265 | 255 | 225.5 | 216 | 206 | 206 | 181.5 | 181.5 | 171.5 | 171.5 | 166.5 | 157 | 157 | 222.95 | 216.45 | 216.45 | 216.45 | 204.1 | 204.1 | 204.1 | 204.1 | 165.75 | 165.75 | 127.4 | 127.4 | 127.4 | 291.55 | 283.05 | 283.05 | 283.05 | 266.9 | 266.9 | 266.9 | 266.9 | 216.75 | 216.75 | 166.6 | 166.6 | 166.6
Сталь хромоникелевая коррозионно-стойкого аустенитного класса | 12Х18Н12М3ТЛ | Отливки | 144 | 130.6667 | 113.3333 | 110 | 106.6667 | 103.3333 | 100 | 93.33333 | 92 | 90.66667 | 89.33333 | 88 | 86.66667 | 187.2 | 169.8667 | 147.3333 | 143 | 138.6667 | 134.3333 | 130 | 121.3333 | 119.6 | 117.8667 | 116.1333 | 114.4 | 112.6667 | 140.4 | 127.4 | 110.5 | 107.25 | 104 | 100.75 | 97.5 | 91 | 89.7 | 88.4 | 87.1 | 85.8 | 84.5 | 183.6 | 166.6 | 144.5 | 140.25 | 136 | 131.75 | 127.5 | 119 | 117.3 | 115.6 | 113.9 | 112.2 | 110.5
Сталь хромоникелевая коррозионно-стойкого аустенитного класса | 10Х18Н12М3Л | Отливки | 130.6667 | 127.3333 | 121.3333 | 115.3333 | 109.3333 | 103.3333 | 97.33333 | 91.33333 | 84.66667 | 78.66667 | 76 | 74.66667 | 72 | 169.8667 | 165.5333 | 157.7333 | 149.9333 | 142.1333 | 134.3333 | 126.5333 | 118.7333 | 110.0667 | 102.2667 | 98.8 | 97.06667 | 93.6 | 127.4 | 124.15 | 118.3 | 112.45 | 106.6 | 100.75 | 94.9 | 89.05 | 82.55 | 76.7 | 74.1 | 72.8 | 70.2 | 166.6 | 162.35 | 154.7 | 147.05 | 139.4 | 131.75 | 124.1 | 116.45 | 107.95 | 100.3 | 96.9 | 95.2 | 91.8
Сталь хромоникелевая коррозионно-стойкого аустенитного класса | 09Х16Н15М3Б | Заготовка трубная диаметром от 80 до 180 мм | 163.3333 | 156.6667 | 156.6667 | 150.6667 | 150.6667 | 150.6667 | 130.6667 | 124 | 111.3333 | 111.3333 | 111.3333 | 111.3333 | 111.3333 | 212.3333 | 203.6667 | 203.6667 | 195.8667 | 195.8667 | 195.8667 | 169.8667 | 161.2 | 144.7333 | 144.7333 | 144.7333 | 144.7333 | 144.7333 | 159.25 | 152.75 | 152.75 | 146.9 | 146.9 | 146.9 | 127.4 | 120.9 | 108.55 | 108.55 | 108.55 | 108.55 | 108.55 | 208.25 | 199.75 | 199.75 | 192.1 | 192.1 | 192.1 | 166.6 | 158.1 | 141.95 | 141.95 | 141.95 | 141.95 | 141.95
Сталь хромоникелевая коррозионно-стойкого аустенитного класса | 45Х14Н14В2М | Горячекатаная и кованая сталь диаметром, стороной квадрата или толщиной до 60 мм | 209.3333 | 196 | 196 | 196 | 196 | 183.3333 | 176.6667 | 163.3333 | 163.3333 | 156.6667 | 150.6667 | 144 | - | 272.1333 | 254.8 | 254.8 | 254.8 | 254.8 | 238.3333 | 229.6667 | 212.3333 | 212.3333 | 203.6667 | 195.8667 | 187.2 | - | 204.1 | 191.1 | 191.1 | 191.1 | 191.1 | 178.75 | 172.25 | 159.25 | 159.25 | 152.75 | 146.9 | 140.4 | - | 266.9 | 249.9 | 249.9 | 249.9 | 249.9 | 233.75 | 225.25 | 208.25 | 208.25 | 199.75 | 192.1 | 183.6 | -
Сталь хромоникелевая коррозионно-стойкого аустенитного класса | 45Х14Н14В2М | Калиброванная сталь диаметром или стороной квадрата до 70 мм | 209.3333 | 196 | 196 | 196 | 196 | 183.3333 | 176.6667 | 163.3333 | 163.3333 | 156.6667 | 150.6667 | 144 | - | 272.1333 | 254.8 | 254.8 | 254.8 | 254.8 | 238.3333 | 229.6667 | 212.3333 | 212.3333 | 203.6667 | 195.8667 | 187.2 | - | 204.1 | 191.1 | 191.1 | 191.1 | 191.1 | 178.75 | 172.25 | 159.25 | 159.25 | 152.75 | 146.9 | 140.4 | - | 266.9 | 249.9 | 249.9 | 249.9 | 249.9 | 233.75 | 225.25 | 208.25 | 208.25 | 199.75 | 192.1 | 183.6 | -
Сталь хромоникелевая коррозионно-стойкого аустенитного класса | 45Х14Н14В2М | Горячекатаная и кованая сталь диаметром, стороной квадрата или толщиной от 60 до 100 мм | 209.3333 | 196 | 196 | 196 | 196 | 183.3333 | 176.6667 | 163.3333 | 163.3333 | 156.6667 | 150.6667 | 144 | - | 272.1333 | 254.8 | 254.8 | 254.8 | 254.8 | 238.3333 | 229.6667 | 212.3333 | 212.3333 | 203.6667 | 195.8667 | 187.2 | - | 204.1 | 191.1 | 191.1 | 191.1 | 191.1 | 178.75 | 172.25 | 159.25 | 159.25 | 152.75 | 146.9 | 140.4 | - | 266.9 | 249.9 | 249.9 | 249.9 | 249.9 | 233.75 | 225.25 | 208.25 | 208.25 | 199.75 | 192.1 | 183.6 | -
Сталь хромоникелевая коррозионно-стойкого аустенитного класса | 45Х14Н14В2М | Горячекатаная и кованая сталь диаметром, стороной квадрата или толщиной от 100 до 150 мм | 209.3333 | 196 | 196 | 196 | 196 | 183.3333 | 176.6667 | 163.3333 | 163.3333 | 156.6667 | 150.6667 | 144 | - | 272.1333 | 254.8 | 254.8 | 254.8 | 254.8 | 238.3333 | 229.6667 | 212.3333 | 212.3333 | 203.6667 | 195.8667 | 187.2 | - | 204.1 | 191.1 | 191.1 | 191.1 | 191.1 | 178.75 | 172.25 | 159.25 | 159.25 | 152.75 | 146.9 | 140.4 | - | 266.9 | 249.9 | 249.9 | 249.9 | 249.9 | 233.75 | 225.25 | 208.25 | 208.25 | 199.75 | 192.1 | 183.6 | -
Сталь хромоникелевая коррозионно-стойкого аустенитного класса | Х18Н22В2Т2 | Поковки из слитков массой до 10 т | 228.6667 | 228.6667 | 228.6667 | 215.3333 | 215.3333 | 215.3333 | 215.3333 | 215.3333 | 215 | 209.3333 | 196 | 196 | 196 | 297.2667 | 297.2667 | 297.2667 | 279.9333 | 279.9333 | 279.9333 | 279.9333 | 279.9333 | 279.5 | 272.1333 | 254.8 | 254.8 | 254.8 | 222.95 | 222.95 | 222.95 | 209.95 | 209.95 | 209.95 | 209.95 | 209.95 | 209.95 | 204.1 | 191.1 | 191.1 | 191.1 | 291.55 | 291.55 | 291.55 | 274.55 | 274.55 | 274.55 | 274.55 | 274.55 | 274.55 | 266.9 | 249.9 | 249.9 | 249.9
Сталь хромоникелевая коррозионно-стойкого аустенитного класса | 31Х19Н9МВБТ | Заготовки крепежных деталей неограниченной толщины, КП315* | 210 | 209.3333 | 209.3333 | 209.3333 | 203.8462 | 196.1538 | 188.8462 | 181.1538 | 169.6154 | 169.6154 | 158.4615 | 150.7692 | 130.6667 | 273 | 272.1333 | 272.1333 | 272.1333 | 265 | 255 | 245.5 | 235.5 | 220.5 | 220.5 | 206 | 196 | 169.8667 | 204.75 | 204.1 | 204.1 | 204.1 | 204.1 | 204.1 | 204.1 | 191.1 | 184.6 | 178.75 | 178.75 | 172.25 | 127.4 | 267.75 | 266.9 | 266.9 | 266.9 | 266.9 | 266.9 | 266.9 | 249.9 | 241.4 | 233.75 | 233.75 | 225.25 | 166.6
Сталь хромоникелевая коррозионно-стойкого аустенитного класса | 31Х19Н9МВБТ | Горячекатаная и кованая сталь диаметром, стороной квадрата или толщиной до 60 мм | 196 | 196 | 196 | 196 | 196 | 196 | 188.8462 | 181.1538 | 169.6154 | 169.6154 | 158.4615 | 150.7692 | 150.7692 | 254.8 | 254.8 | 254.8 | 254.8 | 254.8 | 254.8 | 245.5 | 235.5 | 220.5 | 220.5 | 206 | 196 | 196 | 191.1 | 191.1 | 191.1 | 191.1 | 191.1 | 191.1 | 191.1 | 191.1 | 191.1 | 178.75 | 178.75 | 172.25 | 172.25 | 249.9 | 249.9 | 249.9 | 249.9 | 249.9 | 249.9 | 249.9 | 249.9 | 249.9 | 233.75 | 233.75 | 225.25 | 225.25
Сталь хромоникелевая коррозионно-стойкого аустенитного класса | 31Х19Н9МВБТ | Горячекатаная и кованая сталь диаметром, стороной квадрата или толщиной от 60 до 100 мм | 196 | 196 | 196 | 196 | 196 | 196 | 188.8462 | 181.1538 | 169.6154 | 169.6154 | 158.4615 | 150.7692 | 150.7692 | 254.8 | 254.8 | 254.8 | 254.8 | 254.8 | 254.8 | 245.5 | 235.5 | 220.5 | 220.5 | 206 | 196 | 196 | 191.1 | 191.1 | 191.1 | 191.1 | 191.1 | 191.1 | 191.1 | 191.1 | 191.1 | 178.75 | 178.75 | 172.25 | 172.25 | 249.9 | 249.9 | 249.9 | 249.9 | 249.9 | 249.9 | 249.9 | 249.9 | 249.9 | 233.75 | 233.75 | 225.25 | 225.25
Сталь хромоникелевая коррозионно-стойкого аустенитного класса | 31Х19Н9МВБТ | Горячекатаная и кованая сталь диаметром, стороной квадрата или толщиной от 100 до 200 мм | 196 | 196 | 196 | 196 | 196 | 196 | 188.8462 | 181.1538 | 169.6154 | 169.6154 | 158.4615 | 150.7692 | 150.7692 | 254.8 | 254.8 | 254.8 | 254.8 | 254.8 | 254.8 | 245.5 | 235.5 | 220.5 | 220.5 | 206 | 196 | 196 | 191.1 | 191.1 | 191.1 | 191.1 | 191.1 | 191.1 | 191.1 | 191.1 | 191.1 | 178.75 | 178.75 | 172.25 | 172.25 | 249.9 | 249.9 | 249.9 | 249.9 | 249.9 | 249.9 | 249.9 | 249.9 | 249.9 | 233.75 | 233.75 | 225.25 | 225.25
Сталь хромоникелевая коррозионно-стойкого аустенитного класса | 10Х11Н20Т3Р | Горячекатаная и кованая сталь диаметром, стороной квадрата или толщиной от 60 до 100 мм | 339.6154 | 339.6154 | 339.6154 | 339.6154 | 339.6154 | 339.6154 | 339.6154 | 339.6154 | 320.7692 | 320.7692 | 320.7692 | 309.2308 | 301.9231 | 441.5 | 441.5 | 441.5 | 441.5 | 441.5 | 441.5 | 441.5 | 441.5 | 417 | 417 | 417 | 402 | 392.5 | 382.85 | 382.85 | 382.85 | 382.85 | 382.85 | 382.85 | 382.85 | 382.85 | 382.85 | 382.85 | 363.35 | 351 | 338 | 500.65 | 500.65 | 500.65 | 500.65 | 500.65 | 500.65 | 500.65 | 500.65 | 500.65 | 500.65 | 475.15 | 459 | 442
Сталь хромоникелевая коррозионно-стойкого аустенитного класса | 10Х11Н20Т3Р | Горячекатаная и кованая сталь диаметром, стороной квадрата или толщиной от 100 до 150 мм | 339.6154 | 339.6154 | 339.6154 | 339.6154 | 339.6154 | 339.6154 | 339.6154 | 339.6154 | 320.7692 | 320.7692 | 320.7692 | 309.2308 | 301.9231 | 441.5 | 441.5 | 441.5 | 441.5 | 441.5 | 441.5 | 441.5 | 441.5 | 417 | 417 | 417 | 402 | 392.5 | 382.85 | 382.85 | 382.85 | 382.85 | 382.85 | 382.85 | 382.85 | 382.85 | 382.85 | 382.85 | 363.35 | 351 | 338 | 500.65 | 500.65 | 500.65 | 500.65 | 500.65 | 500.65 | 500.65 | 500.65 | 500.65 | 500.65 | 475.15 | 459 | 442
Сталь хромоникелевая коррозионно-стойкого аустенитного класса | 10Х11Н20Т3Р | Заготовки крепежных деталей, КП490* | 320.7692 | 320.7692 | 320.7692 | 320.7692 | 320.7692 | 320.7692 | 314 | 294 | 294 | 294 | 294 | 290.3846 | 283.0769 | 417 | 417 | 417 | 417 | 417 | 417 | 408.2 | 382.2 | 382.2 | 382.2 | 382.2 | 377.5 | 368 | 318.5 | 318.5 | 318.5 | 318.5 | 318.5 | 318.5 | 306.15 | 286.65 | 286.65 | 286.65 | 286.65 | 286.65 | 286.65 | 416.5 | 416.5 | 416.5 | 416.5 | 416.5 | 416.5 | 400.35 | 374.85 | 374.85 | 374.85 | 374.85 | 374.85 | 374.85
Сталь хромоникелевая коррозионно-стойкого аустенитного класса | 10Х11Н20Т3Р | Сортовой прокат, КП490* | 320.7692 | 320.7692 | 320.7692 | 320.7692 | 320.7692 | 320.7692 | 314 | 294 | 294 | 294 | 294 | 290.3846 | 283.0769 | 417 | 417 | 417 | 417 | 417 | 417 | 408.2 | 382.2 | 382.2 | 382.2 | 382.2 | 377.5 | 368 | 318.5 | 318.5 | 318.5 | 318.5 | 318.5 | 318.5 | 306.15 | 286.65 | 286.65 | 286.65 | 286.65 | 286.65 | 286.65 | 416.5 | 416.5 | 416.5 | 416.5 | 416.5 | 416.5 | 400.35 | 374.85 | 374.85 | 374.85 | 374.85 | 374.85 | 374.85
Сталь хромоникелевая коррозионно-стойкого аустенитного класса | 10Х11Н20Т3Р | Горячекатаная и кованая сталь диаметром, стороной квадрата или толщиной до 60 мм | 339.6154 | 339.6154 | 339.6154 | 339.6154 | 339.6154 | 339.6154 | 339.6154 | 339.6154 | 320.7692 | 320.7692 | 320.7692 | 309.2308 | 301.9231 | 441.5 | 441.5 | 441.5 | 441.5 | 441.5 | 441.5 | 441.5 | 441.5 | 417 | 417 | 417 | 402 | 392.5 | 382.85 | 382.85 | 382.85 | 382.85 | 382.85 | 382.85 | 382.85 | 382.85 | 382.85 | 382.85 | 363.35 | 351 | 338 | 500.65 | 500.65 | 500.65 | 500.65 | 500.65 | 500.65 | 500.65 | 500.65 | 500.65 | 500.65 | 475.15 | 459 | 442
Сплав на железоникелевой основе | 1Х16Н36МБТЮР |  | 261.3333 | 261.3333 | 261.3333 | 261.3333 | 261.3333 | 261.3333 | 261.3333 | 261.3333 | 261.3333 | 261.3333 | 261.3333 | 261.3333 | - | 339.7333 | 339.7333 | 339.7333 | 339.7333 | 339.7333 | 339.7333 | 339.7333 | 339.7333 | 339.7333 | 339.7333 | 339.7333 | 339.7333 | - | 254.8 | 254.8 | 254.8 | 254.8 | 254.8 | 254.8 | 254.8 | 254.8 | 254.8 | 254.8 | 254.8 | 254.8 | - | 333.2 | 333.2 | 333.2 | 333.2 | 333.2 | 333.2 | 333.2 | 333.2 | 333.2 | 333.2 | 333.2 | 333.2 | -
Сплав на железоникелевой основе | 03Х21Н32М3Б | Прутки, поковки | 144 | 144 | 144 | 144 | 144 | 130.6667 | 130.6667 | 111.3333 | 111.3333 | 111.3333 | 98 | 98 | - | 187.2 | 187.2 | 187.2 | 187.2 | 187.2 | 169.8667 | 169.8667 | 144.7333 | 144.7333 | 144.7333 | 127.4 | 127.4 | - | 140.4 | 140.4 | 140.4 | 140.4 | 140.4 | 127.4 | 127.4 | 108.55 | 108.55 | 108.55 | 95.55 | 95.55 | - | 183.6 | 183.6 | 183.6 | 183.6 | 183.6 | 166.6 | 166.6 | 141.95 | 141.95 | 141.95 | 124.95 | 124.95 | -
Сплав на железоникелевой основе | 03Х21Н32М3Б | Трубы | 144 | 144 | 144 | 144 | 144 | 144 | 130.6667 | 130.6667 | 130.6667 | 130.6667 | 117.3333 | 104.6667 | - | 187.2 | 187.2 | 187.2 | 187.2 | 187.2 | 187.2 | 169.8667 | 169.8667 | 169.8667 | 169.8667 | 152.5333 | 136.0667 | - | 140.4 | 140.4 | 140.4 | 140.4 | 140.4 | 140.4 | 127.4 | 127.4 | 127.4 | 127.4 | 114.4 | 102.05 | - | 183.6 | 183.6 | 183.6 | 183.6 | 183.6 | 183.6 | 166.6 | 166.6 | 166.6 | 166.6 | 149.6 | 133.45 | -
Сплав на железоникелевой основе | Сплав ХН35ВТ | Заготовки крепежных деталей толщиной до 400 мм и от 620 до 650 мм, КП395* | 263.3333 | 263.3333 | 248.6667 | 242 | 235.3333 | 235.3333 | 235.3333 | 235.3333 | 235.3333 | 235.3333 | 230 | 218.4615 | 207.3077 | 342.3333 | 342.3333 | 323.2667 | 314.6 | 305.9333 | 305.9333 | 305.9333 | 305.9333 | 305.9333 | 305.9333 | 299 | 284 | 269.5 | 256.75 | 256.75 | 242.45 | 235.95 | 229.45 | 229.45 | 229.45 | 229.45 | 229.45 | 229.45 | 229.45 | 222.95 | 216.45 | 335.75 | 335.75 | 317.05 | 308.55 | 300.05 | 300.05 | 300.05 | 300.05 | 300.05 | 300.05 | 300.05 | 291.55 | 283.05
Сплав на железоникелевой основе | Сплав ХН35ВТ | Сортовой прокат толщиной до 100 мм | 263.3333 | 263.3333 | 248.6667 | 242 | 235.3333 | 235.3333 | 235.3333 | 235.3333 | 235.3333 | 235.3333 | 230 | 218.4615 | 207.3077 | 342.3333 | 342.3333 | 323.2667 | 314.6 | 305.9333 | 305.9333 | 305.9333 | 305.9333 | 305.9333 | 305.9333 | 299 | 284 | 269.5 | 256.75 | 256.75 | 242.45 | 235.95 | 229.45 | 229.45 | 229.45 | 229.45 | 229.45 | 229.45 | 229.45 | 222.95 | 216.45 | 335.75 | 335.75 | 317.05 | 308.55 | 300.05 | 300.05 | 300.05 | 300.05 | 300.05 | 300.05 | 300.05 | 291.55 | 283.05
Сплав на железоникелевой основе | Сплав ХН35ВТ-ВД | Кованый и горячекатаный пруток диаметром от 40 до 200 мм | 320.7692 | 313.0769 | 307.3333 | 300.6667 | 294 | 294 | 290.3846 | 286.9231 | 283.0769 | 283.0769 | 283.0769 | 271.5385 | 256.5385 | 417 | 407 | 399.5333 | 390.8667 | 382.2 | 382.2 | 377.5 | 373 | 368 | 368 | 368 | 353 | 333.5 | 319.15 | 319.15 | 299.65 | 293.15 | 286.65 | 286.65 | 286.65 | 286.65 | 286.65 | 286.65 | 286.65 | 286.65 | 267.8 | 417.35 | 417.35 | 391.85 | 383.35 | 374.85 | 374.85 | 374.85 | 374.85 | 374.85 | 374.85 | 374.85 | 374.85 | 350.2
Сплав на железоникелевой основе | Сплав ХН35ВТ-ВД | Сортовой прокат до 100 мм | 320.7692 | 313.0769 | 307.3333 | 300.6667 | 294 | 294 | 290.3846 | 286.9231 | 283.0769 | 283.0769 | 283.0769 | 271.5385 | 256.5385 | 417 | 407 | 399.5333 | 390.8667 | 382.2 | 382.2 | 377.5 | 373 | 368 | 368 | 368 | 353 | 333.5 | 319.15 | 319.15 | 299.65 | 293.15 | 286.65 | 286.65 | 286.65 | 286.65 | 286.65 | 286.65 | 286.65 | 286.65 | 267.8 | 417.35 | 417.35 | 391.85 | 383.35 | 374.85 | 374.85 | 374.85 | 374.85 | 374.85 | 374.85 | 374.85 | 374.85 | 350.2
Сплав на железоникелевой основе | Сплав ХН35ВТЮ |  | 339.6154 | 339.6154 | 339.6154 | 339.6154 | 339.6154 | 339.6154 | 339.6154 | 339.6154 | 339.6154 | 339.6154 | 339.6154 | 339.6154 | 339.6154 | 441.5 | 441.5 | 441.5 | 441.5 | 441.5 | 441.5 | 441.5 | 441.5 | 441.5 | 441.5 | 441.5 | 441.5 | 441.5 | 382.85 | 382.85 | 382.85 | 382.85 | 382.85 | 382.85 | 382.85 | 382.85 | 382.85 | 382.85 | 382.85 | 382.85 | 376.35 | 500.65 | 500.65 | 500.65 | 500.65 | 500.65 | 500.65 | 500.65 | 500.65 | 500.65 | 500.65 | 500.65 | 500.65 | 492.15
Сплав на железоникелевой основе | Сплав 0Х20Н46Б | Бесшовные трубы холодно и теплодеформированные наружным диаметром от 13 до 32 мм с толщиной стенки от 1,5 до 3 мм | 130.6667 | 124 | 124 | 118 | 111.3333 | 111.3333 | 111.3333 | 104.6667 | 104.6667 | 104.6667 | 104.6667 | 104.6667 | 98 | 169.8667 | 161.2 | 161.2 | 153.4 | 144.7333 | 144.7333 | 144.7333 | 136.0667 | 136.0667 | 136.0667 | 136.0667 | 136.0667 | 127.4 | 127.4 | 120.9 | 120.9 | 115.05 | 108.55 | 108.55 | 108.55 | 102.05 | 102.05 | 102.05 | 102.05 | 102.05 | 95.55 | 166.6 | 158.1 | 158.1 | 150.45 | 141.95 | 141.95 | 141.95 | 133.45 | 133.45 | 133.45 | 133.45 | 133.45 | 124.95
Сплав на железоникелевой основе | Сплав 0Х20Н46Б | Прутки круглого и квадратного сечения толщиной или диаметром от 30 до 170 мм | 137.3333 | 130.6667 | 130.6667 | 124 | 118 | 118 | 118 | 111.3333 | 111.3333 | 111.3333 | 111.3333 | 111.3333 | 104.6667 | 178.5333 | 169.8667 | 169.8667 | 161.2 | 153.4 | 153.4 | 153.4 | 144.7333 | 144.7333 | 144.7333 | 144.7333 | 144.7333 | 136.0667 | 133.9 | 127.4 | 127.4 | 120.9 | 115.05 | 115.05 | 115.05 | 108.55 | 108.55 | 108.55 | 108.55 | 108.55 | 102.05 | 175.1 | 166.6 | 166.6 | 158.1 | 150.45 | 150.45 | 150.45 | 141.95 | 141.95 | 141.95 | 141.95 | 141.95 | 133.45

## Допускаемые ПЗ, МПа
Класс материала | Марка стали или сплава | Сортамент | (σ)1 | [12 empty] | (σ)2 | [12 empty] | (σ)3w | [12 empty] | (σ)4w | [12 empty] | Множители | (σ)1 | (σ)2 | (σ)3w | (σ)4w
|  |  | 20 | 50 | 100 | 150 | 200 | 250 | 300 | 350 | 400 | 450 | 500 | 550 | 600 | 20 | 50 | 100 | 150 | 200 | 250 | 300 | 350 | 400 | 450 | 500 | 550 | 600 | 20 | 50 | 100 | 150 | 200 | 250 | 300 | 350 | 400 | 450 | 500 | 550 | 600 | 20 | 50 | 100 | 150 | 200 | 250 | 300 | 350 | 400 | 450 | 500 | 550 | 600 |  | 1.2 | 1.6 | 1.2 | 2
Сталь углеродистая | Ст3сп5 | Горячекатаная сортовая фасонная и листовая сталь толщиной до 20 мм | 172.1538 | 167.5385 | 162.9231 | 162.9231 | 158.3077 | 149.0769 | 131.0769 | - | - | - | - | - | - | 229.5385 | 223.3846 | 217.2308 | 217.2308 | 211.0769 | 198.7692 | 174.7692 | - | - | - | - | - | - | 147 | 141 | 141 | 141 | 141 | 123.6 | 111.6 | - | - | - | - | - | - | 245 | 235 | 235 | 235 | 235 | 206 | 186 | - | - | - | - | - | -
Сталь углеродистая | Ст3сп5 | Горячекатаная сортовая фасонная и листовая сталь толщиной от 20 до 100 мм | 164.8 | 156.8 | 156.8 | 156.8 | 156.8 | 141.6 | 125.6 | - | - | - | - | - | - | 219.7333 | 209.0667 | 209.0667 | 209.0667 | 209.0667 | 188.8 | 167.4667 | - | - | - | - | - | - | 123.6 | 117.6 | 117.6 | 117.6 | 117.6 | 106.2 | 94.2 | - | - | - | - | - | - | 206 | 196 | 196 | 196 | 196 | 177 | 157 | - | - | - | - | - | -
Сталь углеродистая | Ст3сп5 | Горячекатаная сортовая фасонная и листовая сталь толщиной более 100 мм | 164.8 | 156.8 | 156.8 | 156.8 | 156.8 | 141.6 | 125.6 | - | - | - | - | - | - | 219.7333 | 209.0667 | 209.0667 | 209.0667 | 209.0667 | 188.8 | 167.4667 | - | - | - | - | - | - | 123.6 | 117.6 | 117.6 | 117.6 | 117.6 | 106.2 | 94.2 | - | - | - | - | - | - | 206 | 196 | 196 | 196 | 196 | 177 | 157 | - | - | - | - | - | -
Сталь углеродистая | Ст3сп5 | Трубы | 164.8 | 156.8 | 156.8 | 156.8 | 156.8 | 141.6 | 125.6 | - | - | - | - | - | - | 219.7333 | 209.0667 | 209.0667 | 209.0667 | 209.0667 | 188.8 | 167.4667 | - | - | - | - | - | - | 123.6 | 117.6 | 117.6 | 117.6 | 117.6 | 106.2 | 94.2 | - | - | - | - | - | - | 206 | 196 | 196 | 196 | 196 | 177 | 157 | - | - | - | - | - | -
Сталь углеродистая | Ст3сп5 | Поковки диаметром или толщиной до 300 мм, КП175* | 140 | 133.6 | 133.6 | 133.6 | 125.6 | 117.6 | 109.6 | - | - | - | - | - | - | 186.6667 | 178.1333 | 178.1333 | 178.1333 | 167.4667 | 156.8 | 146.1333 | - | - | - | - | - | - | 105 | 100.2 | 100.2 | 100.2 | 94.2 | 88.2 | 82.2 | - | - | - | - | - | - | 175 | 167 | 167 | 167 | 157 | 147 | 137 | - | - | - | - | - | -
Сталь углеродистая | Ст3сп5 | Поковки диаметром или толщиной до 300 мм, КП195* | 156 | 156 | 156 | 156 | 141.6 | 133.6 | 117.6 | - | - | - | - | - | - | 208 | 208 | 208 | 208 | 188.8 | 178.1333 | 156.8 | - | - | - | - | - | - | 117 | 117 | 117 | 117 | 106.2 | 100.2 | 88.2 | - | - | - | - | - | - | 195 | 195 | 195 | 195 | 177 | 167 | 147 | - | - | - | - | - | -
Сталь углеродистая | Ст3сп5 | Поковки диаметром или толщиной до 50 мм, КП215* | 172 | 164.8 | 164.8 | 164.8 | 156.8 | 156.8 | 133.6 | - | - | - | - | - | - | 229.3333 | 219.7333 | 219.7333 | 219.7333 | 209.0667 | 209.0667 | 178.1333 | - | - | - | - | - | - | 129 | 123.6 | 123.6 | 123.6 | 117.6 | 117.6 | 100.2 | - | - | - | - | - | - | 215 | 206 | 206 | 206 | 196 | 196 | 167 | - | - | - | - | - | -
Сталь углеродистая | 10 | Трубы холодно- и теплодеформированные бесшовные | 158.3077 | 153.6923 | 153.6923 | 144.8 | 140.8 | 125.6 | 109.6 | 94.4 | - | - | - | - | - | 211.0769 | 204.9231 | 204.9231 | 193.0667 | 187.7333 | 167.4667 | 146.1333 | 125.8667 | - | - | - | - | - | 123.6 | 117.6 | 117 | 108.6 | 105.6 | 94.2 | 82.2 | 70.8 | - | - | - | - | - | 206 | 196 | 195 | 181 | 176 | 157 | 137 | 118 | - | - | - | - | -
Сталь углеродистая | 10 | Сортовая горячекатаная и кованая сталь толщиной или диаметром до 80 мм | 148.8 | 148.8 | 148.8 | 141.6 | 141.6 | 125.6 | 109.6 | 94.4 | - | - | - | - | - | 198.4 | 198.4 | 198.4 | 188.8 | 188.8 | 167.4667 | 146.1333 | 125.8667 | - | - | - | - | - | 111.6 | 111.6 | 111.6 | 106.2 | 106.2 | 94.2 | 82.2 | 70.8 | - | - | - | - | - | 186 | 186 | 186 | 177 | 177 | 157 | 137 | 118 | - | - | - | - | -
Сталь углеродистая | 15 | Сортовая горячекатаная сталь толщиной или диаметром до 80 мм | 172.1538 | 172.1538 | 167.5385 | 156.8 | 156.8 | 153.6923 | 153.6923 | 153.6923 | - | - | - | - | - | 229.5385 | 229.5385 | 223.3846 | 209.0667 | 209.0667 | 204.9231 | 204.9231 | 204.9231 | - | - | - | - | - | 135.6 | 129.6 | 129.6 | 117.6 | 117.6 | 117.6 | 117.6 | 117.6 | - | - | - | - | - | 226 | 216 | 216 | 196 | 196 | 196 | 196 | 196 | - | - | - | - | -
Сталь углеродистая | 15 | Поковки диаметром до 300 мм, КП175* | 140 | 133.6 | 125.6 | 117.6 | 117.6 | 102.4 | 94.4 | 94.4 | - | - | - | - | - | 186.6667 | 178.1333 | 167.4667 | 156.8 | 156.8 | 136.5333 | 125.8667 | 125.8667 | - | - | - | - | - | 105 | 100.2 | 94.2 | 88.2 | 88.2 | 76.8 | 70.8 | 70.8 | - | - | - | - | - | 175 | 167 | 157 | 147 | 147 | 128 | 118 | 118 | - | - | - | - | -
Сталь углеродистая | 15 | Поковки диаметром до 100 мм, КП195* | 156 | 156 | 141.6 | 133.6 | 133.6 | 117.6 | 102.4 | 102.4 | - | - | - | - | - | 208 | 208 | 188.8 | 178.1333 | 178.1333 | 156.8 | 136.5333 | 136.5333 | - | - | - | - | - | 117 | 117 | 106.2 | 100.2 | 100.2 | 88.2 | 76.8 | 76.8 | - | - | - | - | - | 195 | 195 | 177 | 167 | 167 | 147 | 128 | 128 | - | - | - | - | -
Сталь углеродистая | 15 | Поковки диаметром до 50 мм, КП215* | 172 | 164.8 | 148.8 | 141.6 | 141.6 | 125.6 | 117.6 | 117.6 | - | - | - | - | - | 229.3333 | 219.7333 | 198.4 | 188.8 | 188.8 | 167.4667 | 156.8 | 156.8 | - | - | - | - | - | 129 | 123.6 | 111.6 | 106.2 | 106.2 | 94.2 | 88.2 | 88.2 | - | - | - | - | - | 215 | 206 | 186 | 177 | 177 | 157 | 147 | 147 | - | - | - | - | -
Сталь углеродистая | 15Л | Отливки с толщиной стенки до 100 мм | 156.8 | 156.8 | 156.8 | 141.6 | 125.6 | 117.6 | 110.4 | 94.4 | - | - | - | - | - | 209.0667 | 209.0667 | 209.0667 | 188.8 | 167.4667 | 156.8 | 147.2 | 125.8667 | - | - | - | - | - | 117.6 | 117.6 | 117.6 | 106.2 | 94.2 | 88.2 | 82.8 | 70.8 | - | - | - | - | - | 196 | 196 | 196 | 177 | 157 | 147 | 138 | 118 | - | - | - | - | -
Сталь углеродистая | 20 | Поковки диаметром до 300 мм, КП175* | 140 | 133.6 | 133.6 | 133.6 | 133.6 | 125.6 | 117.6 | 102.4 | - | - | - | - | - | 186.6667 | 178.1333 | 178.1333 | 178.1333 | 178.1333 | 167.4667 | 156.8 | 136.5333 | - | - | - | - | - | 105 | 100.2 | 100.2 | 100.2 | 100.2 | 94.2 | 88.2 | 76.8 | - | - | - | - | - | 175 | 167 | 167 | 167 | 167 | 157 | 147 | 128 | - | - | - | - | -
Сталь углеродистая | 20 | Поковки диаметром до 300 мм, КП195* | 156 | 156 | 156 | 156 | 156 | 141.6 | 125.6 | 109.6 | - | - | - | - | - | 208 | 208 | 208 | 208 | 208 | 188.8 | 167.4667 | 146.1333 | - | - | - | - | - | 117 | 117 | 117 | 117 | 117 | 106.2 | 94.2 | 82.2 | - | - | - | - | - | 195 | 195 | 195 | 195 | 195 | 177 | 157 | 137 | - | - | - | - | -
Сталь углеродистая | 20 | Поковки диаметром до 300 мм, КП215* | 172 | 164.8 | 164.8 | 164.8 | 156.8 | 156.8 | 141.6 | 125.6 | - | - | - | - | - | 229.3333 | 219.7333 | 219.7333 | 219.7333 | 209.0667 | 209.0667 | 188.8 | 167.4667 | - | - | - | - | - | 129 | 123.6 | 123.6 | 123.6 | 117.6 | 117.6 | 106.2 | 94.2 | - | - | - | - | - | 215 | 206 | 206 | 206 | 196 | 196 | 177 | 157 | - | - | - | - | -
Сталь углеродистая | 20 | Поковки диаметром от 100 до 300 мм, КП245* | 196 | 188 | 188 | 188 | 180.8 | 180.8 | 156.8 | 141.6 | - | - | - | - | - | 261.3333 | 250.6667 | 250.6667 | 250.6667 | 241.0667 | 241.0667 | 209.0667 | 188.8 | - | - | - | - | - | 147 | 141 | 141 | 141 | 135.6 | 135.6 | 117.6 | 106.2 | - | - | - | - | - | 245 | 235 | 235 | 235 | 226 | 226 | 196 | 177 | - | - | - | - | -
Сталь углеродистая | 20 | Горячекатаная сталь толщиной или диаметром до 80 мм | 172.8 | 164.8 | 164.8 | 164.8 | 156.8 | 156.8 | 141.6 | 125.6 | - | - | - | - | - | 230.4 | 219.7333 | 219.7333 | 219.7333 | 209.0667 | 209.0667 | 188.8 | 167.4667 | - | - | - | - | - | 129.6 | 123.6 | 123.6 | 123.6 | 117.6 | 117.6 | 106.2 | 94.2 | - | - | - | - | - | 216 | 206 | 206 | 206 | 196 | 196 | 177 | 157 | - | - | - | - | -
Сталь углеродистая | 20 | Трубы горячедеформированные наружным диаметром от 10 до 465 мм с толщиной стенки от 2 до 60 мм | 172.8 | 164.8 | 164.8 | 164.8 | 156.8 | 156.8 | 141.6 | 125.6 | - | - | - | - | - | 230.4 | 219.7333 | 219.7333 | 219.7333 | 209.0667 | 209.0667 | 188.8 | 167.4667 | - | - | - | - | - | 129.6 | 123.6 | 123.6 | 123.6 | 117.6 | 117.6 | 106.2 | 94.2 | - | - | - | - | - | 216 | 206 | 206 | 206 | 196 | 196 | 177 | 157 | - | - | - | - | -
Сталь углеродистая | 20 | Отожженные, высокоотпущенные листы толщиной от 4 до 80 мм | 172.1538 | 167.5385 | 162.9231 | 158.3077 | 158.3077 | 153.6923 | 140.8 | 125.6 | - | - | - | - | - | 229.5385 | 223.3846 | 217.2308 | 211.0769 | 211.0769 | 204.9231 | 187.7333 | 167.4667 | - | - | - | - | - | 129.6 | 129.6 | 129.6 | 123.6 | 123.6 | 117.6 | 105.6 | 94.2 | - | - | - | - | - | 216 | 216 | 216 | 206 | 206 | 196 | 176 | 157 | - | - | - | - | -
Сталь углеродистая | 20 | Листовые заготовки толщиной от 20 до 250 мм | 140.8 | 140.8 | 140.8 | 125.6 | 125.6 | 117.6 | 117.6 | 109.6 | - | - | - | - | - | 187.7333 | 187.7333 | 187.7333 | 167.4667 | 167.4667 | 156.8 | 156.8 | 146.1333 | - | - | - | - | - | 105.6 | 105.6 | 105.6 | 94.2 | 94.2 | 88.2 | 88.2 | 82.2 | - | - | - | - | - | 176 | 176 | 176 | 157 | 157 | 147 | 147 | 137 | - | - | - | - | -
Сталь углеродистая | 20Л | Отливки с толщиной стенки до 100 мм | 172.8 | 172.8 | 156.8 | 140.8 | 136 | 132 | 125.6 | 109.6 | - | - | - | - | - | 230.4 | 230.4 | 209.0667 | 187.7333 | 181.3333 | 176 | 167.4667 | 146.1333 | - | - | - | - | - | 129.6 | 129.6 | 117.6 | 105.6 | 102 | 99 | 94.2 | 82.2 | - | - | - | - | - | 216 | 216 | 196 | 176 | 170 | 165 | 157 | 137 | - | - | - | - | -
Сталь углеродистая | 20К | Листы толщиной от 4 до 60 мм | 172.8 | 164.8 | 164.8 | 164.8 | 156.8 | 156.8 | 141.6 | 125.6 | - | - | - | - | - | 230.4 | 219.7333 | 219.7333 | 219.7333 | 209.0667 | 209.0667 | 188.8 | 167.4667 | - | - | - | - | - | 129.6 | 123.6 | 123.6 | 123.6 | 117.6 | 117.6 | 106.2 | 94.2 | - | - | - | - | - | 216 | 206 | 206 | 206 | 196 | 196 | 177 | 157 | - | - | - | - | -
Сталь углеродистая | 22К | Листы толщиной от 70 до 170 мм, КП215* | 172 | 164.8 | 156.8 | 148.8 | 148.8 | 148.8 | 148.8 | 141.6 | - | - | - | - | - | 229.3333 | 219.7333 | 209.0667 | 198.4 | 198.4 | 198.4 | 198.4 | 188.8 | - | - | - | - | - | 129 | 123.6 | 117.6 | 111.6 | 111.6 | 111.6 | 111.6 | 106.2 | - | - | - | - | - | 215 | 206 | 196 | 186 | 186 | 186 | 186 | 177 | - | - | - | - | -
Сталь углеродистая | 22К | Поковки диаметром от 300 до 800 мм, КП195* | 156 | 148.8 | 141.6 | 133.6 | 133.6 | 125.6 | 125.6 | 109.6 | - | - | - | - | - | 208 | 198.4 | 188.8 | 178.1333 | 178.1333 | 167.4667 | 167.4667 | 146.1333 | - | - | - | - | - | 117 | 111.6 | 106.2 | 100.2 | 100.2 | 94.2 | 94.2 | 82.2 | - | - | - | - | - | 195 | 186 | 177 | 167 | 167 | 157 | 157 | 137 | - | - | - | - | -
Сталь углеродистая | 22К | Поковки диаметром от 100 до 800 мм, КП215* | 172 | 164.8 | 156.8 | 148.8 | 148.8 | 148.8 | 148.8 | 141.6 | - | - | - | - | - | 229.3333 | 219.7333 | 209.0667 | 198.4 | 198.4 | 198.4 | 198.4 | 188.8 | - | - | - | - | - | 129 | 123.6 | 117.6 | 111.6 | 111.6 | 111.6 | 111.6 | 106.2 | - | - | - | - | - | 215 | 206 | 196 | 186 | 186 | 186 | 186 | 177 | - | - | - | - | -
Сталь углеродистая | 25 | Поковки диаметром до 500 мм, КП175* | 140 | 133.6 | 125.6 | 117.6 | 109.6 | 102.4 | 94.4 | 86.4 | - | - | - | - | - | 186.6667 | 178.1333 | 167.4667 | 156.8 | 146.1333 | 136.5333 | 125.8667 | 115.2 | - | - | - | - | - | 105 | 100.2 | 94.2 | 88.2 | 82.2 | 76.8 | 70.8 | 64.8 | - | - | - | - | - | 175 | 167 | 157 | 147 | 137 | 128 | 118 | 108 | - | - | - | - | -
Сталь углеродистая | 25 | Поковки диаметром до 500 мм, КП195* | 156 | 156 | 141.6 | 133.6 | 125.6 | 109.6 | 102.4 | 94.4 | - | - | - | - | - | 208 | 208 | 188.8 | 178.1333 | 167.4667 | 146.1333 | 136.5333 | 125.8667 | - | - | - | - | - | 117 | 117 | 106.2 | 100.2 | 94.2 | 82.2 | 76.8 | 70.8 | - | - | - | - | - | 195 | 195 | 177 | 167 | 157 | 137 | 128 | 118 | - | - | - | - | -
Сталь углеродистая | 25 | Поковки диаметром до 300 мм, КП215* | 172 | 164.8 | 156.8 | 141.6 | 133.6 | 117.6 | 109.6 | 94.4 | - | - | - | - | - | 229.3333 | 219.7333 | 209.0667 | 188.8 | 178.1333 | 156.8 | 146.1333 | 125.8667 | - | - | - | - | - | 129 | 123.6 | 117.6 | 106.2 | 100.2 | 88.2 | 82.2 | 70.8 | - | - | - | - | - | 215 | 206 | 196 | 177 | 167 | 147 | 137 | 118 | - | - | - | - | -
Сталь углеродистая | 25 | Поковки диаметром до 100 мм, КП245* | 196 | 188 | 180.8 | 164.8 | 156.8 | 133.6 | 125.6 | 94.4 | - | - | - | - | - | 261.3333 | 250.6667 | 241.0667 | 219.7333 | 209.0667 | 178.1333 | 167.4667 | 125.8667 | - | - | - | - | - | 147 | 141 | 135.6 | 123.6 | 117.6 | 100.2 | 94.2 | 70.8 | - | - | - | - | - | 245 | 235 | 226 | 206 | 196 | 167 | 157 | 118 | - | - | - | - | -
Сталь углеродистая | 25 | Поковки диаметром от 100 до 300 мм, КП275* | 220 | 204 | 196 | 180.8 | 172.8 | 156.8 | 148.8 | 133.6 | - | - | - | - | - | 293.3333 | 272 | 261.3333 | 241.0667 | 230.4 | 209.0667 | 198.4 | 178.1333 | - | - | - | - | - | 165 | 153 | 147 | 135.6 | 129.6 | 117.6 | 111.6 | 100.2 | - | - | - | - | - | 275 | 255 | 245 | 226 | 216 | 196 | 186 | 167 | - | - | - | - | -
Сталь углеродистая | 25Л | Отливки с толщиной стенки до 100 мм | 188 | 180.8 | 172.8 | 156.8 | 144 | 140 | 136 | 120 | - | - | - | - | - | 250.6667 | 241.0667 | 230.4 | 209.0667 | 192 | 186.6667 | 181.3333 | 160 | - | - | - | - | - | 141 | 135.6 | 129.6 | 117.6 | 108 | 105 | 102 | 90 | - | - | - | - | - | 235 | 226 | 216 | 196 | 180 | 175 | 170 | 150 | - | - | - | - | -
Сталь углеродистая | 30 | Поковки диаметром от 300 до 800 мм, КП175* | 140 | 140 | 140 | 140 | 133.6 | 109.6 | 86.4 | 78.4 | - | - | - | - | - | 186.6667 | 186.6667 | 186.6667 | 186.6667 | 178.1333 | 146.1333 | 115.2 | 104.5333 | - | - | - | - | - | 105 | 105 | 105 | 105 | 100.2 | 82.2 | 64.8 | 58.8 | - | - | - | - | - | 175 | 175 | 175 | 175 | 167 | 137 | 108 | 98 | - | - | - | - | -
Сталь углеродистая | 30 | Поковки диаметром от 100 до 800 мм, КП195* | 156 | 156 | 156 | 156 | 156 | 117.6 | 94.4 | 86.4 | - | - | - | - | - | 208 | 208 | 208 | 208 | 208 | 156.8 | 125.8667 | 115.2 | - | - | - | - | - | 117 | 117 | 117 | 117 | 117 | 88.2 | 70.8 | 64.8 | - | - | - | - | - | 195 | 195 | 195 | 195 | 195 | 147 | 118 | 108 | - | - | - | - | -
Сталь углеродистая | 30 | Поковки диаметром от 100 до 800 мм, КП215* | 172 | 172 | 172 | 172 | 164.8 | 133.6 | 102.4 | 94.4 | - | - | - | - | - | 229.3333 | 229.3333 | 229.3333 | 229.3333 | 219.7333 | 178.1333 | 136.5333 | 125.8667 | - | - | - | - | - | 129 | 129 | 129 | 129 | 123.6 | 100.2 | 76.8 | 70.8 | - | - | - | - | - | 215 | 215 | 215 | 215 | 206 | 167 | 128 | 118 | - | - | - | - | -
Сталь углеродистая | 30 | Поковки диаметром до 500 мм, КП245* | 196 | 196 | 196 | 196 | 188 | 156.8 | 117.6 | 109.6 | - | - | - | - | - | 261.3333 | 261.3333 | 261.3333 | 261.3333 | 250.6667 | 209.0667 | 156.8 | 146.1333 | - | - | - | - | - | 147 | 147 | 147 | 147 | 141 | 117.6 | 88.2 | 82.2 | - | - | - | - | - | 245 | 245 | 245 | 245 | 235 | 196 | 147 | 137 | - | - | - | - | -
Сталь углеродистая | 35 | Сортовая горячекатаная сталь диаметром или толщиной до 80 мм | 244.6154 | 243.2 | 235.2 | 235.2 | 235.2 | 196 | 156.8 | 141.6 | - | - | - | - | - | 326.1538 | 324.2667 | 313.6 | 313.6 | 313.6 | 261.3333 | 209.0667 | 188.8 | - | - | - | - | - | 188.4 | 182.4 | 176.4 | 176.4 | 176.4 | 147 | 117.6 | 106.2 | - | - | - | - | - | 314 | 304 | 294 | 294 | 294 | 245 | 196 | 177 | - | - | - | - | -
Сталь углеродистая | 35 | Поковки диаметром от 500 до 800 мм, КП175* | 140 | 133.6 | 133.6 | 133.6 | 133.6 | 109.6 | 86.4 | 78.4 | - | - | - | - | - | 186.6667 | 178.1333 | 178.1333 | 178.1333 | 178.1333 | 146.1333 | 115.2 | 104.5333 | - | - | - | - | - | 105 | 100.2 | 100.2 | 100.2 | 100.2 | 82.2 | 64.8 | 58.8 | - | - | - | - | - | 175 | 167 | 167 | 167 | 167 | 137 | 108 | 98 | - | - | - | - | -
Сталь углеродистая | 35 | Поковки диаметром от 300 до 800 мм, КП195* | 156 | 156 | 156 | 156 | 156 | 125.6 | 102.4 | 86.4 | - | - | - | - | - | 208 | 208 | 208 | 208 | 208 | 167.4667 | 136.5333 | 115.2 | - | - | - | - | - | 117 | 117 | 117 | 117 | 117 | 94.2 | 76.8 | 64.8 | - | - | - | - | - | 195 | 195 | 195 | 195 | 195 | 157 | 128 | 108 | - | - | - | - | -
Сталь углеродистая | 35 | Поковки диаметром от 100 до 800 мм, КП215* | 172 | 164.8 | 164.8 | 164.8 | 164.8 | 141.6 | 109.6 | 102.4 | - | - | - | - | - | 229.3333 | 219.7333 | 219.7333 | 219.7333 | 219.7333 | 188.8 | 146.1333 | 136.5333 | - | - | - | - | - | 129 | 123.6 | 123.6 | 123.6 | 123.6 | 106.2 | 82.2 | 76.8 | - | - | - | - | - | 215 | 206 | 206 | 206 | 206 | 177 | 137 | 128 | - | - | - | - | -
Сталь углеродистая | 35 | Поковки диаметром до 500 мм, КП245* | 196 | 188 | 180.8 | 180.8 | 180.8 | 141.6 | 125.6 | 109.6 | - | - | - | - | - | 261.3333 | 250.6667 | 241.0667 | 241.0667 | 241.0667 | 188.8 | 167.4667 | 146.1333 | - | - | - | - | - | 147 | 141 | 135.6 | 135.6 | 135.6 | 106.2 | 94.2 | 82.2 | - | - | - | - | - | 245 | 235 | 226 | 226 | 226 | 177 | 157 | 137 | - | - | - | - | -
Сталь углеродистая | 35 | Поковки диаметром до 300 мм, КП275* | 220 | 212 | 212 | 212 | 196 | 180 | 172.8 | 156.8 | - | - | - | - | - | 293.3333 | 282.6667 | 282.6667 | 282.6667 | 261.3333 | 240 | 230.4 | 209.0667 | - | - | - | - | - | 165 | 159 | 159 | 159 | 147 | 135 | 129.6 | 117.6 | - | - | - | - | - | 275 | 265 | 265 | 265 | 245 | 225 | 216 | 196 | - | - | - | - | -
Сталь углеродистая | 35 | Поковки диаметром до 100 мм, КП315* | 252 | 243.2 | 243.2 | 235.2 | 219.2 | 204 | 196 | 180 | - | - | - | - | - | 336 | 324.2667 | 324.2667 | 313.6 | 292.2667 | 272 | 261.3333 | 240 | - | - | - | - | - | 189 | 182.4 | 182.4 | 176.4 | 164.4 | 153 | 147 | 135 | - | - | - | - | - | 315 | 304 | 304 | 294 | 274 | 255 | 245 | 225 | - | - | - | - | -
Сталь углеродистая | 35 | Заготовки крепежных деталей диаметром до 300 мм, КП275* | 220 | 204 | 188 | 180 | 180 | 148.8 | 117.6 | 101.6 | - | - | - | - | - | 293.3333 | 272 | 250.6667 | 240 | 240 | 198.4 | 156.8 | 135.4667 | - | - | - | - | - | 165 | 153 | 141 | 135 | 135 | 111.6 | 88.2 | 76.2 | - | - | - | - | - | 275 | 255 | 235 | 225 | 225 | 186 | 147 | 127 | - | - | - | - | -
Сталь углеродистая | 40 | Поковки диаметром от 300 до 800 мм, КП215* | 172 | 156.8 | 148.8 | 141.6 | 125.6 | 125.6 | 125.6 | 117.6 | - | - | - | - | - | 229.3333 | 209.0667 | 198.4 | 188.8 | 167.4667 | 167.4667 | 167.4667 | 156.8 | - | - | - | - | - | 129 | 117.6 | 111.6 | 106.2 | 94.2 | 94.2 | 94.2 | 88.2 | - | - | - | - | - | 215 | 196 | 186 | 177 | 157 | 157 | 157 | 147 | - | - | - | - | -
Сталь углеродистая | 40 | Поковки диаметром от 100 до 500 мм, КП245* | 196 | 180.8 | 164.8 | 156.8 | 156.8 | 141.6 | 141.6 | 133.6 | - | - | - | - | - | 261.3333 | 241.0667 | 219.7333 | 209.0667 | 209.0667 | 188.8 | 188.8 | 178.1333 | - | - | - | - | - | 147 | 135.6 | 123.6 | 117.6 | 117.6 | 106.2 | 106.2 | 100.2 | - | - | - | - | - | 245 | 226 | 206 | 196 | 196 | 177 | 177 | 167 | - | - | - | - | -
Сталь углеродистая | 40 | Поковки диаметром до 800 мм, КП275* | 220 | 204 | 188 | 172.8 | 164.8 | 156.8 | 156.8 | 156.8 | - | - | - | - | - | 293.3333 | 272 | 250.6667 | 230.4 | 219.7333 | 209.0667 | 209.0667 | 209.0667 | - | - | - | - | - | 165 | 153 | 141 | 129.6 | 123.6 | 117.6 | 117.6 | 117.6 | - | - | - | - | - | 275 | 255 | 235 | 216 | 206 | 196 | 196 | 196 | - | - | - | - | -
Сталь углеродистая | 40 | Поковки диаметром от 100 до 300 мм, КП315* | 252 | 235.2 | 204 | 196 | 188 | 180.8 | 180.8 | 172.8 | - | - | - | - | - | 336 | 313.6 | 272 | 261.3333 | 250.6667 | 241.0667 | 241.0667 | 230.4 | - | - | - | - | - | 189 | 176.4 | 153 | 147 | 141 | 135.6 | 135.6 | 129.6 | - | - | - | - | - | 315 | 294 | 255 | 245 | 235 | 226 | 226 | 216 | - | - | - | - | -
Сталь углеродистая | 40 | Поковки диаметром до 100 мм, КП345* | 272.3077 | 249.6 | 235.2 | 220 | 204 | 196 | 196 | 188 | - | - | - | - | - | 363.0769 | 332.8 | 313.6 | 293.3333 | 272 | 261.3333 | 261.3333 | 250.6667 | - | - | - | - | - | 207 | 187.2 | 176.4 | 165 | 153 | 147 | 147 | 141 | - | - | - | - | - | 345 | 312 | 294 | 275 | 255 | 245 | 245 | 235 | - | - | - | - | -
Сталь углеродистая | 40 | Заготовки крепежных деталей диаметром до 300 мм, КП295* | 236 | 212 | 204 | 188 | 172.8 | 172.8 | 172.8 | 156.8 | - | - | - | - | - | 314.6667 | 282.6667 | 272 | 250.6667 | 230.4 | 230.4 | 230.4 | 209.0667 | - | - | - | - | - | 177 | 159 | 153 | 141 | 129.6 | 129.6 | 129.6 | 117.6 | - | - | - | - | - | 295 | 265 | 255 | 235 | 216 | 216 | 216 | 196 | - | - | - | - | -
Сталь углеродистая | 45 | Горячекатаная сортовая сталь толщиной или диаметром до 250 мм | 276 | 274.4 | 274.4 | 274.4 | 274.4 | 235.2 | 204 | 188 | - | - | - | - | - | 368 | 365.8667 | 365.8667 | 365.8667 | 365.8667 | 313.6 | 272 | 250.6667 | - | - | - | - | - | 211.8 | 205.8 | 205.8 | 205.8 | 205.8 | 176.4 | 153 | 141 | - | - | - | - | - | 353 | 343 | 343 | 343 | 343 | 294 | 255 | 235 | - | - | - | - | -
Сталь углеродистая | 45 | Заготовки крепежных деталей толщиной или диаметром до 300 мм, КП315* | 252 | 243.2 | 243.2 | 235.2 | 219.2 | 204 | 196 | 180 | - | - | - | - | - | 336 | 324.2667 | 324.2667 | 313.6 | 292.2667 | 272 | 261.3333 | 240 | - | - | - | - | - | 189 | 182.4 | 182.4 | 176.4 | 164.4 | 153 | 147 | 135 | - | - | - | - | - | 315 | 304 | 304 | 294 | 274 | 255 | 245 | 225 | - | - | - | - | -
Сталь углеродистая | 45 | Поковки диаметром от 100 до 800 мм, КП245* | 196 | 188 | 188 | 188 | 188 | 164.8 | 141.6 | 133.6 | - | - | - | - | - | 261.3333 | 250.6667 | 250.6667 | 250.6667 | 250.6667 | 219.7333 | 188.8 | 178.1333 | - | - | - | - | - | 147 | 141 | 141 | 141 | 141 | 123.6 | 106.2 | 100.2 | - | - | - | - | - | 245 | 235 | 235 | 235 | 235 | 206 | 177 | 167 | - | - | - | - | -
Сталь углеродистая | 45 | Поковки диаметром до 800 мм, КП275* | 220 | 212 | 212 | 212 | 212 | 180.8 | 156.8 | 156.8 | - | - | - | - | - | 293.3333 | 282.6667 | 282.6667 | 282.6667 | 282.6667 | 241.0667 | 209.0667 | 209.0667 | - | - | - | - | - | 165 | 159 | 159 | 159 | 159 | 135.6 | 117.6 | 117.6 | - | - | - | - | - | 275 | 265 | 265 | 265 | 265 | 226 | 196 | 196 | - | - | - | - | -
Сталь углеродистая | 45 | Поковки диаметром до 800 мм, КП315* | 252 | 243.2 | 243.2 | 243.2 | 243.2 | 204 | 180.8 | 164.8 | - | - | - | - | - | 336 | 324.2667 | 324.2667 | 324.2667 | 324.2667 | 272 | 241.0667 | 219.7333 | - | - | - | - | - | 189 | 182.4 | 182.4 | 182.4 | 182.4 | 153 | 135.6 | 123.6 | - | - | - | - | - | 315 | 304 | 304 | 304 | 304 | 255 | 226 | 206 | - | - | - | - | -
Сталь углеродистая | 45 | Поковки диаметром до 300 мм, КП345* | 272.3077 | 266.4 | 266.4 | 266.4 | 266.4 | 227.2 | 196 | 180.8 | - | - | - | - | - | 363.0769 | 355.2 | 355.2 | 355.2 | 355.2 | 302.9333 | 261.3333 | 241.0667 | - | - | - | - | - | 207 | 199.8 | 199.8 | 199.8 | 199.8 | 170.4 | 147 | 135.6 | - | - | - | - | - | 345 | 333 | 333 | 333 | 333 | 284 | 245 | 226 | - | - | - | - | -
Сталь углеродистая | 45 | Поковки диаметром до 100 мм, КП395* | 283.8462 | 283.8462 | 283.8462 | 283.8462 | 283.8462 | 266.4 | 235.2 | 220 | - | - | - | - | - | 378.4615 | 378.4615 | 378.4615 | 378.4615 | 378.4615 | 355.2 | 313.6 | 293.3333 | - | - | - | - | - | 237 | 237 | 237 | 237 | 237 | 199.8 | 176.4 | 165 | - | - | - | - | - | 395 | 395 | 395 | 395 | 395 | 333 | 294 | 275 | - | - | - | - | -
Сталь легированная | 20X | Прутки и полосы диаметром или толщиной до 80 мм | 362.3077 | 348.4615 | 348.4615 | 343.8462 | 339.2308 | 330 | 312 | 299.5385 | 266.7692 | 249.2308 | 217.3846 | - | - | 483.0769 | 464.6154 | 464.6154 | 458.4615 | 452.3077 | 440 | 416 | 399.3846 | 355.6923 | 332.3077 | 289.8462 | - | - | 382.8 | 353.4 | 353.4 | 340.8 | 335.4 | 317.4 | 306 | 294 | 276.6 | 264.6 | 259.2 | - | - | 638 | 589 | 589 | 568 | 559 | 529 | 510 | 490 | 461 | 441 | 432 | - | -
Сталь легированная | 20X | Прутки и полосы диаметром или толщиной от 80 до 150 мм | 362.3077 | 348.4615 | 335.0769 | 335.0769 | 335.0769 | 335.0769 | 335.0769 | 317.0769 | 280.6154 | 249.2308 | 217.3846 | - | - | 483.0769 | 464.6154 | 446.7692 | 446.7692 | 446.7692 | 446.7692 | 446.7692 | 422.7692 | 374.1538 | 332.3077 | 289.8462 | - | - | 382.8 | 353.4 | 329.4 | 324 | 318 | 318 | 318 | 312 | 294.6 | 276.6 | 259.2 | - | - | 638 | 589 | 549 | 540 | 530 | 530 | 530 | 520 | 491 | 461 | 432 | - | -
Сталь легированная | 20X | Прутки и полосы диаметром или толщиной от 150 до 250 мм | 362.3077 | 348.4615 | 335.0769 | 335.0769 | 335.0769 | 335.0769 | 335.0769 | 317.0769 | 280.6154 | 249.2308 | 217.3846 | - | - | 483.0769 | 464.6154 | 446.7692 | 446.7692 | 446.7692 | 446.7692 | 446.7692 | 422.7692 | 374.1538 | 332.3077 | 289.8462 | - | - | 382.8 | 353.4 | 329.4 | 324 | 318 | 318 | 318 | 312 | 294.6 | 276.6 | 259.2 | - | - | 638 | 589 | 549 | 540 | 530 | 530 | 530 | 520 | 491 | 461 | 432 | - | -
Сталь легированная | 20X | Поковки диаметром до 500 мм, КП195* | 156 | 141.6 | 133.6 | 133.6 | 133.6 | 133.6 | 133.6 | 125.6 | 117.6 | 109.6 | 102.4 | - | - | 208 | 188.8 | 178.1333 | 178.1333 | 178.1333 | 178.1333 | 178.1333 | 167.4667 | 156.8 | 146.1333 | 136.5333 | - | - | 117 | 106.2 | 100.2 | 100.2 | 100.2 | 100.2 | 100.2 | 94.2 | 88.2 | 82.2 | 76.8 | - | - | 195 | 177 | 167 | 167 | 167 | 167 | 167 | 157 | 147 | 137 | 128 | - | -
Сталь легированная | 20X | Поковки диаметром до 300 мм, КП215* | 172 | 156.8 | 156.8 | 156.8 | 156.8 | 156.8 | 156.8 | 141.6 | 133.6 | 125.6 | 117.6 | - | - | 229.3333 | 209.0667 | 209.0667 | 209.0667 | 209.0667 | 209.0667 | 209.0667 | 188.8 | 178.1333 | 167.4667 | 156.8 | - | - | 129 | 117.6 | 117.6 | 117.6 | 117.6 | 117.6 | 117.6 | 106.2 | 100.2 | 94.2 | 88.2 | - | - | 215 | 196 | 196 | 196 | 196 | 196 | 196 | 177 | 167 | 157 | 147 | - | -
Сталь легированная | 20X | Поковки диаметром до 300 мм, КП245* | 196 | 180.8 | 164.8 | 164.8 | 164.8 | 164.8 | 164.8 | 156.8 | 156.8 | 141.6 | 133.6 | - | - | 261.3333 | 241.0667 | 219.7333 | 219.7333 | 219.7333 | 219.7333 | 219.7333 | 209.0667 | 209.0667 | 188.8 | 178.1333 | - | - | 147 | 135.6 | 123.6 | 123.6 | 123.6 | 123.6 | 123.6 | 117.6 | 117.6 | 106.2 | 100.2 | - | - | 245 | 226 | 206 | 206 | 206 | 206 | 206 | 196 | 196 | 177 | 167 | - | -
Сталь легированная | 20X | Поковки диаметром до 300 мм, КП275* | 220 | 196 | 188 | 188 | 188 | 188 | 188 | 172.8 | 164.8 | 156.8 | 141.6 | - | - | 293.3333 | 261.3333 | 250.6667 | 250.6667 | 250.6667 | 250.6667 | 250.6667 | 230.4 | 219.7333 | 209.0667 | 188.8 | - | - | 165 | 147 | 141 | 141 | 141 | 141 | 141 | 129.6 | 123.6 | 117.6 | 106.2 | - | - | 275 | 245 | 235 | 235 | 235 | 235 | 235 | 216 | 206 | 196 | 177 | - | -
Сталь легированная | 20X | Поковки диаметром от 100 до 300 мм, КП315* | 252 | 220 | 212 | 212 | 212 | 212 | 212 | 196 | 188 | 172.1538 | 156.8 | - | - | 336 | 293.3333 | 282.6667 | 282.6667 | 282.6667 | 282.6667 | 282.6667 | 261.3333 | 250.6667 | 229.5385 | 209.0667 | - | - | 189 | 165 | 159 | 159 | 159 | 159 | 159 | 147 | 141 | 135.6 | 117.6 | - | - | 315 | 275 | 265 | 265 | 265 | 265 | 265 | 245 | 235 | 226 | 196 | - | -
Сталь легированная | 20X | Поковки диаметром от 100 до 300 мм, КП345* | 272.3077 | 235.2 | 227.2 | 227.2 | 227.2 | 227.2 | 227.2 | 212 | 204 | 176.7692 | 162.9231 | - | - | 363.0769 | 313.6 | 302.9333 | 302.9333 | 302.9333 | 302.9333 | 302.9333 | 282.6667 | 272 | 235.6923 | 217.2308 | - | - | 207 | 176.4 | 170.4 | 170.4 | 170.4 | 170.4 | 170.4 | 159 | 153 | 147 | 129.6 | - | - | 345 | 294 | 284 | 284 | 284 | 284 | 284 | 265 | 255 | 245 | 216 | - | -
Сталь легированная | 30Х | Прутки, полосы диаметром или толщиной до 80 мм | 407.5385 | 402.4615 | 397.8462 | 389.0769 | 384.4615 | 375.2308 | 357.2308 | 339.2308 | 303.2308 | 280.6154 | 244.6154 | - | - | 543.3846 | 536.6154 | 530.4615 | 518.7692 | 512.6154 | 500.3077 | 476.3077 | 452.3077 | 404.3077 | 374.1538 | 326.1538 | - | - | 412.2 | 382.8 | 376.2 | 364.8 | 358.8 | 346.8 | 335.4 | 317.4 | 294 | 294 | 276.6 | - | - | 687 | 638 | 627 | 608 | 598 | 578 | 559 | 529 | 490 | 490 | 461 | - | -
Сталь легированная | 30Х | Прутки, полосы диаметром или толщиной от 80 до 150 мм | 407.5385 | 389.5385 | 375.6923 | 375.6923 | 362.3077 | 348.4615 | 335.0769 | 325.8462 | 317.0769 | 280.6154 | 244.6154 | - | - | 543.3846 | 519.3846 | 500.9231 | 500.9231 | 483.0769 | 464.6154 | 446.7692 | 434.4615 | 422.7692 | 374.1538 | 326.1538 | - | - | 412.2 | 382.8 | 358.8 | 353.4 | 353.4 | 353.4 | 346.8 | 340.8 | 318 | 294.6 | 276.6 | - | - | 687 | 638 | 598 | 589 | 589 | 589 | 578 | 568 | 530 | 491 | 461 | - | -
Сталь легированная | 30Х | Прутки, полосы диаметром или толщиной от 150 до 250 мм | 407.5385 | 389.5385 | 375.6923 | 375.6923 | 362.3077 | 348.4615 | 335.0769 | 325.8462 | 317.0769 | 280.6154 | 244.6154 | - | - | 543.3846 | 519.3846 | 500.9231 | 500.9231 | 483.0769 | 464.6154 | 446.7692 | 434.4615 | 422.7692 | 374.1538 | 326.1538 | - | - | 412.2 | 382.8 | 358.8 | 353.4 | 353.4 | 353.4 | 353.4 | 341.4 | 318 | 294.6 | 276.6 | - | - | 687 | 638 | 598 | 589 | 589 | 589 | 589 | 569 | 530 | 491 | 461 | - | -
Сталь легированная | 30Х | Поковки толщиной до 100 мм, КП395* | 283.8462 | 271.8462 | 262.6154 | 262.6154 | 253.3846 | 244.6154 | 235.3846 | 226.6154 | 222 | 194.7692 | 172.1538 | - | - | 378.4615 | 362.4615 | 350.1538 | 350.1538 | 337.8462 | 326.1538 | 313.8462 | 302.1538 | 296 | 259.6923 | 229.5385 | - | - | 237 | 217.8 | 205.8 | 199.8 | 199.8 | 199.8 | 193.8 | 193.8 | 182.4 | 170.4 | 159 | - | - | 395 | 363 | 343 | 333 | 333 | 333 | 323 | 323 | 304 | 284 | 265 | - | -
Сталь легированная | 35Х | Поковки диаметром до 100 мм, КП275* | 220 | 212 | 212 | 204 | 196 | 196 | 180.8 | 172.8 | 154.1538 | 141.6 | 125.6 | - | - | 293.3333 | 282.6667 | 282.6667 | 272 | 261.3333 | 261.3333 | 241.0667 | 230.4 | 205.5385 | 188.8 | 167.4667 | - | - | 165 | 159 | 159 | 153 | 147 | 147 | 135.6 | 129.6 | 129.6 | 106.2 | 94.2 | - | - | 275 | 265 | 265 | 255 | 245 | 245 | 226 | 216 | 216 | 177 | 157 | - | -
Сталь легированная | 35Х | Поковки диаметром от 300 до 800 мм, КП275* | 220 | 212 | 212 | 204 | 196 | 196 | 180.8 | 172.8 | 154.1538 | 141.6 | 125.6 | - | - | 293.3333 | 282.6667 | 282.6667 | 272 | 261.3333 | 261.3333 | 241.0667 | 230.4 | 205.5385 | 188.8 | 167.4667 | - | - | 165 | 159 | 159 | 153 | 147 | 147 | 135.6 | 129.6 | 129.6 | 106.2 | 94.2 | - | - | 275 | 265 | 265 | 255 | 245 | 245 | 226 | 216 | 216 | 177 | 157 | - | -
Сталь легированная | 35Х | Поковки диаметром до 100 мм, КП315* | 252 | 243.2 | 243.2 | 235.2 | 227.2 | 227.2 | 204 | 196 | 162.9231 | 164.8 | 135.6923 | - | - | 336 | 324.2667 | 324.2667 | 313.6 | 302.9333 | 302.9333 | 272 | 261.3333 | 217.2308 | 219.7333 | 180.9231 | - | - | 189 | 182.4 | 182.4 | 176.4 | 170.4 | 170.4 | 153 | 147 | 147 | 123.6 | 106.2 | - | - | 315 | 304 | 304 | 294 | 284 | 284 | 255 | 245 | 245 | 206 | 177 | - | -
Сталь легированная | 35Х | Поковки диаметром до 300 мм, КП345* | 272.3077 | 266.4 | 266.4 | 258 | 243.2 | 235.2 | 235.2 | 220 | 172.1538 | 172.1538 | 140.3077 | - | - | 363.0769 | 355.2 | 355.2 | 344 | 324.2667 | 313.6 | 313.6 | 293.3333 | 229.5385 | 229.5385 | 187.0769 | - | - | 207 | 199.8 | 199.8 | 193.8 | 182.4 | 176.4 | 176.4 | 165 | 159 | 135.6 | 117.6 | - | - | 345 | 333 | 333 | 323 | 304 | 294 | 294 | 275 | 265 | 226 | 196 | - | -
Сталь легированная | 35Х | Поковки диаметром до 300 мм, КП395* | 283.8462 | 280.6154 | 280.6154 | 271.8462 | 271.8462 | 271.8462 | 266.4 | 240 | 180.9231 | 180.9231 | 149.0769 | - | - | 378.4615 | 374.1538 | 374.1538 | 362.4615 | 362.4615 | 362.4615 | 355.2 | 320 | 241.2308 | 241.2308 | 198.7692 | - | - | 237 | 237 | 223.8 | 217.8 | 211.8 | 205.8 | 199.8 | 188.4 | 182.4 | 159 | 129.6 | - | - | 395 | 395 | 373 | 363 | 353 | 343 | 333 | 314 | 304 | 265 | 216 | - | -
Сталь легированная | 35Х | Поковки диаметром до 100 мм, КП440* | 293.0769 | 289.8462 | 289.8462 | 280.6154 | 280.6154 | 280.6154 | 280.6154 | 249.2308 | 185.5385 | 185.5385 | 153.6923 | - | - | 390.7692 | 386.4615 | 386.4615 | 374.1538 | 374.1538 | 374.1538 | 374.1538 | 332.3077 | 247.3846 | 247.3846 | 204.9231 | - | - | 264 | 259.2 | 253.2 | 247.2 | 235.2 | 235.2 | 223.8 | 211.8 | 205.8 | 176.4 | 147 | - | - | 440 | 432 | 422 | 412 | 392 | 392 | 373 | 353 | 343 | 294 | 245 | - | -
Сталь легированная | 35Х | Поковки диаметром до 50 мм, КП490* | 302.3077 | 298.6154 | 298.6154 | 289.8462 | 289.8462 | 289.8462 | 289.8462 | 258 | 190.1538 | 190.1538 | 158.3077 | - | - | 403.0769 | 398.1538 | 398.1538 | 386.4615 | 386.4615 | 386.4615 | 386.4615 | 344 | 253.5385 | 253.5385 | 211.0769 | - | - | 294 | 288.6 | 282.6 | 276.6 | 259.2 | 259.2 | 247.2 | 235.2 | 229.8 | 193.8 | 165 | - | - | 490 | 481 | 471 | 461 | 432 | 432 | 412 | 392 | 383 | 323 | 275 | - | -
Сталь легированная | 35Х | Поковки диаметром до 50 мм, КП540* | 316.1538 | 312.4615 | 312.4615 | 303.2308 | 303.2308 | 303.2308 | 303.2308 | 267.2308 | 235.3846 | 199.3846 | 162.9231 | - | - | 421.5385 | 416.6154 | 416.6154 | 404.3077 | 404.3077 | 404.3077 | 404.3077 | 356.3077 | 313.8462 | 265.8462 | 217.2308 | - | - | 324 | 318 | 312 | 306 | 282.6 | 282.6 | 270.6 | 259.2 | 253.2 | 211.8 | 182.4 | - | - | 540 | 530 | 520 | 510 | 471 | 471 | 451 | 432 | 422 | 353 | 304 | - | -
Сталь легированная | 35Х | Заготовки крепежных деталей толщиной до 300 мм, КП590* | 339.6923 | 335.0769 | 335.0769 | 325.8462 | 325.8462 | 325.8462 | 325.8462 | 289.8462 | 235.3846 | 235.3846 | 176.7692 | - | - | 452.9231 | 446.7692 | 446.7692 | 434.4615 | 434.4615 | 434.4615 | 434.4615 | 386.4615 | 313.8462 | 313.8462 | 235.6923 | - | - | 354 | 347.4 | 341.4 | 329.4 | 312 | 312 | 294.6 | 282.6 | 276.6 | 235.2 | 199.8 | - | - | 590 | 579 | 569 | 549 | 520 | 520 | 491 | 471 | 461 | 392 | 333 | - | -
Сталь легированная | 40X | Прутки и полосы диаметром или толщиной до 80 мм | 452.7692 | 452.7692 | 443.5385 | 434.7692 | 430.1538 | 430.1538 | 430.1538 | 380.3077 | 335.0769 | 289.8462 | 240 | - | - | 603.6923 | 603.6923 | 591.3846 | 579.6923 | 573.5385 | 573.5385 | 573.5385 | 507.0769 | 446.7692 | 386.4615 | 320 | - | - | 471 | 459 | 453 | 435.6 | 423.6 | 412.2 | 412.2 | 382.8 | 364.8 | 324 | 259.2 | - | - | 785 | 765 | 755 | 726 | 706 | 687 | 687 | 638 | 608 | 540 | 432 | - | -
Сталь легированная | 40X | Прутки и полосы диаметром или толщиной от 80 до 150 мм | 452.7692 | 452.7692 | 443.5385 | 434.7692 | 430.1538 | 430.1538 | 430.1538 | 380.3077 | 335.0769 | 289.8462 | 240 | - | - | 603.6923 | 603.6923 | 591.3846 | 579.6923 | 573.5385 | 573.5385 | 573.5385 | 507.0769 | 446.7692 | 386.4615 | 320 | - | - | 471 | 459 | 453 | 435.6 | 423.6 | 412.2 | 412.2 | 382.8 | 364.8 | 324 | 259.2 | - | - | 785 | 765 | 755 | 726 | 706 | 687 | 687 | 638 | 608 | 540 | 432 | - | -
Сталь легированная | 40X | Прутки и полосы диаметром или толщиной от 150 до 250 мм | 452.7692 | 452.7692 | 443.5385 | 434.7692 | 430.1538 | 430.1538 | 430.1538 | 380.3077 | 335.0769 | 289.8462 | 240 | - | - | 603.6923 | 603.6923 | 591.3846 | 579.6923 | 573.5385 | 573.5385 | 573.5385 | 507.0769 | 446.7692 | 386.4615 | 320 | - | - | 471 | 459 | 453 | 435.6 | 423.6 | 412.2 | 412.2 | 382.8 | 364.8 | 324 | 259.2 | - | - | 785 | 765 | 755 | 726 | 706 | 687 | 687 | 638 | 608 | 540 | 432 | - | -
Сталь легированная | 40X | Заготовки крепежных деталей диаметром до 300 мм, КП590* | 339.6923 | 335.0769 | 335.0769 | 325.8462 | 321.6923 | 321.6923 | 321.6923 | 289.8462 | 249.2308 | 212.7692 | 212.7692 | - | - | 452.9231 | 446.7692 | 446.7692 | 434.4615 | 428.9231 | 428.9231 | 428.9231 | 386.4615 | 332.3077 | 283.6923 | 283.6923 | - | - | 354 | 341.4 | 341.4 | 329.4 | 318 | 300 | 300 | 264.6 | 252.6 | 235.2 | 182.4 | - | - | 590 | 569 | 569 | 549 | 530 | 500 | 500 | 441 | 421 | 392 | 304 | - | -
Сталь легированная | 40X | Поковки диаметром или толщиной от 500 до 800 мм, КП245* | 196 | 188 | 188 | 180.8 | 180.8 | 172.8 | 172.8 | 156.8 | 148.8 | 133.6 | 109.6 | - | - | 261.3333 | 250.6667 | 250.6667 | 241.0667 | 241.0667 | 230.4 | 230.4 | 209.0667 | 198.4 | 178.1333 | 146.1333 | - | - | 147 | 141 | 141 | 135.6 | 135.6 | 129.6 | 129.6 | 117.6 | 111.6 | 100.2 | 82.2 | - | - | 245 | 235 | 235 | 226 | 226 | 216 | 216 | 196 | 186 | 167 | 137 | - | -
Сталь легированная | 40X | Поковки диаметром или толщиной от 300 до 800 мм, КП275* | 220 | 212 | 212 | 204 | 196 | 188 | 188 | 188.8 | 172.8 | 154.1538 | 125.6 | - | - | 293.3333 | 282.6667 | 282.6667 | 272 | 261.3333 | 250.6667 | 250.6667 | 251.7333 | 230.4 | 205.5385 | 167.4667 | - | - | 165 | 159 | 159 | 153 | 147 | 141 | 141 | 141.6 | 129.6 | 117.6 | 94.2 | - | - | 275 | 265 | 265 | 255 | 245 | 235 | 235 | 236 | 216 | 196 | 157 | - | -
Сталь легированная | 40X | Поковки диаметром или толщиной до 800 мм, КП315* | 252 | 243.2 | 243.2 | 235.2 | 227.2 | 220 | 220 | 204 | 194.7692 | 167.5385 | 141.6 | - | - | 336 | 324.2667 | 324.2667 | 313.6 | 302.9333 | 293.3333 | 293.3333 | 272 | 259.6923 | 223.3846 | 188.8 | - | - | 189 | 182.4 | 182.4 | 176.4 | 170.4 | 165 | 165 | 153 | 147 | 129.6 | 106.2 | - | - | 315 | 304 | 304 | 294 | 284 | 275 | 275 | 255 | 245 | 216 | 177 | - | -
Сталь легированная | 40X | Поковки диаметром до 500 мм, КП345* | 272.3077 | 267.2 | 266.4 | 251.2 | 243.2 | 243.2 | 235.2 | 220 | 199.3846 | 172.1538 | 144.9231 | - | - | 363.0769 | 356.2667 | 355.2 | 334.9333 | 324.2667 | 324.2667 | 313.6 | 293.3333 | 265.8462 | 229.5385 | 193.2308 | - | - | 207 | 200.4 | 199.8 | 188.4 | 182.4 | 182.4 | 176.4 | 165 | 159 | 141 | 117.6 | - | - | 345 | 334 | 333 | 314 | 304 | 304 | 294 | 275 | 265 | 235 | 196 | - | -
Сталь легированная | 40X | Поковки диаметром до 500 мм, КП395* | 283.8462 | 280.6154 | 280.6154 | 271.8462 | 271.8462 | 271.8462 | 266.4 | 240 | 213.2308 | 158.3077 | 126.9231 | - | - | 378.4615 | 374.1538 | 374.1538 | 362.4615 | 362.4615 | 362.4615 | 355.2 | 320 | 284.3077 | 211.0769 | 169.2308 | - | - | 237 | 237 | 223.8 | 217.8 | 211.8 | 205.8 | 199.8 | 188.4 | 182.4 | 159 | 129.6 | - | - | 395 | 395 | 373 | 363 | 353 | 343 | 333 | 314 | 304 | 265 | 216 | - | -
Сталь легированная | 40X | Поковки диаметром до 300 мм, КП440* | 293.0769 | 289.8462 | 289.8462 | 280.6154 | 280.6154 | 280.6154 | 280.6154 | 249.2308 | 217.3846 | 190.1538 | 154.1538 | - | - | 390.7692 | 386.4615 | 386.4615 | 374.1538 | 374.1538 | 374.1538 | 374.1538 | 332.3077 | 289.8462 | 253.5385 | 205.5385 | - | - | 264 | 259.2 | 253.2 | 247.2 | 235.2 | 235.2 | 235.2 | 217.8 | 205.8 | 182.4 | 147 | - | - | 440 | 432 | 422 | 412 | 392 | 392 | 392 | 363 | 343 | 304 | 245 | - | -
Сталь легированная | 40X | Поковки диаметром до 300 мм, КП490* | 302.3077 | 298.6154 | 298.6154 | 289.8462 | 289.8462 | 289.8462 | 289.8462 | 253.3846 | 226.6154 | 194.7692 | 158.3077 | - | - | 403.0769 | 398.1538 | 398.1538 | 386.4615 | 386.4615 | 386.4615 | 386.4615 | 337.8462 | 302.1538 | 259.6923 | 211.0769 | - | - | 294 | 294 | 282.6 | 270.6 | 264.6 | 259.2 | 253.2 | 241.2 | 235.2 | 200.4 | 159 | - | - | 490 | 490 | 471 | 451 | 441 | 432 | 422 | 402 | 392 | 334 | 265 | - | -
Сталь легированная | 40X | Поковки диаметром до 100 мм, КП540* | 316.1538 | 317.0769 | 312.4615 | 303.2308 | 298.6154 | 298.6154 | 298.6154 | 271.8462 | 235.3846 | 203.5385 | 167.5385 | - | - | 421.5385 | 422.7692 | 416.6154 | 404.3077 | 398.1538 | 398.1538 | 398.1538 | 362.4615 | 313.8462 | 271.3846 | 223.3846 | - | - | 324 | 318 | 312 | 300 | 294.6 | 282.6 | 276.6 | 264.6 | 253.2 | 223.8 | 176.4 | - | - | 540 | 530 | 520 | 500 | 491 | 471 | 461 | 441 | 422 | 373 | 294 | - | -
Сталь легированная | 45Х | Поковки диаметром до 100 мм, КП315* | 252 | 243.2 | 235.2 | 235.2 | 227.2 | 220 | 212 | 204 | 167.5385 | 167.5385 | 135.6923 | - | - | 336 | 324.2667 | 313.6 | 313.6 | 302.9333 | 293.3333 | 282.6667 | 272 | 223.3846 | 223.3846 | 180.9231 | - | - | 189 | 182.4 | 176.4 | 176.4 | 170.4 | 165 | 159 | 153 | 147 | 129.6 | 106.2 | - | - | 315 | 304 | 294 | 294 | 284 | 275 | 265 | 255 | 245 | 216 | 177 | - | -
Сталь легированная | 45Х | Поковки диаметром от 300 до 800 мм, КП315* | 252 | 243.2 | 235.2 | 235.2 | 227.2 | 220 | 212 | 204.8 | 167.5385 | 167.5385 | 135.6923 | - | - | 336 | 324.2667 | 313.6 | 313.6 | 302.9333 | 293.3333 | 282.6667 | 273.0667 | 223.3846 | 223.3846 | 180.9231 | - | - | 189 | 182.4 | 176.4 | 176.4 | 170.4 | 165 | 159 | 153.6 | 147 | 129.6 | 106.2 | - | - | 315 | 304 | 294 | 294 | 284 | 275 | 265 | 256 | 245 | 216 | 177 | - | -
Сталь легированная | 45Х | Поковки диаметром до 800 мм, КП345* | 272.3077 | 267.2 | 259.2 | 251.2 | 243.2 | 243.2 | 235.2 | 220 | 172.1538 | 172.1538 | 140.3077 | - | - | 363.0769 | 356.2667 | 345.6 | 334.9333 | 324.2667 | 324.2667 | 313.6 | 293.3333 | 229.5385 | 229.5385 | 187.0769 | - | - | 207 | 200.4 | 194.4 | 188.4 | 182.4 | 182.4 | 176.4 | 165 | 159 | 141 | 111.6 | - | - | 345 | 334 | 324 | 314 | 304 | 304 | 294 | 275 | 265 | 235 | 186 | - | -
Сталь легированная | 45Х | Поковки диаметром от 100 до 500 мм, КП395* | 283.8462 | 280.6154 | 280.6154 | 271.8462 | 271.8462 | 271.8462 | 266.4 | 240 | 180.9231 | 180.9231 | 149.5385 | - | - | 378.4615 | 374.1538 | 374.1538 | 362.4615 | 362.4615 | 362.4615 | 355.2 | 320 | 241.2308 | 241.2308 | 199.3846 | - | - | 237 | 229.8 | 223.8 | 217.8 | 211.8 | 205.8 | 199.8 | 188.4 | 182.4 | 159 | 129.6 | - | - | 395 | 383 | 373 | 363 | 353 | 343 | 333 | 314 | 304 | 265 | 216 | - | -
Сталь легированная | 45Х | Поковки диаметром от 100 до 500 мм, КП440* | 293.0769 | 289.8462 | 289.8462 | 280.6154 | 280.6154 | 280.6154 | 280.6154 | 249.2308 | 185.5385 | 185.5385 | 154.1538 | - | - | 390.7692 | 386.4615 | 386.4615 | 374.1538 | 374.1538 | 374.1538 | 374.1538 | 332.3077 | 247.3846 | 247.3846 | 205.5385 | - | - | 264 | 259.2 | 253.2 | 247.2 | 235.2 | 235.2 | 223.8 | 211.8 | 205.8 | 176.4 | 147 | - | 0 | 440 | 432 | 422 | 412 | 392 | 392 | 373 | 353 | 343 | 294 | 245 | - | 0
Сталь легированная | 45Х | Поковки диаметром до 300 мм, КП490* | 300 | 298.6154 | 298.6154 | 285.2308 | 285.2308 | 285.2308 | 285.2308 | 258 | 194.7692 | 194.7692 | 158.3077 | - | - | 400 | 398.1538 | 398.1538 | 380.3077 | 380.3077 | 380.3077 | 380.3077 | 344 | 259.6923 | 259.6923 | 211.0769 | - | - | 294 | 282.6 | 276.6 | 276.6 | 264.6 | 259.2 | 247.2 | 241.2 | 229.8 | 199.8 | 165 | - | - | 490 | 471 | 461 | 461 | 441 | 432 | 412 | 402 | 383 | 333 | 275 | - | -
Сталь легированная | 45Х | Поковки диаметром от 100 до 300 мм, КП540* | 316.1538 | 312.4615 | 312.4615 | 298.6154 | 298.6154 | 298.6154 | 298.6154 | 258 | 203.5385 | 203.5385 | 162.9231 | - | - | 421.5385 | 416.6154 | 416.6154 | 398.1538 | 398.1538 | 398.1538 | 398.1538 | 344 | 271.3846 | 271.3846 | 217.2308 | - | - | 324 | 312 | 306 | 306 | 294.6 | 282.6 | 270.6 | 264.6 | 253.2 | 223.8 | 182.4 | - | - | 540 | 520 | 510 | 510 | 491 | 471 | 451 | 441 | 422 | 373 | 304 | - | -
Сталь легированная | 45Х | Поковки диаметром до 100 мм, КП590* | 339.2308 | 330.4615 | 330.4615 | 321.6923 | 321.6923 | 321.6923 | 321.6923 | 285.2308 | 217.3846 | 217.3846 | 176.7692 | - | - | 452.3077 | 440.6154 | 440.6154 | 428.9231 | 428.9231 | 428.9231 | 428.9231 | 380.3077 | 289.8462 | 289.8462 | 235.6923 | - | - | 354 | 341.4 | 329.4 | 329.4 | 318 | 312 | 300 | 288.6 | 276.6 | 241.2 | 199.8 | - | - | 590 | 569 | 549 | 549 | 530 | 520 | 500 | 481 | 461 | 402 | 333 | - | -
Сталь легированная | 45Х | Поковки диаметром до 100 мм, КП640* | 362.3077 | 353.0769 | 353.0769 | 344.3077 | 344.3077 | 344.3077 | 344.3077 | 298.6154 | 226.6154 | 226.6154 | 185.5385 | - | - | 483.0769 | 470.7692 | 470.7692 | 459.0769 | 459.0769 | 459.0769 | 459.0769 | 398.1538 | 302.1538 | 302.1538 | 247.3846 | - | - | 384 | 370.8 | 358.8 | 347.4 | 341.4 | 341.4 | 329.4 | 306 | 294.6 | 264.6 | 205.8 | - | - | 640 | 618 | 598 | 579 | 569 | 569 | 549 | 510 | 491 | 441 | 343 | - | -
Сталь легированная | 45Х | Прутки и полосы диаметром или толщиной до 80 мм | 475.3846 | 461.5385 | 461.5385 | 452.7692 | 452.7692 | 452.7692 | 452.7692 | 389.5385 | 294.4615 | 294.4615 | 244.6154 | - | - | 633.8462 | 615.3846 | 615.3846 | 603.6923 | 603.6923 | 603.6923 | 603.6923 | 519.3846 | 392.6154 | 392.6154 | 326.1538 | - | - | 500.4 | 482.4 | 471 | 453 | 447.6 | 447.6 | 429.6 | 400.2 | 382.8 | 347.4 | 270.6 | - | - | 834 | 804 | 785 | 755 | 746 | 746 | 716 | 667 | 638 | 579 | 451 | - | -
Сталь легированная | 45Х | Прутки и полосы диаметром или толщиной от 80 до 150 мм | 475.3846 | 461.5385 | 461.5385 | 452.7692 | 452.7692 | 452.7692 | 452.7692 | 389.5385 | 294.4615 | 294.4615 | 244.6154 | - | - | 633.8462 | 615.3846 | 615.3846 | 603.6923 | 603.6923 | 603.6923 | 603.6923 | 519.3846 | 392.6154 | 392.6154 | 326.1538 | - | - | 500.4 | 482.4 | 471 | 453 | 447.6 | 447.6 | 429.6 | 400.2 | 382.8 | 347.4 | 270.6 | - | - | 834 | 804 | 785 | 755 | 746 | 746 | 716 | 667 | 638 | 579 | 451 | - | -
Сталь легированная | 45Х | Прутки и полосы диаметром или толщиной от 150 до 250 мм | 475.3846 | 461.5385 | 461.5385 | 452.7692 | 452.7692 | 452.7692 | 452.7692 | 389.5385 | 294.4615 | 294.4615 | 244.6154 | - | - | 633.8462 | 615.3846 | 615.3846 | 603.6923 | 603.6923 | 603.6923 | 603.6923 | 519.3846 | 392.6154 | 392.6154 | 326.1538 | - | - | 500.4 | 482.4 | 471 | 453 | 447.6 | 447.6 | 429.6 | 400.2 | 382.8 | 347.4 | 270.6 | - | - | 834 | 804 | 785 | 755 | 746 | 746 | 716 | 667 | 638 | 579 | 451 | - | -
Сталь легированная | 12ХМ | Листы толщиной от 4 до 6 мм | 188 | 188 | 188 | 188 | 180.8 | 180.8 | 180.8 | 164.8 | 156.8 | 148.8 | 135.6923 | - | - | 250.6667 | 250.6667 | 250.6667 | 250.6667 | 241.0667 | 241.0667 | 241.0667 | 219.7333 | 209.0667 | 198.4 | 180.9231 | - | - | 141 | 141 | 141 | 141 | 135.6 | 135.6 | 135.6 | 123.6 | 117.6 | 111.6 | 106.2 | - | - | 235 | 235 | 235 | 235 | 226 | 226 | 226 | 206 | 196 | 186 | 177 | - | -
Сталь легированная | 12ХМ | Листы толщиной от 60 до 130 мм | 188 | 188 | 188 | 188 | 180.8 | 180.8 | 172.8 | 164.8 | 156.8 | 117.6 | 135.6923 | - | - | 250.6667 | 250.6667 | 250.6667 | 250.6667 | 241.0667 | 241.0667 | 230.4 | 219.7333 | 209.0667 | 156.8 | 180.9231 | - | - | 141 | 141 | 141 | 141 | 135.6 | 135.6 | 129.6 | 123.6 | 117.6 | 88.2 | 106.2 | - | - | 235 | 235 | 235 | 235 | 226 | 226 | 216 | 206 | 196 | 147 | 177 | - | -
Сталь легированная | 15ХМ | Трубы бесшовные горячекатаные наружным диаметром от 10 до 465 мм с толщиной стенки от 2 до 32 мм | 180.8 | 180.8 | 180.8 | 180.8 | 180.8 | 180.8 | 172.8 | 164.8 | 156.8 | 152.8 | 135.6923 | - | - | 241.0667 | 241.0667 | 241.0667 | 241.0667 | 241.0667 | 241.0667 | 230.4 | 219.7333 | 209.0667 | 203.7333 | 180.9231 | - | - | 135.6 | 135.6 | 135.6 | 135.6 | 135.6 | 135.6 | 129.6 | 123.6 | 117.6 | 114.6 | 111.6 | - | - | 226 | 226 | 226 | 226 | 226 | 226 | 216 | 206 | 196 | 191 | 186 | - | -
Сталь легированная | 15ХМ | Поковки толщиной или диаметром от 100 до 300 мм, КП195* | 156 | 156 | 156 | 156 | 156 | 156 | 148.8 | 141.6 | 133.6 | 109.6 | 101.6 | - | - | 208 | 208 | 208 | 208 | 208 | 208 | 198.4 | 188.8 | 178.1333 | 146.1333 | 135.4667 | - | - | 117 | 117 | 117 | 117 | 117 | 117 | 111.6 | 106.2 | 100.2 | 82.2 | 76.2 | - | - | 195 | 195 | 195 | 195 | 195 | 195 | 186 | 177 | 167 | 137 | 127 | - | -
Сталь легированная | 15ХМ | Поковки толщиной или диаметром от 100 до 300 мм, КП215* | 172 | 172 | 172 | 172 | 172 | 172 | 164.8 | 156.8 | 148.8 | 117.6 | 117.6 | - | - | 229.3333 | 229.3333 | 229.3333 | 229.3333 | 229.3333 | 229.3333 | 219.7333 | 209.0667 | 198.4 | 156.8 | 156.8 | - | - | 129 | 129 | 129 | 129 | 129 | 129 | 123.6 | 117.6 | 111.6 | 88.2 | 88.2 | - | - | 215 | 215 | 215 | 215 | 215 | 215 | 206 | 196 | 186 | 147 | 147 | - | -
Сталь легированная | 15ХМ | Поковки толщиной или диаметром до 300 мм, КП245* | 196 | 196 | 196 | 196 | 196 | 196 | 188 | 180.8 | 172.8 | 133.6 | 133.6 | - | - | 261.3333 | 261.3333 | 261.3333 | 261.3333 | 261.3333 | 261.3333 | 250.6667 | 241.0667 | 230.4 | 178.1333 | 178.1333 | - | - | 147 | 147 | 147 | 147 | 147 | 147 | 141 | 135.6 | 129.6 | 100.2 | 100.2 | - | - | 245 | 245 | 245 | 245 | 245 | 245 | 235 | 226 | 216 | 167 | 167 | - | -
Сталь легированная | 15ХМ | Поковки толщиной или диаметром до 500 мм, КП275* | 220 | 220 | 220 | 220 | 220 | 220 | 212 | 204 | 188 | 156.8 | 156.8 | - | - | 293.3333 | 293.3333 | 293.3333 | 293.3333 | 293.3333 | 293.3333 | 282.6667 | 272 | 250.6667 | 209.0667 | 209.0667 | - | - | 165 | 165 | 165 | 165 | 165 | 165 | 159 | 153 | 141 | 117.6 | 117.6 | - | - | 275 | 275 | 275 | 275 | 275 | 275 | 265 | 255 | 235 | 196 | 196 | - | -
Сталь легированная | 15ХМ | Поковки толщиной или диаметром до 100 мм, КП315* | 252 | 251.2 | 251.2 | 251.2 | 251.2 | 249.2308 | 243.2 | 227.2 | 220 | 172.8 | 172.8 | - | - | 336 | 334.9333 | 334.9333 | 334.9333 | 334.9333 | 332.3077 | 324.2667 | 302.9333 | 293.3333 | 230.4 | 230.4 | - | - | 189 | 188.4 | 188.4 | 188.4 | 188.4 | 188.4 | 182.4 | 170.4 | 165 | 129.6 | 129.6 | - | - | 315 | 314 | 314 | 314 | 314 | 314 | 304 | 284 | 275 | 216 | 216 | - | -
Сталь легированная | 15ХМ | Поковки толщиной или диаметром до 300 мм, КП345* | 272.3077 | 271.8462 | 271.8462 | 267.2308 | 267.2308 | 258 | 253.3846 | 251.2 | 235.2 | 188 | 188 | - | - | 363.0769 | 362.4615 | 362.4615 | 356.3077 | 356.3077 | 344 | 337.8462 | 334.9333 | 313.6 | 250.6667 | 250.6667 | - | - | 207 | 205.8 | 205.8 | 205.8 | 205.8 | 205.8 | 193.8 | 188.4 | 176.4 | 141 | 141 | - | - | 345 | 343 | 343 | 343 | 343 | 343 | 323 | 314 | 294 | 235 | 235 | - | -
Сталь легированная | 15ХМ | Поковки толщиной или диаметром до 100 мм, КП395* | 283.8462 | 283.8462 | 283.8462 | 280.6154 | 280.6154 | 271.8462 | 267.2308 | 267.2308 | 267.2308 | 220 | 220 | - | - | 378.4615 | 378.4615 | 378.4615 | 374.1538 | 374.1538 | 362.4615 | 356.3077 | 356.3077 | 356.3077 | 293.3333 | 293.3333 | - | - | 237 | 237 | 237 | 237 | 237 | 237 | 223.8 | 211.8 | 205.8 | 165 | 165 | - | - | 395 | 395 | 395 | 395 | 395 | 395 | 373 | 353 | 343 | 275 | 275 | - | -
Сталь легированная | 15ХМ | Поковки толщиной или диаметром до 100 мм, КП440* | 293.0769 | 293.0769 | 293.0769 | 289.8462 | 289.8462 | 280.6154 | 276 | 276 | 276 | 243.2 | 226.6154 | - | - | 390.7692 | 390.7692 | 390.7692 | 386.4615 | 386.4615 | 374.1538 | 368 | 368 | 368 | 324.2667 | 302.1538 | - | - | 264 | 264 | 264 | 264 | 264 | 264 | 253.2 | 241.2 | 229.8 | 182.4 | 182.4 | - | - | 440 | 440 | 440 | 440 | 440 | 440 | 422 | 402 | 383 | 304 | 304 | - | -
Сталь легированная | 15ХМ | Поковки толщиной или диаметром до 100 мм, КП490* | 302.3077 | 302.3077 | 302.3077 | 298.6154 | 298.6154 | 289.8462 | 285.2308 | 285.2308 | 285.2308 | 274.4 | 226.6154 | - | - | 403.0769 | 403.0769 | 403.0769 | 398.1538 | 398.1538 | 386.4615 | 380.3077 | 380.3077 | 380.3077 | 365.8667 | 302.1538 | - | - | 294 | 294 | 294 | 294 | 294 | 294 | 282.6 | 270.6 | 253.2 | 205.8 | 205.8 | - | - | 490 | 490 | 490 | 490 | 490 | 490 | 471 | 451 | 422 | 343 | 343 | - | -
Сталь легированная | 20ХМ | Поковки толщиной до 100 мм, КП345* | 272.3077 | 267.2308 | 267.2308 | 262.6154 | 262.6154 | 258 | 258 | 258 | 258 | 230.7692 | 212.7692 | 208.1538 | - | 363.0769 | 356.3077 | 356.3077 | 350.1538 | 350.1538 | 344 | 344 | 344 | 344 | 307.6923 | 283.6923 | 277.5385 | - | 207 | 207 | 207 | 207 | 199.8 | 199.8 | 199.8 | 199.8 | 199.8 | 182.4 | 170.4 | 159 | - | 345 | 345 | 345 | 345 | 333 | 333 | 333 | 333 | 333 | 304 | 284 | 265 | -
Сталь легированная | 20ХМ | Поковки толщиной до 50 мм, КП395* | 283.8462 | 280.6154 | 280.6154 | 276 | 276 | 271.8462 | 271.8462 | 271.8462 | 271.8462 | 222 | 217.3846 | - | - | 378.4615 | 374.1538 | 374.1538 | 368 | 368 | 362.4615 | 362.4615 | 362.4615 | 362.4615 | 296 | 289.8462 | - | - | 237 | 237 | 237 | 237 | 229.8 | 229.8 | 229.8 | 229.8 | 205.8 | 193.8 | 182.4 | - | - | 395 | 395 | 395 | 395 | 383 | 383 | 383 | 383 | 343 | 323 | 304 | - | -
Сталь легированная | 20ХМА | Поковки и листы толщиной от 150 до 300 мм, КП345* | 272.3077 | 265.8462 | 251.0769 | 240 | 223.3846 | 208.6154 | 203.0769 | 180.9231 | 164.3077 | 149.0769 | 132.9231 | - | - | 363.0769 | 354.4615 | 334.7692 | 320 | 297.8462 | 278.1538 | 270.7692 | 241.2308 | 219.0769 | 198.7692 | 177.2308 | - | - | 207 | 207 | 203.4 | 199.8 | 193.8 | 189.6 | 182.4 | 176.4 | 176.4 | 160.8 | 148.8 | - | - | 345 | 345 | 339 | 333 | 323 | 316 | 304 | 294 | 294 | 268 | 248 | - | -
Сталь легированная | 20ХМА | Поковки и листы толщиной до 150 мм, КП440* | 293.0769 | 289.8462 | 289.8462 | 285.2308 | 271.3846 | 249.2308 | 238.1538 | 226.1538 | 212.3077 | 193.8462 | 175.3846 | - | - | 390.7692 | 386.4615 | 386.4615 | 380.3077 | 361.8462 | 332.3077 | 317.5385 | 301.5385 | 283.0769 | 258.4615 | 233.8462 | - | - | 264 | 264 | 264 | 261 | 256.8 | 252 | 241.2 | 235.2 | 223.2 | 208.8 | 193.8 | - | - | 440 | 440 | 440 | 435 | 428 | 420 | 402 | 392 | 372 | 348 | 323 | - | -
Сталь легированная | 20ХМЛ | Отливки | 230.7692 | 226.1538 | 221.5385 | 219.2308 | 216.9231 | 212.3077 | 207.6923 | 203.0769 | 198.4615 | 196.1538 | 189.2308 | - | - | 307.6923 | 301.5385 | 295.3846 | 292.3077 | 289.2308 | 283.0769 | 276.9231 | 270.7692 | 264.6154 | 261.5385 | 252.3077 | - | - | 240 | 237 | 234 | 231 | 228 | 222 | 216 | 210 | 204 | 193.8 | 193.8 | - | - | 400 | 395 | 390 | 385 | 380 | 370 | 360 | 350 | 340 | 323 | 323 | - | -
Сталь легированная | 20ХМФЛ | Отливки | 226.6154 | 226.6154 | 226.6154 | 226.6154 | 226.6154 | 223.8462 | 216 | 216 | 212.7692 | 208.6154 | 184.6154 | - | - | 302.1538 | 302.1538 | 302.1538 | 302.1538 | 302.1538 | 298.4615 | 288 | 288 | 283.6923 | 278.1538 | 246.1538 | - | - | 188.4 | 188.4 | 188.4 | 188.4 | 174 | 168 | 162 | 162 | 162 | 162 | 162 | - | - | 314 | 314 | 314 | 314 | 290 | 280 | 270 | 270 | 270 | 270 | 270 | - | -
Сталь легированная | 20ХМФЛ | Прутки и полосы толщиной или диаметром до 80 мм | 430.1538 | 416.7692 | 412.1538 | 398.3077 | 393.6923 | 380.3077 | 375.6923 | 339.6923 | 339.6923 | 339.6923 | 294.4615 | - | - | 573.5385 | 555.6923 | 549.5385 | 531.0769 | 524.9231 | 507.0769 | 500.9231 | 452.9231 | 452.9231 | 452.9231 | 392.6154 | - | - | 441.6 | 441.6 | 423.6 | 412.2 | 406.2 | 394.2 | 388.2 | 376.8 | 358.8 | 335.4 | 306 | - | - | 736 | 736 | 706 | 687 | 677 | 657 | 647 | 628 | 598 | 559 | 510 | - | -
Сталь легированная | 20ХМФЛ | Прутки и полосы толщиной или диаметром от 80 до 150 мм | 430.1538 | 416.7692 | 412.1538 | 398.3077 | 393.6923 | 380.3077 | 375.6923 | 339.6923 | 339.6923 | 339.6923 | 294.4615 | - | - | 573.5385 | 555.6923 | 549.5385 | 531.0769 | 524.9231 | 507.0769 | 500.9231 | 452.9231 | 452.9231 | 452.9231 | 392.6154 | - | - | 441.6 | 441.6 | 423.6 | 412.2 | 406.2 | 394.2 | 388.2 | 376.8 | 358.8 | 335.4 | 306 | - | - | 736 | 736 | 706 | 687 | 677 | 657 | 647 | 628 | 598 | 559 | 510 | - | -
Сталь легированная | 20ХМФЛ | Прутки и полосы толщиной или диаметром от 150 до 250 мм | 430.1538 | 416.7692 | 412.1538 | 398.3077 | 393.6923 | 380.3077 | 375.6923 | 339.6923 | 339.6923 | 339.6923 | 294.4615 | - | - | 573.5385 | 555.6923 | 549.5385 | 531.0769 | 524.9231 | 507.0769 | 500.9231 | 452.9231 | 452.9231 | 452.9231 | 392.6154 | - | - | 441.6 | 441.6 | 423.6 | 412.2 | 406.2 | 390.6 | 388.2 | 376.8 | 358.8 | 335.4 | 306 | - | - | 736 | 736 | 706 | 687 | 677 | 651 | 647 | 628 | 598 | 559 | 510 | - | -
Сталь легированная | 30ХМА | Трубы наружным диаметром от 25 до 710 мм с толщиной стенки от 2,5 до 50 мм | 271.8462 | 262.6154 | 258 | 249.2308 | 244.6154 | 244.6154 | 244.6154 | 240 | 235.3846 | 199.3846 | 185.5385 | - | - | 362.4615 | 350.1538 | 344 | 332.3077 | 326.1538 | 326.1538 | 326.1538 | 320 | 313.8462 | 265.8462 | 247.3846 | - | - | 235.2 | 235.2 | 223.8 | 205.8 | 194.4 | 194.4 | 194.4 | 188.4 | 188.4 | 176.4 | 176.4 | - | - | 392 | 392 | 373 | 343 | 324 | 324 | 324 | 314 | 314 | 294 | 294 | - | -
Сталь легированная | 30ХМА | Заготовки крепежных деталей толщиной или диаметром до 100 мм, КП395* | 285.2308 | 280.6154 | 276 | 271.8462 | 258 | 253.3846 | 249.2308 | 249.2308 | 244.6154 | 217.3846 | 194.7692 | - | - | 380.3077 | 374.1538 | 368 | 362.4615 | 344 | 337.8462 | 332.3077 | 332.3077 | 326.1538 | 289.8462 | 259.6923 | - | - | 237 | 237 | 223.8 | 211.8 | 193.8 | 193.8 | 193.8 | 188.4 | 188.4 | 176.4 | 165 | - | - | 395 | 395 | 373 | 353 | 323 | 323 | 323 | 314 | 314 | 294 | 275 | - | -
Сталь легированная | 30ХМА | Заготовки крепежных деталей толщиной или диаметром до 300 мм, КП440* | 226.6154 | 222.4615 | 218.7692 | 215.5385 | 204.4615 | 200.7692 | 197.5385 | 197.5385 | 198 | 172.6154 | 153.6923 | - | - | 302.1538 | 296.6154 | 291.6923 | 287.3846 | 272.6154 | 267.6923 | 263.3846 | 263.3846 | 264 | 230.1538 | 204.9231 | - | - | 264 | 255 | 249 | 234 | 219 | 207 | 193.8 | 176.4 | 165 | 159 | 153 | - | - | 440 | 425 | 415 | 390 | 365 | 345 | 323 | 294 | 275 | 265 | 255 | - | -
Сталь легированная | 30ХМА | Заготовки крепежных деталей толщиной или диаметром от 100 до 200 мм, КП490* | 271.3846 | 266.7692 | 262.1538 | 258 | 248.7692 | 244.1538 | 244.1538 | 239.5385 | 230.7692 | 212.7692 | 190.1538 | - | - | 361.8462 | 355.6923 | 349.5385 | 344 | 331.6923 | 325.5385 | 325.5385 | 319.3846 | 307.6923 | 283.6923 | 253.5385 | - | - | 294 | 294 | 276.6 | 264.6 | 241.2 | 229.2 | 220.2 | 205.8 | 193.8 | 182.4 | 176.4 | - | - | 490 | 490 | 461 | 441 | 402 | 382 | 367 | 343 | 323 | 304 | 294 | - | -
Сталь легированная | 30ХМА | Заготовки крепежных деталей толщиной или диаметром до 100 мм КП590* | 339.6923 | 330.4615 | 330.4615 | 317.0769 | 312 | 307.8462 | 303.2308 | 298.6154 | 294.4615 | 258 | 230.7692 | - | - | 452.9231 | 440.6154 | 440.6154 | 422.7692 | 416 | 410.4615 | 404.3077 | 398.1538 | 392.6154 | 344 | 307.6923 | - | - | 354 | 341.4 | 335.4 | 306 | 276.6 | 288.6 | 247.2 | 235.2 | 235.2 | 211.8 | 205.8 | - | - | 590 | 569 | 559 | 510 | 461 | 481 | 412 | 392 | 392 | 353 | 343 | - | -
Сталь легированная | 30ХМА | Заготовки крепежных деталей толщиной или диаметром до 300 мм, КП640* | 362.3077 | 357.6923 | 348.4615 | 344.3077 | 325.8462 | 321.6923 | 317.0769 | 317.0769 | 308.7692 | 276 | 244.6154 | - | - | 483.0769 | 476.9231 | 464.6154 | 459.0769 | 434.4615 | 428.9231 | 422.7692 | 422.7692 | 411.6923 | 368 | 326.1538 | - | - | 384 | 370.2 | 364.8 | 340.8 | 317.4 | 288 | 276.6 | 264.6 | 264.6 | 247.2 | 229.2 | - | - | 640 | 617 | 608 | 568 | 529 | 480 | 461 | 441 | 441 | 412 | 382 | - | -
Сталь легированная | 30ХМА | Прутки и полосы толщиной или диаметром до 80 мм | 430.1538 | 420.9231 | 416.7692 | 402.9231 | 389.5385 | 389.5385 | 380.3077 | 380.3077 | 371.0769 | 325.8462 | 294.4615 | - | - | 573.5385 | 561.2308 | 555.6923 | 537.2308 | 519.3846 | 519.3846 | 507.0769 | 507.0769 | 494.7692 | 434.4615 | 392.6154 | - | - | 441.6 | 429.6 | 418.2 | 394.2 | 364.8 | 364.8 | 358.8 | 358.8 | 358.8 | 335.4 | 312 | - | - | 736 | 716 | 697 | 657 | 608 | 608 | 598 | 598 | 598 | 559 | 520 | - | -
Сталь легированная | 30ХМА | Прутки и полосы толщиной или диаметром от 80 мм до 150 мм | 430.1538 | 420.9231 | 416.7692 | 402.9231 | 389.5385 | 389.5385 | 380.3077 | 380.3077 | 371.0769 | 325.8462 | 294.4615 | - | - | 573.5385 | 561.2308 | 555.6923 | 537.2308 | 519.3846 | 519.3846 | 507.0769 | 507.0769 | 494.7692 | 434.4615 | 392.6154 | - | - | 441.6 | 429.6 | 418.2 | 394.2 | 364.8 | 364.8 | 358.8 | 358.8 | 358.8 | 335.4 | 312 | - | - | 736 | 716 | 697 | 657 | 608 | 608 | 598 | 598 | 598 | 559 | 520 | - | -
Сталь легированная | 30ХМА | Прутки и полосы толщиной или диаметром от 150 до 250 мм | 430.1538 | 420.9231 | 416.7692 | 402.9231 | 389.5385 | 389.5385 | 380.3077 | 380.3077 | 371.0769 | 325.8462 | 294.4615 | - | - | 573.5385 | 561.2308 | 555.6923 | 537.2308 | 519.3846 | 519.3846 | 507.0769 | 507.0769 | 494.7692 | 434.4615 | 392.6154 | - | - | 441.6 | 429.6 | 418.2 | 394.2 | 364.8 | 364.8 | 358.8 | 358.8 | 358.8 | 335.4 | 312 | - | - | 736 | 716 | 697 | 657 | 608 | 608 | 598 | 598 | 598 | 559 | 520 | - | -
Сталь легированная | 35ХМ | Поковки толщиной или диаметром от 300 до 800 мм, КП245* | 196 | 188 | 180.8 | 180.8 | 180.8 | 172.8 | 164.8 | 156.8 | 148.8 | 141.6 | 125.6 | - | - | 261.3333 | 250.6667 | 241.0667 | 241.0667 | 241.0667 | 230.4 | 219.7333 | 209.0667 | 198.4 | 188.8 | 167.4667 | - | - | 147 | 141 | 135.6 | 135.6 | 135.6 | 129.6 | 123.6 | 117.6 | 111.6 | 106.2 | 94.2 | - | - | 245 | 235 | 226 | 226 | 226 | 216 | 206 | 196 | 186 | 177 | 157 | - | -
Сталь легированная | 35ХМ | Поковки толщиной или диаметром от 300 до 800 мм, КП275* | 220 | 212 | 212 | 204 | 196 | 196 | 188 | 180.8 | 164.8 | 156.8 | 141.6 | - | - | 293.3333 | 282.6667 | 282.6667 | 272 | 261.3333 | 261.3333 | 250.6667 | 241.0667 | 219.7333 | 209.0667 | 188.8 | - | - | 165 | 159 | 159 | 153 | 147 | 147 | 141 | 135.6 | 123.6 | 117.6 | 106.2 | - | - | 275 | 265 | 265 | 255 | 245 | 245 | 235 | 226 | 206 | 196 | 177 | - | -
Сталь легированная | 35ХМ | Поковки толщиной или диаметром до 800 мм, КП315* | 252 | 243.2 | 235.2 | 235.2 | 227.2 | 220 | 212 | 196 | 188 | 180.8 | 156.8 | - | - | 336 | 324.2667 | 313.6 | 313.6 | 302.9333 | 293.3333 | 282.6667 | 261.3333 | 250.6667 | 241.0667 | 209.0667 | - | - | 189 | 182.4 | 176.4 | 176.4 | 170.4 | 165 | 159 | 147 | 141 | 135.6 | 117.6 | - | - | 315 | 304 | 294 | 294 | 284 | 275 | 265 | 245 | 235 | 226 | 196 | - | -
Сталь легированная | 35ХМ | Поковки толщиной или диаметром до 800 мм, КП345* | 272.3077 | 266.4 | 258.4 | 251.2 | 251.2 | 235.2 | 235.2 | 235.2 | 196 | 196 | 172.1538 | - | - | 363.0769 | 355.2 | 344.5333 | 334.9333 | 334.9333 | 313.6 | 313.6 | 313.6 | 261.3333 | 261.3333 | 229.5385 | - | - | 207 | 199.8 | 193.8 | 188.4 | 188.4 | 176.4 | 176.4 | 176.4 | 147 | 147 | 129.6 | - | - | 345 | 333 | 323 | 314 | 314 | 294 | 294 | 294 | 245 | 245 | 216 | - | -
Сталь легированная | 35ХМ | Поковки толщиной или диаметром от 50 до 800 мм, КП395* | 283.8462 | 280.6154 | 275.0769 | 271.8462 | 271.8462 | 262.6154 | 258 | 253.3846 | 235.2 | 217.3846 | 180.9231 | - | - | 378.4615 | 374.1538 | 366.7692 | 362.4615 | 362.4615 | 350.1538 | 344 | 337.8462 | 313.6 | 289.8462 | 241.2308 | - | - | 237 | 237 | 223.8 | 217.8 | 211.8 | 205.8 | 199.8 | 193.8 | 176.4 | 176.4 | 147 | - | - | 395 | 395 | 373 | 363 | 353 | 343 | 333 | 323 | 294 | 294 | 245 | - | -
Сталь легированная | 35ХМ | Поковки толщиной или диаметром от 50 до 500 мм, КП440* | 293.0769 | 289.8462 | 285.2308 | 276 | 276 | 271.8462 | 271.8462 | 258 | 244.6154 | 226.6154 | 180.9231 | - | - | 390.7692 | 386.4615 | 380.3077 | 368 | 368 | 362.4615 | 362.4615 | 344 | 326.1538 | 302.1538 | 241.2308 | - | - | 264 | 259.2 | 253.2 | 247.2 | 241.2 | 235.2 | 235.2 | 217.8 | 193.8 | 188.4 | 176.4 | - | - | 440 | 432 | 422 | 412 | 402 | 392 | 392 | 363 | 323 | 314 | 294 | - | -
Сталь легированная | 35ХМ | Поковки толщиной или диаметром до 300 мм, КП490* | 303.2308 | 298.6154 | 294.4615 | 289.8462 | 280.6154 | 276 | 271.8462 | 267.2308 | 249.2308 | 230.7692 | 194.7692 | - | - | 404.3077 | 398.1538 | 392.6154 | 386.4615 | 374.1538 | 368 | 362.4615 | 356.3077 | 332.3077 | 307.6923 | 259.6923 | - | - | 294 | 282.6 | 276.6 | 276.6 | 264.6 | 259.2 | 247.2 | 241.2 | 217.8 | 211.8 | 182.4 | - | - | 490 | 471 | 461 | 461 | 441 | 432 | 412 | 402 | 363 | 353 | 304 | - | -
Сталь легированная | 35ХМ | Поковки толщиной или диаметром до 50 мм, КП540* | 316.1538 | 316.1538 | 307.8462 | 298.6154 | 294.4615 | 289.8462 | 285.2308 | 280.6154 | 262.6154 | 244.6154 | 199.3846 | - | - | 421.5385 | 421.5385 | 410.4615 | 398.1538 | 392.6154 | 386.4615 | 380.3077 | 374.1538 | 350.1538 | 326.1538 | 265.8462 | - | - | 324 | 312 | 306 | 300 | 294.6 | 282.6 | 276.6 | 264.6 | 235.2 | 235.2 | 205.8 | - | - | 540 | 520 | 510 | 500 | 491 | 471 | 461 | 441 | 392 | 392 | 343 | - | -
Сталь легированная | 35ХМ | Поковки толщиной или диаметром до 100 мм, КП590* | 339.2308 | 335.0769 | 330.4615 | 321.6923 | 317.0769 | 317.0769 | 307.8462 | 298.6154 | 280.6154 | 262.6154 | 212.7692 | - | - | 452.3077 | 446.7692 | 440.6154 | 428.9231 | 422.7692 | 422.7692 | 410.4615 | 398.1538 | 374.1538 | 350.1538 | 283.6923 | - | - | 354 | 341.4 | 335.4 | 329.4 | 318 | 312 | 294.6 | 294.6 | 259.2 | 253.2 | 223.8 | - | - | 590 | 569 | 559 | 549 | 530 | 520 | 491 | 491 | 432 | 422 | 373 | - | -
Сталь легированная | 35ХМ | Прутки и полосы толщиной или диаметром до 80 мм | 430.1538 | 420.9231 | 416.7692 | 407.5385 | 407.5385 | 393.6923 | 389.5385 | 380.3077 | 362.3077 | 330.4615 | 271.8462 | - | - | 573.5385 | 561.2308 | 555.6923 | 543.3846 | 543.3846 | 524.9231 | 519.3846 | 507.0769 | 483.0769 | 440.6154 | 362.4615 | - | - | 500.4 | 488.4 | 477 | 471 | 453 | 441.6 | 429.6 | 412.2 | 370.8 | 358.8 | 318 | - | - | 834 | 814 | 795 | 785 | 755 | 736 | 716 | 687 | 618 | 598 | 530 | - | -
Сталь легированная | 35ХМ | Прутки и полосы толщиной или диаметром от 80 до 150 мм | 430.1538 | 420.9231 | 416.7692 | 407.5385 | 407.5385 | 393.6923 | 389.5385 | 380.3077 | 362.3077 | 330.4615 | 271.8462 | - | - | 573.5385 | 561.2308 | 555.6923 | 543.3846 | 543.3846 | 524.9231 | 519.3846 | 507.0769 | 483.0769 | 440.6154 | 362.4615 | - | - | 500.4 | 488.4 | 477 | 471 | 453 | 441.6 | 429.6 | 412.2 | 370.8 | 358.8 | 318 | - | - | 834 | 814 | 795 | 785 | 755 | 736 | 716 | 687 | 618 | 598 | 530 | - | -
Сталь легированная | 35ХМ | Прутки и полосы толщиной или диаметром от 150 до 250 мм | 430.1538 | 420.9231 | 416.7692 | 407.5385 | 407.5385 | 393.6923 | 389.5385 | 380.3077 | 362.3077 | 330.4615 | 271.8462 | - | - | 573.5385 | 561.2308 | 555.6923 | 543.3846 | 543.3846 | 524.9231 | 519.3846 | 507.0769 | 483.0769 | 440.6154 | 362.4615 | - | - | 500.4 | 488.4 | 477 | 471 | 453 | 441.6 | 429.6 | 412.2 | 370.8 | 418.8 | 318 | - | - | 834 | 814 | 795 | 785 | 755 | 736 | 716 | 687 | 618 | 698 | 530 | - | -
Сталь легированная | 35ХМ | Заготовки крепежных деталей толщиной или диаметром до 300 мм, КП440* | 226.6154 | 221.0769 | 216.4615 | 211.8462 | 211.8462 | 207.2308 | 202.6154 | 197.5385 | 188.3077 | 169.3846 | 145.8462 | - | - | 302.1538 | 294.7692 | 288.6154 | 282.4615 | 282.4615 | 276.3077 | 270.1538 | 263.3846 | 251.0769 | 225.8462 | 194.4615 | - | - | 264 | 253.8 | 244.2 | 244.2 | 244.2 | 233.4 | 222.6 | 211.8 | 199.8 | 191.4 | 169.8 | - | - | 440 | 423 | 407 | 407 | 407 | 389 | 371 | 353 | 333 | 319 | 283 | - | -
Сталь легированная | 35ХМ | Заготовки крепежных деталей толщиной или диаметром до 300 мм, КП640* | 361.8462 | 353.0769 | 345.6923 | 337.8462 | 337.8462 | 330.9231 | 323.5385 | 323.5385 | 300.4615 | 270.4615 | 233.0769 | - | - | 482.4615 | 470.7692 | 460.9231 | 450.4615 | 450.4615 | 441.2308 | 431.3846 | 431.3846 | 400.6154 | 360.6154 | 310.7692 | - | - | 384 | 366.6 | 352.8 | 352.8 | 352.8 | 337.2 | 321.6 | 300 | 290.4 | 276 | 244.8 | - | - | 640 | 611 | 588 | 588 | 588 | 562 | 536 | 500 | 484 | 460 | 408 | - | -
Сталь легированная | 35ХМА | Поковки толщиной от 100 до 300 мм, КП440* | 293.0769 | 285.2308 | 280.6154 | 276 | 276 | 267.2308 | 262.6154 | 258 | 244.6154 | 225.6923 | 190.1538 | - | - | 390.7692 | 380.3077 | 374.1538 | 368 | 368 | 356.3077 | 350.1538 | 344 | 326.1538 | 300.9231 | 253.5385 | - | - | 264 | 253.2 | 241.2 | 241.2 | 241.2 | 235.2 | 223.8 | 211.8 | 199.8 | 188.4 | 170.4 | - | - | 440 | 422 | 402 | 402 | 402 | 392 | 373 | 353 | 333 | 314 | 284 | - | -
Сталь легированная | 35ХМА | Заготовки крепежных деталей толщиной или диаметром от 100 до 300 мм, КП395* | 285.2308 | 276 | 271.8462 | 267.2308 | 267.2308 | 258 | 253.3846 | 249.2308 | 235.2 | 212.7692 | 185.5385 | - | - | 380.3077 | 368 | 362.4615 | 356.3077 | 356.3077 | 344 | 337.8462 | 332.3077 | 313.6 | 283.6923 | 247.3846 | - | - | 237 | 223.8 | 211.8 | 211.8 | 211.8 | 211.8 | 199.8 | 188.4 | 176.4 | 165 | 153 | - | - | 395 | 373 | 353 | 353 | 353 | 353 | 333 | 314 | 294 | 275 | 255 | - | -
Сталь легированная | 35ХМА | Заготовки крепежных деталей толщиной или диаметром от 100 до 200 мм, КП490* | 294.4615 | 285.2308 | 280.6154 | 276 | 276 | 267.2308 | 262.6154 | 258 | 244.6154 | 222 | 190.1538 | - | - | 392.6154 | 380.3077 | 374.1538 | 368 | 368 | 356.3077 | 350.1538 | 344 | 326.1538 | 296 | 253.5385 | - | - | 294 | 282.6 | 264.6 | 264.6 | 264.6 | 259.2 | 247.2 | 235.2 | 223.8 | 205.8 | 188.4 | - | - | 490 | 471 | 441 | 441 | 441 | 432 | 412 | 392 | 373 | 343 | 314 | - | -
Сталь легированная | 35ХМА | Заготовки крепежных деталей толщиной или диаметром до 100 мм, КП590* | 339.6923 | 325.8462 | 321.6923 | 317.0769 | 317.0769 | 307.8462 | 303.2308 | 298.6154 | 280.6154 | 253.3846 | 217.3846 | - | - | 452.9231 | 434.4615 | 428.9231 | 422.7692 | 422.7692 | 410.4615 | 404.3077 | 398.1538 | 374.1538 | 337.8462 | 289.8462 | - | - | 354 | 335.4 | 318 | 318 | 318 | 312 | 294.6 | 282.6 | 264.6 | 253.2 | 229.8 | - | - | 590 | 559 | 530 | 530 | 530 | 520 | 491 | 471 | 441 | 422 | 383 | - | -
Сталь легированная | 35ХМА | Заготовки крепежных деталей толщиной или диаметром до 300 мм, КП640* | 362.3077 | 353.0769 | 348.4615 | 339.6923 | 335.0769 | 335.0769 | 335.0769 | 321.6923 | 300.4615 | 276 | 226.6154 | - | - | 483.0769 | 470.7692 | 464.6154 | 452.9231 | 446.7692 | 446.7692 | 446.7692 | 428.9231 | 400.6154 | 368 | 302.1538 | - | - | 384 | 370.8 | 370.8 | 353.4 | 341.4 | 341.4 | 329.4 | 312 | 288.6 | 270.6 | 247.2 | - | - | 640 | 618 | 618 | 589 | 569 | 569 | 549 | 520 | 481 | 451 | 412 | - | -
Сталь легированная | 10Х2М | Листы толщиной от 6 до 50 мм | 180.9231 | 172.1538 | 167.5385 | 162.9231 | 158.3077 | 153.6923 | 149.0769 | 144.9231 | 140.3077 | 135.6923 | 117.6923 | - | - | 241.2308 | 229.5385 | 223.3846 | 217.2308 | 211.0769 | 204.9231 | 198.7692 | 193.2308 | 187.0769 | 180.9231 | 156.9231 | - | - | 176.4 | 176.4 | 165 | 159 | 153 | 147 | 147 | 147 | 147 | 147 | 129.6 | - | - | 294 | 294 | 275 | 265 | 255 | 245 | 245 | 245 | 245 | 245 | 216 | - | -
Сталь легированная | 10Х2М | Листы толщиной от 50 до 150 мм | 156.8 | 153.6923 | 153.6923 | 149.0769 | 149.0769 | 141.6 | 141.6 | 133.6 | 133.6 | 133.6 | 113.6 | - | - | 209.0667 | 204.9231 | 204.9231 | 198.7692 | 198.7692 | 188.8 | 188.8 | 178.1333 | 178.1333 | 178.1333 | 151.4667 | - | - | 117.6 | 117.6 | 117.6 | 117.6 | 117.6 | 106.2 | 106.2 | 100.2 | 100.2 | 100.2 | 85.2 | - | - | 196 | 196 | 196 | 196 | 196 | 177 | 177 | 167 | 167 | 167 | 142 | - | -
Сталь легированная | 10Х2М | Бесшовные холоднокатаные трубы диаметром от 12 до 60 мм | 180.9231 | 180.9231 | 167.5385 | 162.9231 | 158.3077 | 153.6923 | 149.0769 | 144.9231 | 140.3077 | 135.6923 | 113.6 | - | - | 241.2308 | 241.2308 | 223.3846 | 217.2308 | 211.0769 | 204.9231 | 198.7692 | 193.2308 | 187.0769 | 180.9231 | 151.4667 | - | - | 147 | 141 | 135.6 | 129.6 | 129.6 | 129.6 | 129.6 | 129.6 | 123.6 | 105.6 | 85.2 | - | - | 245 | 235 | 226 | 216 | 216 | 216 | 216 | 216 | 206 | 176 | 142 | - | -
Сталь легированная | 10Х2М | Поковки толщиной до 400 мм | 156.8 | 148.8 | 148.8 | 141.6 | 141.6 | 141.6 | 141.6 | 140.3077 | 140.3077 | 135.6923 | 113.6 | - | - | 209.0667 | 198.4 | 198.4 | 188.8 | 188.8 | 188.8 | 188.8 | 187.0769 | 187.0769 | 180.9231 | 151.4667 | - | - | 117.6 | 111.6 | 111.6 | 106.2 | 106.2 | 106.2 | 106.2 | 106.2 | 106.2 | 106.2 | 85.2 | - | - | 196 | 186 | 186 | 177 | 177 | 177 | 177 | 177 | 177 | 177 | 142 | - | -
Сталь легированная | 12X2M | Поковки толщиной до 400 мм | 156.8 | 148.8 | 148.8 | 141.6 | 141.6 | 141.6 | 141.6 | 140.3077 | 140.3077 | 135.6923 | 113.6 | - | - | 209.0667 | 198.4 | 198.4 | 188.8 | 188.8 | 188.8 | 188.8 | 187.0769 | 187.0769 | 180.9231 | 151.4667 | - | - | 117.6 | 111.6 | 111.6 | 106.2 | 106.2 | 106.2 | 106.2 | 106.2 | 106.2 | 106.2 | 85.2 | - | - | 196 | 186 | 186 | 177 | 177 | 177 | 177 | 177 | 177 | 177 | 142 | - | -
Сталь легированная | 12MX | Поковки толщиной от 20 до 130 мм | 188 | 188 | 188 | 188 | 188 | 188 | 188 | 172.8 | 164.8 | 153.6923 | 135.6923 | - | - | 250.6667 | 250.6667 | 250.6667 | 250.6667 | 250.6667 | 250.6667 | 250.6667 | 230.4 | 219.7333 | 204.9231 | 180.9231 | - | - | 141 | 141 | 141 | 141 | 141 | 141 | 141 | 129.6 | 123.6 | 123.6 | 117.6 | - | - | 235 | 235 | 235 | 235 | 235 | 235 | 235 | 216 | 206 | 206 | 196 | - | -
Сталь легированная | 12MX | Поковки толщиной до 25 мм | 188 | 188 | 185.5385 | 185.5385 | 180.9231 | 176.7692 | 176.7692 | 172.1538 | 162.9231 | 144.9231 | 126.9231 | - | - | 250.6667 | 250.6667 | 247.3846 | 247.3846 | 241.2308 | 235.6923 | 235.6923 | 229.5385 | 217.2308 | 193.2308 | 169.2308 | - | - | 141 | 141 | 141 | 141 | 141 | 141 | 141 | 129.6 | 123.6 | 123.6 | 117.6 | - | - | 235 | 235 | 235 | 235 | 235 | 235 | 235 | 216 | 206 | 206 | 196 | - | -
Сталь легированная | 12MX | Прутки, полосы толщиной или диаметром до 90 мм | 188 | 188 | 185.5385 | 185.5385 | 180.9231 | 176.7692 | 176.7692 | 172.1538 | 162.9231 | 144.9231 | 126.9231 | - | - | 250.6667 | 250.6667 | 247.3846 | 247.3846 | 241.2308 | 235.6923 | 235.6923 | 229.5385 | 217.2308 | 193.2308 | 169.2308 | - | - | 141 | 141 | 141 | 141 | 141 | 141 | 141 | 129.6 | 123.6 | 123.6 | 117.6 | - | - | 235 | 235 | 235 | 235 | 235 | 235 | 235 | 216 | 206 | 206 | 196 | - | -
Сталь легированная | 12MX | Прутки, полосы толщиной или диаметром от 90 до 150 мм | 188 | 188 | 185.5385 | 185.5385 | 180.8 | 176.7692 | 172.8 | 164.8 | 156.8 | 144.9231 | 126.9231 | - | - | 250.6667 | 250.6667 | 247.3846 | 247.3846 | 241.0667 | 235.6923 | 230.4 | 219.7333 | 209.0667 | 193.2308 | 169.2308 | - | - | 141 | 141 | 141 | 141 | 135.6 | 135.6 | 129.6 | 123.6 | 117.6 | 111.6 | 106.2 | - | - | 235 | 235 | 235 | 235 | 226 | 226 | 216 | 206 | 196 | 186 | 177 | - | -
Сталь легированная | 12MX | Прутки, полосы толщиной или диаметром от 150 до 200 мм | 188 | 188 | 185.5385 | 185.5385 | 180.8 | 176.7692 | 172.8 | 164.8 | 156.8 | 144.9231 | 126.9231 | - | - | 250.6667 | 250.6667 | 247.3846 | 247.3846 | 241.0667 | 235.6923 | 230.4 | 219.7333 | 209.0667 | 193.2308 | 169.2308 | - | - | 141 | 141 | 141 | 141 | 135.6 | 135.6 | 129.6 | 123.6 | 117.6 | 111.6 | 106.2 | - | - | 235 | 235 | 235 | 235 | 226 | 226 | 216 | 206 | 196 | 186 | 177 | - | -
Сталь легированная | 12МХ | Листы толщиной от 4 до 6 мм | 188 | 188 | 188 | 188 | 180.8 | 180.8 | 172.8 | 164.8 | 156.8 | 148.8 | 135.6923 | - | - | 250.6667 | 250.6667 | 250.6667 | 250.6667 | 241.0667 | 241.0667 | 230.4 | 219.7333 | 209.0667 | 198.4 | 180.9231 | - | - | 141 | 141 | 141 | 141 | 135.6 | 135.6 | 129.6 | 123.6 | 117.6 | 111.6 | 106.2 | - | - | 235 | 235 | 235 | 235 | 226 | 226 | 216 | 206 | 196 | 186 | 177 | - | -
Сталь легированная | 12МХ | Листы толщиной от 20 до 60 мм | 188 | 188 | 188 | 188 | 180.8 | 180.8 | 172.8 | 164.8 | 156.8 | 148.8 | 135.6923 | - | - | 250.6667 | 250.6667 | 250.6667 | 250.6667 | 241.0667 | 241.0667 | 230.4 | 219.7333 | 209.0667 | 198.4 | 180.9231 | - | - | 141 | 141 | 141 | 141 | 135.6 | 135.6 | 129.6 | 123.6 | 117.6 | 111.6 | 106.2 | - | - | 235 | 235 | 235 | 235 | 226 | 226 | 216 | 206 | 196 | 186 | 177 | - | -
Сталь легированная | 30ХГСА | Поковки диаметром от 50 до 100 мм, КП440* | 293.0769 | 289.8462 | 280.6154 | 276 | - | - | - | - | - | - | - | - | - | 390.7692 | 386.4615 | 374.1538 | 368 | - | - | - | - | - | - | - | - | - | 264 | 264 | 253.2 | 241.2 | - | - | - | - | - | - | - | - | - | 440 | 440 | 422 | 402 | - | - | - | - | - | - | - | - | -
Сталь легированная | 30ХГСА | Поковки диаметром до 300 мм, КП490* | 302.3077 | 298.6154 | 289.8462 | 285.2308 | - | - | - | - | - | - | - | - | - | 403.0769 | 398.1538 | 386.4615 | 380.3077 | - | - | - | - | - | - | - | - | - | 294 | 294 | 282.6 | 270.6 | - | - | - | - | - | - | - | - | - | 490 | 490 | 471 | 451 | - | - | - | - | - | - | - | - | -
Сталь легированная | 30ХГСА | Поковки диаметром до 100 мм, КП540* | 316.1538 | 312.4615 | 303.2308 | 298.6154 | - | - | - | - | - | - | - | - | - | 421.5385 | 416.6154 | 404.3077 | 398.1538 | - | - | - | - | - | - | - | - | - | 324 | 324 | 306 | 300 | - | - | - | - | - | - | - | - | - | 540 | 540 | 510 | 500 | - | - | - | - | - | - | - | - | -
Сталь легированная | 30ХГСА | Поковки диаметром до 100 мм, КП590* | 339.2308 | 335.0769 | 325.8462 | 321.6923 | - | - | - | - | - | - | - | - | - | 452.3077 | 446.7692 | 434.4615 | 428.9231 | - | - | - | - | - | - | - | - | - | 354 | 354 | 335.4 | 324 | - | - | - | - | - | - | - | - | - | 590 | 590 | 559 | 540 | - | - | - | - | - | - | - | - | -
Сталь легированная | 30ХГСА | Поковки диаметром до 100 мм, КП640* | 362.3077 | 353.0769 | 348.4615 | 344.3077 | - | - | - | - | - | - | - | - | - | 483.0769 | 470.7692 | 464.6154 | 459.0769 | - | - | - | - | - | - | - | - | - | 384 | 384 | 364.8 | 353.4 | - | - | - | - | - | - | - | - | - | 640 | 640 | 608 | 589 | - | - | - | - | - | - | - | - | -
Сталь легированная | 30ХГСА | Поковки диаметром до 100 мм, КП685* | 385.3846 | 380.3077 | 366.9231 | 362.3077 | - | - | - | - | - | - | - | - | - | 513.8462 | 507.0769 | 489.2308 | 483.0769 | - | - | - | - | - | - | - | - | - | 411 | 411 | 394.2 | 376.8 | - | - | - | - | - | - | - | - | - | 685 | 685 | 657 | 628 | - | - | - | - | - | - | - | - | -
Сталь легированная | 30ХГСА | Штамповки, прутки и полосы диаметром или толщиной до 80 мм | 498.4615 | 489.2308 | 470.7692 | 466.1538 | - | - | - | - | - | - | - | - | - | 664.6154 | 652.3077 | 627.6923 | 621.5385 | - | - | - | - | - | - | - | - | - | 500.4 | 500.4 | 477 | 453 | - | - | - | - | - | - | - | - | - | 834 | 834 | 795 | 755 | - | - | - | - | - | - | - | - | -
Сталь легированная | 30ХГСА | Штамповки, прутки и полосы диаметром или толщиной от 80 до 150 мм | 498.4615 | 489.2308 | 470.7692 | 466.1538 | - | - | - | - | - | - | - | - | - | 664.6154 | 652.3077 | 627.6923 | 621.5385 | - | - | - | - | - | - | - | - | - | 500.4 | 500.4 | 477 | 453 | - | - | - | - | - | - | - | - | - | 834 | 834 | 795 | 755 | - | - | - | - | - | - | - | - | -
Сталь легированная | 30ХГСА | Штамповки, прутки и полосы диаметром или толщиной от 150 до 250 мм | 498.4615 | 489.2308 | 470.7692 | 466.1538 | - | - | - | - | - | - | - | - | - | 664.6154 | 652.3077 | 627.6923 | 621.5385 | - | - | - | - | - | - | - | - | - | 500.4 | 500.4 | 477 | 453 | - | - | - | - | - | - | - | - | - | 834 | 834 | 795 | 755 | - | - | - | - | - | - | - | - | -
Сталь легированная | 10ХСНД | Холодно и горячекатаные трубы наружным диаметром от 60 до 168 мм с толщиной стенки от 6 до 11 мм | 212.7692 | 203.5385 | 199.3846 | 194.7692 | 194.7692 | 194.7692 | 194.7692 | 180.8 | 164.8 | - | - | - | - | 283.6923 | 271.3846 | 265.8462 | 259.6923 | 259.6923 | 259.6923 | 259.6923 | 241.0667 | 219.7333 | - | - | - | - | 188.4 | 176.4 | 165 | 153 | 147 | 147 | 147 | 135.6 | 123.6 | - | - | - | - | 314 | 294 | 275 | 255 | 245 | 245 | 245 | 226 | 206 | - | - | - | -
Сталь легированная | 10ХСНД | Фасонные профили сечением от 5 до 250 мм | 244.6154 | 235.3846 | 230.7692 | 226.6154 | 226.6154 | 226.6154 | 226.6154 | 226.6154 | 220 | - | - | - | - | 326.1538 | 313.8462 | 307.6923 | 302.1538 | 302.1538 | 302.1538 | 302.1538 | 302.1538 | 293.3333 | - | - | - | - | 235.2 | 223.8 | 211.8 | 199.8 | 193.8 | 193.8 | 193.8 | 193.8 | 165 | - | - | - | - | 392 | 373 | 353 | 333 | 323 | 323 | 323 | 323 | 275 | - | - | - | -
Сталь легированная | 10ХСНД | Прокат, толстолистовая сталь толщиной от 4 до 40 мм | 235.3846 | 230.7692 | 222 | 217.3846 | 217.3846 | 217.3846 | 217.3846 | 217.3846 | 212.7692 | - | - | - | - | 313.8462 | 307.6923 | 296 | 289.8462 | 289.8462 | 289.8462 | 289.8462 | 289.8462 | 283.6923 | - | - | - | - | 235.2 | 223.8 | 211.8 | 193.8 | 188.4 | 188.4 | 188.4 | 188.4 | 170.4 | - | - | - | - | 392 | 373 | 353 | 323 | 314 | 314 | 314 | 314 | 284 | - | - | - | -
Сталь легированная | 10ХН1М | Лист толщиной от 6 до 40 мм | 249.2308 | 244.6154 | 240 | 230.7692 | 226.6154 | 226.6154 | 212.7692 | 208.1538 | 203.5385 | - | - | - | - | 332.3077 | 326.1538 | 320 | 307.6923 | 302.1538 | 302.1538 | 283.6923 | 277.5385 | 271.3846 | - | - | - | - | 264.6 | 259.2 | 253.2 | 247.2 | 241.2 | 235.2 | 223.8 | 217.8 | 211.8 | - | - | - | - | 441 | 432 | 422 | 412 | 402 | 392 | 373 | 363 | 353 | - | - | - | -
Сталь легированная | 10ХН1М | Трубы бесшовные горячедеформированные наружным диаметром от 60 до 168 мм с толщиной стенки от 6 до 32 мм | 226.6154 | 226.6154 | 217.3846 | 208.1538 | 203.5385 | 199.3846 | 190.1538 | 185.5385 | 180.9231 | - | - | - | - | 302.1538 | 302.1538 | 289.8462 | 277.5385 | 271.3846 | 265.8462 | 253.5385 | 247.3846 | 241.2308 | - | - | - | - | 205.8 | 199.8 | 193.8 | 188.4 | 182.4 | 176.4 | 176.4 | 176.4 | 165 | - | - | - | - | 343 | 333 | 323 | 314 | 304 | 294 | 294 | 294 | 275 | - | - | - | -
Сталь легированная | 16ГНМА | Листы | 226.6154 | 226.6154 | 226.6154 | 226.6154 | 217.3846 | 212 | 204 | 204 | 196 | - | - | - | - | 302.1538 | 302.1538 | 302.1538 | 302.1538 | 289.8462 | 282.6667 | 272 | 272 | 261.3333 | - | - | - | - | 193.8 | 193.8 | 188.4 | 176.4 | 165 | 159 | 153 | 153 | 147 | - | - | - | - | 323 | 323 | 314 | 294 | 275 | 265 | 255 | 255 | 245 | - | - | - | -
Сталь легированная | 10ГН2МФА | Поковки, листы толщиной до 300 мм | 249.2308 | 240 | 235.3846 | 235.3846 | 235.3846 | 226.6154 | 226.6154 | 226.6154 | - | - | - | - | - | 332.3077 | 320 | 313.8462 | 313.8462 | 313.8462 | 302.1538 | 302.1538 | 302.1538 | - | - | - | - | - | 205.8 | 199.8 | 193.8 | 188.4 | 182.4 | 182.4 | 182.4 | 176.4 | - | - | - | - | - | 343 | 333 | 323 | 314 | 304 | 304 | 304 | 294 | - | - | - | - | -
Сталь легированная | 10ГН2МФАЛ | Отливки | 249.2308 | 244.6154 | 235.3846 | 235.3846 | 235.3846 | 226.6154 | 226.6154 | 226.6154 | - | - | - | - | - | 332.3077 | 326.1538 | 313.8462 | 313.8462 | 313.8462 | 302.1538 | 302.1538 | 302.1538 | - | - | - | - | - | 205.8 | 199.8 | 193.8 | 188.4 | 182.4 | 182.4 | 182.4 | 176.4 | - | - | - | - | - | 343 | 333 | 323 | 314 | 304 | 304 | 304 | 294 | - | - | - | - | -
Сталь легированная хромомолибденованадиевая | 12Х1МФ | Горячекатаная сталь толщиной или диаметром до 90 мм | 204 | 204 | 204 | 204 | 204 | 196 | 188 | 180.8 | 164.8 | 164.8 | 141.6 | - | - | 272 | 272 | 272 | 272 | 272 | 261.3333 | 250.6667 | 241.0667 | 219.7333 | 219.7333 | 188.8 | - | - | 153 | 153 | 153 | 153 | 153 | 147 | 141 | 135.6 | 123.6 | 123.6 | 106.2 | - | - | 255 | 255 | 255 | 255 | 255 | 245 | 235 | 226 | 206 | 206 | 177 | - | -
Сталь легированная хромомолибденованадиевая | 12Х1МФ | Горячекатаная сталь толщиной или диаметром от 90 до 150 мм | 204 | 204 | 204 | 204 | 204 | 196 | 188 | 180.8 | 164.8 | 164.8 | 141.6 | - | - | 272 | 272 | 272 | 272 | 272 | 261.3333 | 250.6667 | 241.0667 | 219.7333 | 219.7333 | 188.8 | - | - | 153 | 153 | 153 | 153 | 153 | 147 | 141 | 135.6 | 123.6 | 123.6 | 106.2 | - | - | 255 | 255 | 255 | 255 | 255 | 245 | 235 | 226 | 206 | 206 | 177 | - | -
Сталь легированная хромомолибденованадиевая | 12Х1МФ | Горячекатаная сталь толщиной или диаметром от 150 до 200 мм | 204 | 204 | 204 | 204 | 204 | 196 | 188 | 180.8 | 164.8 | 164.8 | 141.6 | - | - | 272 | 272 | 272 | 272 | 272 | 261.3333 | 250.6667 | 241.0667 | 219.7333 | 219.7333 | 188.8 | - | - | 153 | 153 | 153 | 153 | 153 | 147 | 141 | 135.6 | 123.6 | 123.6 | 106.2 | - | - | 255 | 255 | 255 | 255 | 255 | 245 | 235 | 226 | 206 | 206 | 177 | - | -
Сталь легированная хромомолибденованадиевая | 12Х1МФ | Поковки толщиной от 100 до 300 мм, КП195* | 156 | 156 | 156 | 156 | 156 | 148.8 | 141.6 | 141.6 | 125.6 | 125.6 | 109.6 | - | - | 208 | 208 | 208 | 208 | 208 | 198.4 | 188.8 | 188.8 | 167.4667 | 167.4667 | 146.1333 | - | - | 117 | 117 | 117 | 117 | 117 | 111.6 | 106.2 | 106.2 | 94.2 | 94.2 | 82.2 | - | - | 195 | 195 | 195 | 195 | 195 | 186 | 177 | 177 | 157 | 157 | 137 | - | -
Сталь легированная хромомолибденованадиевая | 12Х1МФ | Поковки толщиной до 800 мм, КП215* | 172 | 172 | 172 | 172 | 172 | 164.8 | 156.8 | 156.8 | 141.6 | 141.6 | 117.6 | - | - | 229.3333 | 229.3333 | 229.3333 | 229.3333 | 229.3333 | 219.7333 | 209.0667 | 209.0667 | 188.8 | 188.8 | 156.8 | - | - | 129 | 129 | 129 | 129 | 129 | 123.6 | 117.6 | 117.6 | 106.2 | 106.2 | 88.2 | - | - | 215 | 215 | 215 | 215 | 215 | 206 | 196 | 196 | 177 | 177 | 147 | - | -
Сталь легированная хромомолибденованадиевая | 12Х1МФ | Поковки толщиной от 100 до 500 мм, КП245* | 196 | 196 | 196 | 196 | 196 | 188 | 172.8 | 172.8 | 156.8 | 156.8 | 133.6 | - | - | 261.3333 | 261.3333 | 261.3333 | 261.3333 | 261.3333 | 250.6667 | 230.4 | 230.4 | 209.0667 | 209.0667 | 178.1333 | - | - | 147 | 147 | 147 | 147 | 147 | 141 | 129.6 | 129.6 | 117.6 | 117.6 | 100.2 | - | - | 245 | 245 | 245 | 245 | 245 | 235 | 216 | 216 | 196 | 196 | 167 | - | -
Сталь легированная хромомолибденованадиевая | 12Х1МФ | Трубы бесшовные горячекатаные диаметром от 57 до 465 мм с толщиной стенки от 3,5 до 60 мм | 203.5385 | 199.3846 | 199.3846 | 194.7692 | 194.7692 | 190.1538 | 190.1538 | 180.9231 | 171.6923 | 158.3077 | 135.6923 | - | - | 271.3846 | 265.8462 | 265.8462 | 259.6923 | 259.6923 | 253.5385 | 253.5385 | 241.2308 | 228.9231 | 211.0769 | 180.9231 | - | - | 165 | 165 | 165 | 165 | 165 | 159 | 153 | 147 | 129.6 | 128.4 | 111.6 | - | - | 275 | 275 | 275 | 275 | 275 | 265 | 255 | 245 | 216 | 214 | 186 | - | -
Сталь легированная хромомолибденованадиевая | 12Х1МФ | Трубы холоднодеформируемые диаметром от 10 до 108 мм с толщиной стенки от 2 до 13 мм | 203.5385 | 199.3846 | 199.3846 | 194.7692 | 194.7692 | 190.1538 | 190.1538 | 180.9231 | 171.6923 | 158.3077 | 135.6923 | - | - | 271.3846 | 265.8462 | 265.8462 | 259.6923 | 259.6923 | 253.5385 | 253.5385 | 241.2308 | 228.9231 | 211.0769 | 180.9231 | - | - | 165 | 165 | 165 | 165 | 165 | 159 | 153 | 147 | 129.6 | 128.4 | 111.6 | - | - | 275 | 275 | 275 | 275 | 275 | 265 | 255 | 245 | 216 | 214 | 186 | - | -
Сталь легированная хромомолибденованадиевая | 25Х1МФ | Сталь горячекатаная, кованая, калиброванная диаметром или стороной квадрата до 90 мм | 407.5385 | 402.9231 | 384.9231 | 375.6923 | 371.0769 | 357.6923 | 353.0769 | 335.0769 | 330.4615 | 314.3077 | 289.8462 | - | - | 543.3846 | 537.2308 | 513.2308 | 500.9231 | 494.7692 | 476.9231 | 470.7692 | 446.7692 | 440.6154 | 419.0769 | 386.4615 | - | - | 441.6 | 423.6 | 418.2 | 394.2 | 388.2 | 370.8 | 364.8 | 341.4 | 335.4 | 324 | 318 | - | - | 736 | 706 | 697 | 657 | 647 | 618 | 608 | 569 | 559 | 540 | 530 | - | -
Сталь легированная хромомолибденованадиевая | 25Х1МФ | Сталь горячекатаная, кованая, калиброванная диаметром или стороной квадрата от 90 до 150 мм | 407.5385 | 402.9231 | 384.9231 | 375.6923 | 371.0769 | 357.6923 | 353.0769 | 335.0769 | 330.4615 | 314.3077 | 289.8462 | - | - | 543.3846 | 537.2308 | 513.2308 | 500.9231 | 494.7692 | 476.9231 | 470.7692 | 446.7692 | 440.6154 | 419.0769 | 386.4615 | - | - | 441.6 | 423.6 | 418.2 | 394.2 | 388.2 | 370.8 | 364.8 | 341.4 | 335.4 | 324 | 318 | - | - | 736 | 706 | 697 | 657 | 647 | 618 | 608 | 569 | 559 | 540 | 530 | - | -
Сталь легированная хромомолибденованадиевая | 25Х1МФ | Сталь горячекатаная, кованая, калиброванная диаметром или стороной квадрата от 150 до 200 мм | 407.5385 | 402.9231 | 384.9231 | 375.6923 | 371.0769 | 357.6923 | 353.0769 | 335.0769 | 330.4615 | 317.0769 | 289.8462 | - | - | 543.3846 | 537.2308 | 513.2308 | 500.9231 | 494.7692 | 476.9231 | 470.7692 | 446.7692 | 440.6154 | 422.7692 | 386.4615 | - | - | 441.6 | 423.6 | 418.2 | 394.2 | 388.2 | 370.8 | 364.8 | 341.4 | 335.4 | 324 | 318 | - | - | 736 | 706 | 697 | 657 | 647 | 618 | 608 | 569 | 559 | 540 | 530 | - | -
Сталь легированная хромомолибденованадиевая | 25Х1МФ | Заготовки крепежных деталей толщиной или диаметром до 200 мм, КП490* | 271.8462 | 267.2308 | 253.3846 | 249.2308 | 249.2308 | 235.3846 | 235.3846 | 222 | 217.3846 | 212.7692 | 190.1538 | - | - | 362.4615 | 356.3077 | 337.8462 | 332.3077 | 332.3077 | 313.8462 | 313.8462 | 296 | 289.8462 | 283.6923 | 253.5385 | - | - | 294 | 282.6 | 276.6 | 259.2 | 259.2 | 247.2 | 241.2 | 205.8 | 205.8 | 193.8 | 193.8 | - | - | 490 | 471 | 461 | 432 | 432 | 412 | 402 | 343 | 343 | 323 | 323 | - | -
Сталь легированная хромомолибденованадиевая | 25Х1МФ | Заготовки крепежных деталей толщиной или диаметром до 200 мм КП590* | 339.6923 | 330.4615 | 317.0769 | 307.8462 | 307.8462 | 289.8462 | 289.8462 | 276 | 271.8462 | 262.6154 | 235.3846 | - | - | 452.9231 | 440.6154 | 422.7692 | 410.4615 | 410.4615 | 386.4615 | 386.4615 | 368 | 362.4615 | 350.1538 | 313.8462 | - | - | 354 | 335.4 | 329.4 | 312 | 306 | 294.6 | 288.6 | 270.6 | 264.6 | 259.2 | 253.2 | - | - | 590 | 559 | 549 | 520 | 510 | 491 | 481 | 451 | 441 | 432 | 422 | - | -
Сталь легированная хромомолибденованадиевая | 25Х1МФ | Заготовки крепежных деталей толщиной или диаметром до 200 мм, КП640* | 362.3077 | 357.6923 | 339.6923 | 330.4615 | 325.8462 | 317.0769 | 317.0769 | 294.4615 | 289.8462 | 280.6154 | 253.3846 | - | - | 483.0769 | 476.9231 | 452.9231 | 440.6154 | 434.4615 | 422.7692 | 422.7692 | 392.6154 | 386.4615 | 374.1538 | 337.8462 | - | - | 384 | 364.8 | 358.8 | 341.4 | 335.4 | 324 | 318 | 294.6 | 288.6 | 282.6 | 276.6 | - | - | 640 | 608 | 598 | 569 | 559 | 540 | 530 | 491 | 481 | 471 | 461 | - | -
Сталь легированная хромомолибденованадиевая | 25Х1МФ | Заготовки крепежных деталей толщиной или диаметром до 200 мм, КП670* | 362.3077 | 357.6923 | 357.6923 | 353.0769 | 353.0769 | 348.4615 | 334.6154 | 320.7692 | 297.6923 | 271.8462 | 244.1538 | - | - | 483.0769 | 476.9231 | 476.9231 | 470.7692 | 470.7692 | 464.6154 | 446.1538 | 427.6923 | 396.9231 | 362.4615 | 325.5385 | - | - | 402 | 382.8 | 382.8 | 376.8 | 364.8 | 353.4 | 335.4 | 312 | 294 | 271.2 | 241.2 | - | - | 670 | 638 | 638 | 628 | 608 | 589 | 559 | 520 | 490 | 452 | 402 | - | -
Сталь легированная хромомолибденованадиевая | 15Х1М1Ф | Трубы бесшовные горячекатаные с наружным диаметром от 57 до 465 мм с толщиной стенки от 3,5 до 60 мм | 226.6154 | 226.6154 | 226.6154 | 226.6154 | 226.6154 | 217.3846 | 212 | 203.5385 | 188 | 180.8 | 153.6923 | 149.0769 | - | 302.1538 | 302.1538 | 302.1538 | 302.1538 | 302.1538 | 289.8462 | 282.6667 | 271.3846 | 250.6667 | 241.0667 | 204.9231 | 198.7692 | - | 188.4 | 182.4 | 182.4 | 182.4 | 170.4 | 165 | 159 | 153 | 141 | 135.6 | 123 | 117.6 | - | 314 | 304 | 304 | 304 | 284 | 275 | 265 | 255 | 235 | 226 | 205 | 196 | -
Сталь легированная хромомолибденованадиевая | 15Х1М1ФЛ | Отливки | 203.5385 | 203.5385 | 203.5385 | 203.5385 | 203.5385 | 203.5385 | 194.7692 | 190.1538 | 185.5385 | 180.8 | 141.6 | 132.8 | - | 271.3846 | 271.3846 | 271.3846 | 271.3846 | 271.3846 | 271.3846 | 259.6923 | 253.5385 | 247.3846 | 241.0667 | 188.8 | 177.0667 | - | 188.4 | 182.4 | 182.4 | 176.4 | 170.4 | 165 | 153 | 153 | 141 | 135.6 | 106.2 | 99.6 | - | 314 | 304 | 304 | 294 | 284 | 275 | 255 | 255 | 235 | 226 | 177 | 166 | -
Сталь легированная хромомолибденованадиевая | 12Х2МФА | Листы толщиной до 180 мм, КП395** | 249.2308 | 244.6154 | 240 | 230.7692 | 230.7692 | 226.6154 | 226.6154 | 226.6154 | 212.7692 | 199.3846 | 190.1538 | - | - | 332.3077 | 326.1538 | 320 | 307.6923 | 307.6923 | 302.1538 | 302.1538 | 302.1538 | 283.6923 | 265.8462 | 253.5385 | - | - | 259.2 | 253.2 | 253.2 | 247.2 | 247.2 | 241.2 | 237 | 237 | 237 | 237 | 235.2 | - | - | 432 | 422 | 422 | 412 | 412 | 402 | 395 | 395 | 395 | 395 | 392 | - | -
Сталь легированная хромомолибденованадиевая | 12Х2МФА | Поковки толщиной до 150 мм, КП395** | 249.2308 | 244.6154 | 240 | 230.7692 | 230.7692 | 226.6154 | 226.6154 | 226.6154 | 212.7692 | 199.3846 | 190.1538 | - | - | 332.3077 | 326.1538 | 320 | 307.6923 | 307.6923 | 302.1538 | 302.1538 | 302.1538 | 283.6923 | 265.8462 | 253.5385 | - | - | 259.2 | 253.2 | 253.2 | 247.2 | 247.2 | 241.2 | 237 | 237 | 237 | 237 | 235.2 | - | - | 432 | 422 | 422 | 412 | 412 | 402 | 395 | 395 | 395 | 395 | 392 | - | -
Сталь легированная хромомолибденованадиевая | 12Х2МФА | Листы толщиной до 180 мм, КП490** | 294.4615 | 285.2308 | 280.6154 | 276 | 271.8462 | 262.6154 | 258 | 253.3846 | 249.2308 | 230.7692 | 222 | - | - | 392.6154 | 380.3077 | 374.1538 | 368 | 362.4615 | 350.1538 | 344 | 337.8462 | 332.3077 | 307.6923 | 296 | - | - | 318 | 312 | 312 | 306 | 300 | 300 | 294 | 294 | 294 | 288 | 276.6 | - | - | 530 | 520 | 520 | 510 | 500 | 500 | 490 | 490 | 490 | 480 | 461 | - | -
Сталь легированная хромомолибденованадиевая | 12Х2МФА | Поковки толщиной до 150 мм, КП490** | 294.4615 | 285.2308 | 280.6154 | 276 | 271.8462 | 262.6154 | 258 | 253.3846 | 249.2308 | 230.7692 | 222 | - | - | 392.6154 | 380.3077 | 374.1538 | 368 | 362.4615 | 350.1538 | 344 | 337.8462 | 332.3077 | 307.6923 | 296 | - | - | 318 | 312 | 312 | 306 | 300 | 300 | 294 | 294 | 294 | 288 | 276.6 | - | - | 530 | 520 | 520 | 510 | 500 | 500 | 490 | 490 | 490 | 480 | 461 | - | -
Сталь легированная хромомолибденованадиевая | 12Х2МФА-А | Листы толщиной до 180 мм, КП395** | 249.2308 | 244.6154 | 240 | 230.7692 | 230.7692 | 226.6154 | 226.6154 | 226.6154 | 212.7692 | 199.3846 | 190.1538 | - | - | 332.3077 | 326.1538 | 320 | 307.6923 | 307.6923 | 302.1538 | 302.1538 | 302.1538 | 283.6923 | 265.8462 | 253.5385 | - | - | 259.2 | 253.2 | 253.2 | 247.2 | 247.2 | 241.2 | 237 | 237 | 237 | 237 | 235.2 | - | - | 432 | 422 | 422 | 412 | 412 | 402 | 395 | 395 | 395 | 395 | 392 | - | -
Сталь легированная хромомолибденованадиевая | 12Х2МФА-А | Поковки толщиной до 150 мм, КП395** | 249.2308 | 244.6154 | 240 | 230.7692 | 230.7692 | 226.6154 | 226.6154 | 226.6154 | 212.7692 | 199.3846 | 190.1538 | - | - | 332.3077 | 326.1538 | 320 | 307.6923 | 307.6923 | 302.1538 | 302.1538 | 302.1538 | 283.6923 | 265.8462 | 253.5385 | - | - | 259.2 | 253.2 | 253.2 | 247.2 | 247.2 | 241.2 | 237 | 237 | 237 | 237 | 235.2 | - | - | 432 | 422 | 422 | 412 | 412 | 402 | 395 | 395 | 395 | 395 | 392 | - | -
Сталь легированная хромомолибденованадиевая | 12Х2МФА-А | Листы толщиной до 180 мм, КП490** | 294.4615 | 285.2308 | 280.6154 | 276 | 271.8462 | 262.6154 | 258 | 253.3846 | 249.2308 | 230.7692 | 222 | - | - | 392.6154 | 380.3077 | 374.1538 | 368 | 362.4615 | 350.1538 | 344 | 337.8462 | 332.3077 | 307.6923 | 296 | - | - | 318 | 312 | 312 | 306 | 300 | 300 | 294 | 294 | 294 | 288 | 276.6 | - | - | 530 | 520 | 520 | 510 | 500 | 500 | 490 | 490 | 490 | 480 | 461 | - | -
Сталь легированная хромомолибденованадиевая | 12Х2МФА-А | Поковки толщиной до 150 мм, КП490** | 294.4615 | 285.2308 | 280.6154 | 276 | 271.8462 | 262.6154 | 258 | 253.3846 | 249.2308 | 230.7692 | 222 | - | - | 392.6154 | 380.3077 | 374.1538 | 368 | 362.4615 | 350.1538 | 344 | 337.8462 | 332.3077 | 307.6923 | 296 | - | - | 318 | 312 | 312 | 306 | 300 | 300 | 294 | 294 | 294 | 288 | 276.6 | - | - | 530 | 520 | 520 | 510 | 500 | 500 | 490 | 490 | 490 | 480 | 461 | - | -
Сталь легированная хромомолибденованадиевая | 18Х2МФА | Листы, поковки толщиной от 160 до 400 мм, КП490** | 294.4615 | 285.2308 | 280.6154 | 276 | 271.8462 | 262.6154 | 258 | 253.3846 | 249.2308 | 244.6154 | 240 | - | - | 392.6154 | 380.3077 | 374.1538 | 368 | 362.4615 | 350.1538 | 344 | 337.8462 | 332.3077 | 326.1538 | 320 | - | - | 318 | 312 | 312 | 306 | 300 | 300 | 294 | 294 | 294 | 288.6 | 276.6 | - | - | 530 | 520 | 520 | 510 | 500 | 500 | 490 | 490 | 490 | 481 | 461 | - | -
Сталь легированная хромомолибденованадиевая | 15Х2МФА | Листы, поковки толщиной от 400 до 650 мм, КП295** | 203.5385 | 199.3846 | 194.7692 | 190.1538 | 185.5385 | 180.9231 | 180.9231 | 180.9231 | 172.1538 | 162.9231 | 153.6923 | - | - | 271.3846 | 265.8462 | 259.6923 | 253.5385 | 247.3846 | 241.2308 | 241.2308 | 241.2308 | 229.5385 | 217.2308 | 204.9231 | - | - | 235.2 | 229.8 | 217.8 | 211.8 | 200.4 | 194.4 | 182.4 | 177 | 170.4 | 159 | 153 | - | - | 392 | 383 | 363 | 353 | 334 | 324 | 304 | 295 | 284 | 265 | 255 | - | -
Сталь легированная хромомолибденованадиевая | 15Х2МФА | Листы, поковки толщиной от 161 до 400 мм, КП395** | 249.2308 | 244.6154 | 240 | 230.7692 | 226.6154 | 222 | 217.3846 | 212.7692 | 212.7692 | 199.3846 | 190.1538 | - | - | 332.3077 | 326.1538 | 320 | 307.6923 | 302.1538 | 296 | 289.8462 | 283.6923 | 283.6923 | 265.8462 | 253.5385 | - | - | 259.2 | 253.2 | 253.2 | 253.2 | 247.2 | 241.2 | 241.2 | 237 | 237 | 237 | 217.8 | - | - | 432 | 422 | 422 | 422 | 412 | 402 | 402 | 395 | 395 | 395 | 363 | - | -
Сталь легированная хромомолибденованадиевая | 15Х2МФА-А | Листы, поковки толщиной от 400 до 650 мм, КП295** | 203.5385 | 199.3846 | 194.7692 | 190.1538 | 185.5385 | 180.9231 | 180.9231 | 180.9231 | 172.1538 | 162.9231 | 153.6923 | - | - | 271.3846 | 265.8462 | 259.6923 | 253.5385 | 247.3846 | 241.2308 | 241.2308 | 241.2308 | 229.5385 | 217.2308 | 204.9231 | - | - | 235.2 | 229.8 | 217.8 | 211.8 | 200.4 | 194.4 | 182.4 | 177 | 170.4 | 159 | 153 | - | - | 392 | 383 | 363 | 353 | 334 | 324 | 304 | 295 | 284 | 265 | 255 | - | -
Сталь легированная хромомолибденованадиевая | 15Х2МФА-А | Листы, поковки толщиной от 161 до 400 мм, КП395** | 249.2308 | 244.6154 | 240 | 230.7692 | 226.6154 | 222 | 217.3846 | 212.7692 | 212.7692 | 199.3846 | 190.1538 | - | - | 332.3077 | 326.1538 | 320 | 307.6923 | 302.1538 | 296 | 289.8462 | 283.6923 | 283.6923 | 265.8462 | 253.5385 | - | - | 259.2 | 253.2 | 253.2 | 253.2 | 247.2 | 241.2 | 241.2 | 237 | 237 | 237 | 217.8 | - | - | 432 | 422 | 422 | 422 | 412 | 402 | 402 | 395 | 395 | 395 | 363 | - | -
Сталь легированная хромомолибденованадиевая | 25Х2МФА | Поковки, листы (плиты), листовые и штампованные заготовки диаметром или толщиной до 70 мм, КП395** | 249.2308 | 244.6154 | 240 | 230.7692 | 226.6154 | 222 | 217.3846 | 212.7692 | 212.7692 | 203.5385 | 203.5385 | - | - | 332.3077 | 326.1538 | 320 | 307.6923 | 302.1538 | 296 | 289.8462 | 283.6923 | 283.6923 | 271.3846 | 271.3846 | - | - | 259.2 | 259.2 | 253.2 | 247.2 | 241.2 | 241.2 | 237 | 237 | 237 | 223.8 | 223.8 | - | - | 432 | 432 | 422 | 412 | 402 | 402 | 395 | 395 | 395 | 373 | 373 | - | -
Сталь легированная хромомолибденованадиевая | 25Х2МФА | Поковки, листы (плиты), листовые и штампованные заготовки диаметром или толщиной до 750 мм, КП490** | 294.4615 | 285.2308 | 280.6154 | 276 | 271.8462 | 262.6154 | 258 | 253.3846 | 249.2308 | 244.6154 | 240 | - | - | 392.6154 | 380.3077 | 374.1538 | 368 | 362.4615 | 350.1538 | 344 | 337.8462 | 332.3077 | 326.1538 | 320 | - | - | 318 | 318 | 312 | 306 | 300 | 300 | 294 | 294 | 282.6 | 276.6 | 276.6 | - | - | 530 | 530 | 520 | 510 | 500 | 500 | 490 | 490 | 471 | 461 | 461 | - | -
Сталь легированная хромомолибденованадиевая | 25Х2МФА | Поковки, листы (плиты), листовые и штампованные заготовки диаметром или толщиной до 750 мм, КП590** | 339.6923 | 330.4615 | 325.8462 | 321.6923 | 312.4615 | 307.8462 | 298.6154 | 294.4615 | 285.2308 | 280.6154 | 276 | - | - | 452.9231 | 440.6154 | 434.4615 | 428.9231 | 416.6154 | 410.4615 | 398.1538 | 392.6154 | 380.3077 | 374.1538 | 368 | - | - | 376.8 | 376.8 | 370.8 | 364.8 | 358.8 | 358.8 | 354 | 354 | 329.4 | 324 | 324 | - | - | 628 | 628 | 618 | 608 | 598 | 598 | 590 | 590 | 549 | 540 | 540 | - | -
Сталь легированная хромомолибденованадиевая | 25Х2М1Ф | Горячекатаные и кованые прутки и полосы диаметром или толщиной 90 мм | 362.3077 | 353.0769 | 353.0769 | 348.4615 | 343.8462 | 339.2308 | 334.6154 | 317.0769 | 312.4615 | 298.6154 | 280.6154 | - | - | 483.0769 | 470.7692 | 470.7692 | 464.6154 | 458.4615 | 452.3077 | 446.1538 | 422.7692 | 416.6154 | 398.1538 | 374.1538 | - | - | 400.2 | 400.2 | 390.6 | 388.2 | 388.2 | 376.8 | 370.8 | 358.8 | 346.8 | 335.4 | 323.4 | - | - | 667 | 667 | 651 | 647 | 647 | 628 | 618 | 598 | 578 | 559 | 539 | - | -
Сталь легированная хромомолибденованадиевая | 25Х2М1Ф | Заготовки крепежных деталей диаметром или толщиной до 200 мм | 362.3077 | 353.0769 | 353.0769 | 348.4615 | 343.8462 | 339.2308 | 334.6154 | 317.0769 | 312.4615 | 298.6154 | 280.6154 | - | - | 483.0769 | 470.7692 | 470.7692 | 464.6154 | 458.4615 | 452.3077 | 446.1538 | 422.7692 | 416.6154 | 398.1538 | 374.1538 | - | - | 400.2 | 400.2 | 390.6 | 388.2 | 388.2 | 376.8 | 370.8 | 358.8 | 346.8 | 335.4 | 323.4 | - | - | 667 | 667 | 651 | 647 | 647 | 628 | 618 | 598 | 578 | 559 | 539 | - | -
Сталь легированная хромомолибденованадиевая | 25Х2М1Ф | Горячекатаные и кованые прутки и полосы диаметром или толщиной от 90 до 150 мм | 362.3077 | 353.0769 | 348.4615 | 339.6923 | 335.0769 | 321.6923 | 317.0769 | 312.4615 | 303.2308 | 298.6154 | 294.4615 | - | - | 483.0769 | 470.7692 | 464.6154 | 452.9231 | 446.7692 | 428.9231 | 422.7692 | 416.6154 | 404.3077 | 398.1538 | 392.6154 | - | - | 400.2 | 400.2 | 400.2 | 388.2 | 382.8 | 370.8 | 364.8 | 358.8 | 353.4 | 347.4 | 347.4 | - | - | 667 | 667 | 667 | 647 | 638 | 618 | 608 | 598 | 589 | 579 | 579 | - | -
Сталь легированная хромомолибденованадиевая | 25Х2М1Ф | Горячекатаные и кованые прутки и полосы диаметром или толщиной от 150 до 200 мм | 362.3077 | 353.0769 | 353.0769 | 339.6923 | 335.0769 | 321.6923 | 317.0769 | 312.4615 | 303.2308 | 298.6154 | 294.4615 | - | - | 483.0769 | 470.7692 | 470.7692 | 452.9231 | 446.7692 | 428.9231 | 422.7692 | 416.6154 | 404.3077 | 398.1538 | 392.6154 | - | - | 400.2 | 400.2 | 400.2 | 388.2 | 382.8 | 370.8 | 364.8 | 358.8 | 353.4 | 347.4 | 347.4 | - | - | 667 | 667 | 667 | 647 | 638 | 618 | 608 | 598 | 589 | 579 | 579 | - | -
Сталь легированная хромомолибденованадиевая | 25Х2М1Ф | Поковки толщиной или диаметром от 100 до 300 мм, КП490* | 303.2308 | 294.4615 | 289.8462 | 280.6154 | 276 | 267.2308 | 262.6154 | 258 | 249.2308 | 230.7692 | 230.7692 | - | - | 404.3077 | 392.6154 | 386.4615 | 374.1538 | 368 | 356.3077 | 350.1538 | 344 | 332.3077 | 307.6923 | 307.6923 | - | - | 294 | 294 | 282.6 | 276.6 | 270.6 | 264.6 | 259.2 | 253.2 | 247.2 | 235.2 | 235.2 | - | - | 490 | 490 | 471 | 461 | 451 | 441 | 432 | 422 | 412 | 392 | 392 | - | -
Сталь легированная хромомолибденованадиевая | 25Х3МФА | Поковки, листы (плиты), листовые и штампованные заготовки толщиной от 450 до 600 мм, КП395** | 249.2308 | 244.6154 | 240 | 230.7692 | 226.6154 | 222 | 217.3846 | 212.7692 | 212.7692 | 203.5385 | 203.5385 | - | - | 332.3077 | 326.1538 | 320 | 307.6923 | 302.1538 | 296 | 289.8462 | 283.6923 | 283.6923 | 271.3846 | 271.3846 | - | - | 259.2 | 259.2 | 253.2 | 247.2 | 241.2 | 241.2 | 237 | 237 | 237 | 223.8 | 223.8 | - | - | 432 | 432 | 422 | 412 | 402 | 402 | 395 | 395 | 395 | 373 | 373 | - | -
Сталь легированная хромомолибденованадиевая | 25Х3МФА | Поковки, листы (плиты), листовые и штампованные заготовки толщиной от 450 до 600 мм, КП490** | 294.4615 | 285.2308 | 280.6154 | 276 | 271.8462 | 262.6154 | 258 | 253.3846 | 249.2308 | 244.6154 | 240 | - | - | 392.6154 | 380.3077 | 374.1538 | 368 | 362.4615 | 350.1538 | 344 | 337.8462 | 332.3077 | 326.1538 | 320 | - | - | 318 | 318 | 312 | 306 | 300 | 300 | 294 | 294 | 282.6 | 276.6 | 276.6 | - | - | 530 | 530 | 520 | 510 | 500 | 500 | 490 | 490 | 471 | 461 | 461 | - | -
Сталь легированная хромомолибденованадиевая | 25Х3МФА | Поковки, листы (плиты), листовые и штампованные заготовки толщиной от 450 до 600 мм, КП590** | 339.6923 | 330.4615 | 325.8462 | 321.6923 | 317.0769 | 307.8462 | 298.6154 | 294.4615 | 285.2308 | 280.6154 | 276 | - | - | 452.9231 | 440.6154 | 434.4615 | 428.9231 | 422.7692 | 410.4615 | 398.1538 | 392.6154 | 380.3077 | 374.1538 | 368 | - | - | 376.8 | 376.8 | 370.8 | 364.8 | 358.8 | 358.8 | 354 | 354 | 329.4 | 324 | 324 | - | - | 628 | 628 | 618 | 608 | 598 | 598 | 590 | 590 | 549 | 540 | 540 | - | -
Сталь легированная хромомолибденованадиевая | 25Х3МФА | Поковки, листы (плиты), листовые и штампованные заготовки толщиной от 450 до 600 мм, КП685** | 384.9231 | 375.6923 | 371.0769 | 366.9231 | 362.3077 | 353.0769 | 344.3077 | 339.6923 | 321.6923 | 317.0769 | 312.4615 | - | - | 513.2308 | 500.9231 | 494.7692 | 489.2308 | 483.0769 | 470.7692 | 459.0769 | 452.9231 | 428.9231 | 422.7692 | 416.6154 | - | - | 437.4 | 437.4 | 429.6 | 423.6 | 423.6 | 418.2 | 411 | 411 | 382.8 | 376.8 | 376.8 | - | - | 729 | 729 | 716 | 706 | 706 | 697 | 685 | 685 | 638 | 628 | 628 | - | -
Сталь легированная хромомолибденованадиевая | 10Х2М1ФБ | Поковки толщиной от 100 до 400 мм, КП195* | 156 | 154.4 | 151.2 | 147.2308 | 143.0769 | 138.9231 | 134.7692 | 130.1538 | 126 | 121.8462 | 117.6923 | - | - | 208 | 205.8667 | 201.6 | 196.3077 | 190.7692 | 185.2308 | 179.6923 | 173.5385 | 168 | 162.4615 | 156.9231 | - | - | 117 | 115.8 | 113.4 | 113.4 | 107.4 | 107.4 | 102 | 99.6 | 96.6 | 93.6 | 91.2 | - | - | 195 | 193 | 189 | 189 | 179 | 179 | 170 | 166 | 161 | 156 | 152 | - | -
Сталь легированная хромомолибденованадиевая | 10Х2М1ФБ | Поковки толщиной от 100 до 400 мм, КП245* | 180.9231 | 175.8462 | 167.5385 | 159.2308 | 151.3846 | 143.0769 | 134.7692 | 126.4615 | 123.2308 | 123.2308 | 116.3077 | - | - | 241.2308 | 234.4615 | 223.3846 | 212.3077 | 201.8462 | 190.7692 | 179.6923 | 168.6154 | 164.3077 | 164.3077 | 155.0769 | - | - | 147 | 145.2 | 142.8 | 139.8 | 137.4 | 135 | 132 | 129 | 123.6 | 117.6 | 111.6 | - | - | 245 | 242 | 238 | 233 | 229 | 225 | 220 | 215 | 206 | 196 | 186 | - | -
Сталь легированная хромомолибденованадиевая | 10Х2М1ФБ | Листы толщиной до 150 мм, КП195* | 156 | 154.4 | 150.4 | 147.2308 | 143.0769 | 138.4615 | 134.3077 | 130.1538 | 126 | 121.3846 | 117.2308 | - | - | 208 | 205.8667 | 200.5333 | 196.3077 | 190.7692 | 184.6154 | 179.0769 | 173.5385 | 168 | 161.8462 | 156.3077 | - | - | 117 | 115.8 | 112.8 | 112.8 | 107.4 | 107.4 | 102 | 99 | 96.6 | 93.6 | 91.2 | - | - | 195 | 193 | 188 | 188 | 179 | 179 | 170 | 165 | 161 | 156 | 152 | - | -
Сталь легированная хромомолибденованадиевая | 10Х2М1ФБ | Листы толщиной до 150 мм, КП245* | 180.9231 | 177.6923 | 173.5385 | 168 | 162.9231 | 157.8462 | 152.7692 | 147.6923 | 142.6154 | 137.5385 | 135.6923 | - | - | 241.2308 | 236.9231 | 231.3846 | 224 | 217.2308 | 210.4615 | 203.6923 | 196.9231 | 190.1538 | 183.3846 | 180.9231 | - | - | 147 | 146.4 | 144.6 | 142.8 | 141 | 138.6 | 136.8 | 135 | 133.2 | 130.8 | 124.8 | - | - | 245 | 244 | 241 | 238 | 235 | 231 | 228 | 225 | 222 | 218 | 208 | - | -
Сталь легированная хромомолибденованадиевая | 15Х2НМФА | Поковки, листы, штамповки диаметром или толщиной от 400 до 650 мм, КП395** | 253.3846 | 248.7692 | 244.1538 | 239.5385 | 235.3846 | 230.7692 | 230.7692 | 226.6154 | - | - | - | - | - | 337.8462 | 331.6923 | 325.5385 | 319.3846 | 313.8462 | 307.6923 | 307.6923 | 302.1538 | - | - | - | - | - | 264.6 | 258.6 | 252.6 | 247.2 | 241.2 | 241.2 | 241.2 | 237 | - | - | - | - | - | 441 | 431 | 421 | 412 | 402 | 402 | 402 | 395 | - | - | - | - | -
Сталь легированная хромомолибденованадиевая | 15Х2НМФА | Поковки, листы, штамповки диаметром или толщиной от 160 до 400 мм, КП490* | 280.6154 | 273.6923 | 271.3846 | 266.7692 | 262.1538 | 258 | 253.3846 | 248.7692 | - | - | - | - | - | 374.1538 | 364.9231 | 361.8462 | 355.6923 | 349.5385 | 344 | 337.8462 | 331.6923 | - | - | - | - | - | 294 | 288 | 282 | 276.6 | 270.6 | 270.6 | 270.6 | 264.6 | - | - | - | - | - | 490 | 480 | 470 | 461 | 451 | 451 | 451 | 441 | - | - | - | - | -
Сталь легированная хромомолибденованадиевая | 15Х2НМФА | Поковки, листы штамповки диаметром или толщиной от 400 до 650 мм, КП295* | 203.5385 | 199.3846 | 194.7692 | 190.1538 | 185.5385 | 185.5385 | 185.5385 | 180.9231 | - | - | - | - | - | 271.3846 | 265.8462 | 259.6923 | 253.5385 | 247.3846 | 247.3846 | 247.3846 | 241.2308 | - | - | - | - | - | 235.2 | 235.2 | 223.8 | 217.8 | 217.8 | 217.8 | 211.8 | 177 | - | - | - | - | - | 392 | 392 | 373 | 363 | 363 | 363 | 353 | 295 | - | - | - | - | -
Сталь легированная хромомолибденованадиевая | 15Х2НМФА | Поковки, листы штамповки диаметром или толщиной от 160 до 400 мм, КП395** | 253.3846 | 253.3846 | 253.3846 | 244.6154 | 240 | 235.3846 | 235.3846 | 226.6154 | - | - | - | - | - | 337.8462 | 337.8462 | 337.8462 | 326.1538 | 320 | 313.8462 | 313.8462 | 302.1538 | - | - | - | - | - | 264.6 | 259.2 | 247.2 | 241.2 | 237 | 237 | 237 | 237 | - | - | - | - | - | 441 | 432 | 412 | 402 | 395 | 395 | 395 | 395 | - | - | - | - | -
Сталь легированная хромомолибденованадиевая | 15ХНМФА-А | Поковки, листы, штамповки диаметром или толщиной от 400 до 650 мм, КП395** | 253.3846 | 248.7692 | 244.1538 | 239.5385 | 235.3846 | 230.7692 | 230.7692 | 226.6154 | - | - | - | - | - | 337.8462 | 331.6923 | 325.5385 | 319.3846 | 313.8462 | 307.6923 | 307.6923 | 302.1538 | - | - | - | - | - | 264.6 | 258.6 | 252.6 | 247.2 | 241.2 | 241.2 | 241.2 | 237 | - | - | - | - | - | 441 | 431 | 421 | 412 | 402 | 402 | 402 | 395 | - | - | - | - | -
Сталь легированная хромомолибденованадиевая | 15ХНМФА-А | Поковки, листы, штамповки диаметром или толщиной от 160 до 400 мм, КП490* | 280.6154 | 273.6923 | 271.3846 | 266.7692 | 262.1538 | 258 | 253.3846 | 248.7692 | - | - | - | - | - | 374.1538 | 364.9231 | 361.8462 | 355.6923 | 349.5385 | 344 | 337.8462 | 331.6923 | - | - | - | - | - | 294 | 288 | 282 | 276.6 | 270.6 | 270.6 | 270.6 | 264.6 | - | - | - | - | - | 490 | 480 | 470 | 461 | 451 | 451 | 451 | 441 | - | - | - | - | -
Сталь легированная хромомолибденованадиевая | 15ХНМФА-А | Поковки, листы штамповки диаметром или толщиной от 400 до 650 мм, КП295* | 203.5385 | 199.3846 | 194.7692 | 190.1538 | 185.5385 | 185.5385 | 185.5385 | 180.9231 | - | - | - | - | - | 271.3846 | 265.8462 | 259.6923 | 253.5385 | 247.3846 | 247.3846 | 247.3846 | 241.2308 | - | - | - | - | - | 235.2 | 235.2 | 223.8 | 217.8 | 217.8 | 217.8 | 211.8 | 177 | - | - | - | - | - | 392 | 392 | 373 | 363 | 363 | 363 | 353 | 295 | - | - | - | - | -
Сталь легированная хромомолибденованадиевая | 15ХНМФА-А | Поковки, листы штамповки диаметром или толщиной от 160 до 400 мм, КП395** | 253.3846 | 253.3846 | 253.3846 | 244.6154 | 240 | 235.3846 | 235.3846 | 226.6154 | - | - | - | - | - | 337.8462 | 337.8462 | 337.8462 | 326.1538 | 320 | 313.8462 | 313.8462 | 302.1538 | - | - | - | - | - | 264.6 | 259.2 | 247.2 | 241.2 | 237 | 237 | 237 | 237 | - | - | - | - | - | 441 | 432 | 412 | 402 | 395 | 395 | 395 | 395 | - | - | - | - | -
Сталь легированная хромомолибденованадиевая | 15Х3НМФА | Листы, поковки толщиной до 450 мм | 271.8462 | 262.6154 | 249.2308 | 240 | 240 | 235.3846 | 230.7692 | 226.6154 | - | - | - | - | - | 362.4615 | 350.1538 | 332.3077 | 320 | 320 | 313.8462 | 307.6923 | 302.1538 | - | - | - | - | - | 294.6 | 282.6 | 270.6 | 264.6 | 264.6 | 264.6 | 253.2 | 235.2 | - | - | - | - | - | 491 | 471 | 451 | 441 | 441 | 441 | 422 | 392 | - | - | - | - | -
Сталь легированная хромомолибденованадиевая | 15Х3НМФА-А | Листы, поковки толщиной до 450 мм | 271.8462 | 262.6154 | 249.2308 | 240 | 240 | 235.3846 | 230.7692 | 226.6154 | - | - | - | - | - | 362.4615 | 350.1538 | 332.3077 | 320 | 320 | 313.8462 | 307.6923 | 302.1538 | - | - | - | - | - | 294.6 | 282.6 | 270.6 | 264.6 | 264.6 | 264.6 | 253.2 | 235.2 | - | - | - | - | - | 491 | 471 | 451 | 441 | 441 | 441 | 422 | 392 | - | - | - | - | -
Сталь легированная хромомолибденованадиевая | 36Х2Н2МФА | Заготовки крепежных деталей толщиной до 200 мм, КП395* | 285.2308 | 285.2308 | 285.2308 | 276 | 262.6154 | 262.6154 | 249.2308 | 196 | - | - | - | - | - | 380.3077 | 380.3077 | 380.3077 | 368 | 350.1538 | 350.1538 | 332.3077 | 261.3333 | - | - | - | - | - | 237 | 237 | 237 | 229.8 | 217.8 | 211.8 | 205.8 | 147 | - | - | - | - | - | 395 | 395 | 395 | 383 | 363 | 353 | 343 | 245 | - | - | - | - | -
Сталь легированная хромомолибденованадиевая | 36Х2Н2МФА | Заготовки крепежных деталей толщиной до 200 мм, КП490* | 303.2308 | 303.2308 | 303.2308 | 294.4615 | 276 | 276 | 262.6154 | 249.2308 | - | - | - | - | - | 404.3077 | 404.3077 | 404.3077 | 392.6154 | 368 | 368 | 350.1538 | 332.3077 | - | - | - | - | - | 294 | 294 | 294 | 288.6 | 270.6 | 264.6 | 259.2 | 241.2 | - | - | - | - | - | 490 | 490 | 490 | 481 | 451 | 441 | 432 | 402 | - | - | - | - | -
Сталь легированная хромомолибденованадиевая | 36Х2Н2МФА | Заготовки крепежных деталей толщиной до 200 мм, КП590* | 317.0769 | 317.0769 | 317.0769 | 307.8462 | 294.4615 | 289.8462 | 276 | 262.6154 | - | - | - | - | - | 422.7692 | 422.7692 | 422.7692 | 410.4615 | 392.6154 | 386.4615 | 368 | 350.1538 | - | - | - | - | - | 354 | 354 | 354 | 341.4 | 324 | 318 | 306 | 264.6 | - | - | - | - | - | 590 | 590 | 590 | 569 | 540 | 530 | 510 | 441 | - | - | - | - | -
Сталь легированная хромомолибденованадиевая | 36Х2Н2МФА | Заготовки крепежных деталей толщиной до 200 мм, КП640 | 316.6154 | 316.6154 | 302.7692 | 289.3846 | 289.3846 | 280.1538 | 275.5385 | 266.7692 | - | - | - | - | - | 422.1538 | 422.1538 | 403.6923 | 385.8462 | 385.8462 | 373.5385 | 367.3846 | 355.6923 | - | - | - | - | - | 384 | 384 | 369 | 349.8 | 349.8 | 337.2 | 330.6 | 285.6 | - | - | - | - | - | 640 | 640 | 615 | 583 | 583 | 562 | 551 | 476 | - | - | - | - | -
Сталь легированная хромомолибденованадиевая | 36Х2Н2МФА | Заготовки крепежных деталей толщиной до 200 мм, КП685* | 362.3077 | 362.3077 | 362.3077 | 348.4615 | 339.6923 | 335.0769 | 317.0769 | 303.2308 | - | - | - | - | - | 483.0769 | 483.0769 | 483.0769 | 464.6154 | 452.9231 | 446.7692 | 422.7692 | 404.3077 | - | - | - | - | - | 411 | 411 | 411 | 394.2 | 382.8 | 376.8 | 353.4 | 324 | - | - | - | - | - | 685 | 685 | 685 | 657 | 638 | 628 | 589 | 540 | - | - | - | - | -
Сталь легированная хромомолибденованадиевая | 36Х2Н2МФА | Заготовки крепежных деталей толщиной до 200 мм, КП785* | 407.5385 | 407.5385 | 407.5385 | 393.6923 | 380.3077 | 375.6923 | 362.3077 | 339.6923 | - | - | - | - | - | 543.3846 | 543.3846 | 543.3846 | 524.9231 | 507.0769 | 500.9231 | 483.0769 | 452.9231 | - | - | - | - | - | 471 | 471 | 471 | 453 | 435.6 | 429.6 | 412.2 | 382.8 | - | - | - | - | - | 785 | 785 | 785 | 755 | 726 | 716 | 687 | 638 | - | - | - | - | -
Сталь легированная хромомолибденованадиевая | 38ХН3МФА | Заготовки крепежных деталей толщиной до 200 мм, КП490* | 303.2308 | 303.2308 | 289.8462 | 280.6154 | 280.6154 | 271.8462 | 267.2308 | 258 | - | - | - | - | - | 404.3077 | 404.3077 | 386.4615 | 374.1538 | 374.1538 | 362.4615 | 356.3077 | 344 | - | - | - | - | - | 294 | 294 | 282.6 | 270.6 | 270.6 | 259.2 | 253.2 | 205.8 | - | - | - | - | - | 490 | 490 | 471 | 451 | 451 | 432 | 422 | 343 | - | - | - | - | -
Сталь легированная хромомолибденованадиевая | 38ХН3МФА | Заготовки крепежных деталей толщиной до 200 мм, КП590* | 317.0769 | 317.0769 | 303.2308 | 289.8462 | 289.8462 | 280.6154 | 276 | 267.2308 | - | - | - | - | - | 422.7692 | 422.7692 | 404.3077 | 386.4615 | 386.4615 | 374.1538 | 368 | 356.3077 | - | - | - | - | - | 354 | 354 | 341.4 | 324 | 324 | 312 | 306 | 264.6 | - | - | - | - | - | 590 | 590 | 569 | 540 | 540 | 520 | 510 | 441 | - | - | - | - | -
Сталь легированная хромомолибденованадиевая | 38ХН3МФА | Заготовки крепежных деталей толщиной до 200 мм, КП640* | 317.0769 | 317.0769 | 303.2308 | 289.8462 | 289.8462 | 280.6154 | 276 | 267.2308 | - | - | - | - | - | 422.7692 | 422.7692 | 404.3077 | 386.4615 | 386.4615 | 374.1538 | 368 | 356.3077 | - | - | - | - | - | 384 | 384 | 369 | 349.8 | 349.8 | 337.2 | 330.6 | 285.6 | - | - | - | - | - | 640 | 640 | 615 | 583 | 583 | 562 | 551 | 476 | - | - | - | - | -
Сталь легированная хромомолибденованадиевая | 38ХН3МФА | Заготовки крепежных деталей толщиной до 200 мм, КП685* | 362.3077 | 362.3077 | 348.4615 | 335.0769 | 335.0769 | 325.8462 | 317.0769 | 307.8462 | - | - | - | - | - | 483.0769 | 483.0769 | 464.6154 | 446.7692 | 446.7692 | 434.4615 | 422.7692 | 410.4615 | - | - | - | - | - | 411 | 411 | 394.2 | 382.8 | 376.8 | 364.8 | 353.4 | 324 | - | - | - | - | - | 685 | 685 | 657 | 638 | 628 | 608 | 589 | 540 | - | - | - | - | -
Сталь легированная хромомолибденованадиевая | 38ХН3МФА | Заготовки крепежных деталей толщиной до 200 мм, КП785* | 407.5385 | 407.5385 | 389.5385 | 380.3077 | 375.6923 | 362.3077 | 362.3077 | 344.3077 | - | - | - | - | - | 543.3846 | 543.3846 | 519.3846 | 507.0769 | 500.9231 | 483.0769 | 483.0769 | 459.0769 | - | - | - | - | - | 471 | 471 | 447.6 | 435.6 | 429.6 | 418.2 | 406.2 | 382.8 | - | - | - | - | - | 785 | 785 | 746 | 726 | 716 | 697 | 677 | 638 | - | - | - | - | -
Сталь легированная хромомолибденованадиевая | 38ХН3МФА | Заготовки крепежных деталей толщиной до 200 мм, КП880* | 452.7692 | 452.7692 | 434.7692 | 420.9231 | 416.7692 | 407.5385 | 398.3077 | 384.9231 | - | - | - | - | - | 603.6923 | 603.6923 | 579.6923 | 561.2308 | 555.6923 | 543.3846 | 531.0769 | 513.2308 | - | - | - | - | - | 528 | 528 | 506.4 | 488.4 | 482.4 | 471 | 459 | 447.6 | - | - | - | - | - | 880 | 880 | 844 | 814 | 804 | 785 | 765 | 746 | - | - | - | - | -
Сталь легированная хромомолибденованадиевая | 20Х1М1Ф1БР | Заготовки крепежных деталей толщиной до 200 мм, КП670* | 362.3077 | 357.6923 | 353.0769 | 348.4615 | 344.3077 | 339.6923 | 335.0769 | 330.4615 | 321.6923 | 298.6154 | 276 | - | - | 483.0769 | 476.9231 | 470.7692 | 464.6154 | 459.0769 | 452.9231 | 446.7692 | 440.6154 | 428.9231 | 398.1538 | 368 | - | - | 402 | 402 | 394.2 | 388.2 | 376.2 | 358.8 | 340.8 | 311.4 | 306 | 294 | 282 | - | - | 670 | 670 | 657 | 647 | 627 | 598 | 568 | 519 | 510 | 490 | 470 | - | -
Сталь легированная кремнемарганцовистая | 15ГС | Трубы бесшовные горячекатаные наружным диаметром от 10 до 465 мм с толщиной стенки от 2 до 60 мм | 220 | 212 | 212 | 204 | 203.5385 | 194.7692 | 180.8 | 156.8 | 133.6 | - | - | - | - | 293.3333 | 282.6667 | 282.6667 | 272 | 271.3846 | 259.6923 | 241.0667 | 209.0667 | 178.1333 | - | - | - | - | 165 | 159 | 159 | 153 | 153 | 147 | 135.6 | 117.6 | 100.2 | - | - | - | - | 275 | 265 | 265 | 255 | 255 | 245 | 226 | 196 | 167 | - | - | - | -
Сталь легированная кремнемарганцовистая | 16ГС | Листы горячекатаные толщиной от 2 до 160 мм | 196 | 188 | 180.9231 | 180.8 | 172.8 | 172.8 | 156.8 | 141.6 | - | - | - | - | - | 261.3333 | 250.6667 | 241.2308 | 241.0667 | 230.4 | 230.4 | 209.0667 | 188.8 | - | - | - | - | - | 147 | 141 | 141 | 135.6 | 129.6 | 129.6 | 117.6 | 106.2 | - | - | - | - | - | 245 | 235 | 235 | 226 | 216 | 216 | 196 | 177 | - | - | - | - | -
Сталь легированная кремнемарганцовистая | 20ГСЛ | Отливки | 220 | 217.3846 | 203.5385 | 188 | 180.8 | 156.8 | 148.8 | 148.8 | - | - | - | - | - | 293.3333 | 289.8462 | 271.3846 | 250.6667 | 241.0667 | 209.0667 | 198.4 | 198.4 | - | - | - | - | - | 165 | 165 | 153 | 141 | 135.6 | 117.6 | 111.6 | 111.6 | - | - | - | - | - | 275 | 275 | 255 | 235 | 226 | 196 | 186 | 186 | - | - | - | - | -
Сталь легированная кремнемарганцовистая | 09Г2С | Прокат толщиной от 4 до 160 мм | 196 | 188 | 188 | 180.8 | 172.8 | 172.8 | 156.8 | 141.6 | 125.6 | 125.6 | - | - | - | 261.3333 | 250.6667 | 250.6667 | 241.0667 | 230.4 | 230.4 | 209.0667 | 188.8 | 167.4667 | 167.4667 | - | - | - | 147 | 141 | 141 | 135.6 | 129.6 | 129.6 | 117.6 | 106.2 | 94.2 | 94.2 | - | - | - | 245 | 235 | 235 | 226 | 216 | 216 | 196 | 177 | 157 | 157 | - | - | -
Сталь высокохромистая | 08Х13 | Листы толщиной от 4 до 50 мм | 194.7692 | 185.5385 | 180.9231 | 172.1538 | 167.5385 | 162.9231 | 158.3077 | - | - | - | - | - | - | 259.6923 | 247.3846 | 241.2308 | 229.5385 | 223.3846 | 217.2308 | 211.0769 | - | - | - | - | - | - | 165 | 165 | 165 | 153 | 147 | 141 | 141 | - | - | - | - | - | - | 275 | 275 | 275 | 255 | 245 | 235 | 235 | - | - | - | - | - | -
Сталь высокохромистая | 08Х13 | Трубы наружным диаметром от 5 до 250 мм с толщиной стенки от 0,2 до 22 мм | 172.1538 | 167.5385 | 162.9231 | 153.6923 | 149.0769 | 144.9231 | 144.9231 | - | - | - | - | - | - | 229.5385 | 223.3846 | 217.2308 | 204.9231 | 198.7692 | 193.2308 | 193.2308 | - | - | - | - | - | - | 147 | 147 | 147 | 135.6 | 129.6 | 129.6 | 129.6 | - | - | - | - | - | - | 245 | 245 | 245 | 226 | 216 | 216 | 216 | - | - | - | - | - | -
Сталь высокохромистая | 20Х13 | Поковки диаметром или толщиной до 300 мм | 298.6154 | 289.8462 | 280.6154 | 271.8462 | 262.6154 | 253.3846 | 244.6154 | - | - | - | - | - | - | 398.1538 | 386.4615 | 374.1538 | 362.4615 | 350.1538 | 337.8462 | 326.1538 | - | - | - | - | - | - | 264.6 | 253.2 | 247.2 | 235.2 | 235.2 | 217.8 | 211.8 | - | - | - | - | - | - | 441 | 422 | 412 | 392 | 392 | 363 | 353 | - | - | - | - | - | -
Сталь высокохромистая | 20Х13 | Калиброванная сталь диаметром или стороной квадрата до 70 мм | 298.6154 | 289.8462 | 280.6154 | 271.8462 | 262.6154 | 253.3846 | 244.6154 | - | - | - | - | - | - | 398.1538 | 386.4615 | 374.1538 | 362.4615 | 350.1538 | 337.8462 | 326.1538 | - | - | - | - | - | - | 264.6 | 253.2 | 247.2 | 235.2 | 235.2 | 217.8 | 211.8 | - | - | - | - | - | - | 441 | 422 | 412 | 392 | 392 | 363 | 353 | - | - | - | - | - | -
Сталь высокохромистая | 20Х13 | Горячекатаная сталь диаметром, стороной квадрата или толщиной до 60 мм | 298.6154 | 289.8462 | 280.6154 | 271.8462 | 262.6154 | 253.3846 | 244.6154 | - | - | - | - | - | - | 398.1538 | 386.4615 | 374.1538 | 362.4615 | 350.1538 | 337.8462 | 326.1538 | - | - | - | - | - | - | 264.6 | 253.2 | 247.2 | 235.2 | 235.2 | 217.8 | 211.8 | - | - | - | - | - | - | 441 | 422 | 412 | 392 | 392 | 363 | 353 | - | - | - | - | - | -
Сталь высокохромистая | 20Х13 | Горячекатаная сталь диаметром, стороной квадрата или толщиной от 60 до 100 мм | 298.6154 | 289.8462 | 280.6154 | 271.8462 | 262.6154 | 253.3846 | 244.6154 | - | - | - | - | - | - | 398.1538 | 386.4615 | 374.1538 | 362.4615 | 350.1538 | 337.8462 | 326.1538 | - | - | - | - | - | - | 264.6 | 253.2 | 247.2 | 235.2 | 235.2 | 217.8 | 211.8 | - | - | - | - | - | - | 441 | 422 | 412 | 392 | 392 | 363 | 353 | - | - | - | - | - | -
Сталь высокохромистая | 20Х13 | Горячекатаная сталь со стороной квадрата или толщиной от 100 до 150 мм | 298.6154 | 289.8462 | 280.6154 | 271.8462 | 262.6154 | 253.3846 | 244.6154 | - | - | - | - | - | - | 398.1538 | 386.4615 | 374.1538 | 362.4615 | 350.1538 | 337.8462 | 326.1538 | - | - | - | - | - | - | 264.6 | 253.2 | 247.2 | 235.2 | 235.2 | 217.8 | 211.8 | - | - | - | - | - | - | 441 | 422 | 412 | 392 | 392 | 363 | 353 | - | - | - | - | - | -
Сталь высокохромистая | 20Х13 | Заготовки крепежных деталей, КП590* | 362.3077 | 348.4615 | 339.6923 | 330.4615 | 317.0769 | 307.8462 | 294.4615 | - | - | - | - | - | - | 483.0769 | 464.6154 | 452.9231 | 440.6154 | 422.7692 | 410.4615 | 392.6154 | - | - | - | - | - | - | 354 | 335.4 | 329.4 | 312 | 312 | 288.6 | 282.6 | - | - | - | - | - | - | 590 | 559 | 549 | 520 | 520 | 481 | 471 | - | - | - | - | - | -
Сталь высокохромистая | 20Х13 | Листы толщиной от 4 до 50 мм | 235.3846 | 226.6154 | 222 | 217.3846 | 203.5385 | 199.3846 | 190.1538 | - | - | - | - | - | - | 313.8462 | 302.1538 | 296 | 289.8462 | 271.3846 | 265.8462 | 253.5385 | - | - | - | - | - | - | 223.8 | 211.8 | 205.8 | 193.8 | 193.8 | 182.4 | 176.4 | - | - | - | - | - | - | 373 | 353 | 343 | 323 | 323 | 304 | 294 | - | - | - | - | - | -
Сталь высокохромистая | 20Х12ВНМФ | Заготовки крепежных деталей толщиной до 200 мм, КП670* | 362.3077 | 357.6923 | 348.4615 | 339.6923 | 330.4615 | 321.6923 | 312.4615 | 298.6154 | 289.8462 | 271.3846 | 244.1538 | - | - | 483.0769 | 476.9231 | 464.6154 | 452.9231 | 440.6154 | 428.9231 | 416.6154 | 398.1538 | 386.4615 | 361.8462 | 325.5385 | - | - | 402 | 394.2 | 382.8 | 370.8 | 364.8 | 353.4 | 341.4 | 312 | 306 | 288.6 | 276.6 | 0 | 0 | 670 | 657 | 638 | 618 | 608 | 589 | 569 | 520 | 510 | 481 | 461 | 0 | 0
Сталь высокохромистая | 09Х17Н | Поковки диаметром или толщиной под термическую обработку до 200 мм | 203.5385 | 199.3846 | 194.7692 | 190.1538 | 185.5385 | 180.9231 | 172.1538 | 172.1538 | - | - | - | - | - | 271.3846 | 265.8462 | 259.6923 | 253.5385 | 247.3846 | 241.2308 | 229.5385 | 229.5385 | - | - | - | - | - | 205.8 | 205.8 | 199.8 | 193.8 | 188.4 | 182.4 | 182.4 | 176.4 | - | - | - | - | - | 343 | 343 | 333 | 323 | 314 | 304 | 304 | 294 | - | - | - | - | -
Сталь высокохромистая | 09Х17Н | Заготовки в виде поковок, штамповок и прутков круглого сечения от 5 до 250 мм, квадратного от 40 до 200 мм | 249.2308 | 244.6154 | 230.7692 | 226.6154 | 217.3846 | 208.1538 | 199.3846 | 194.7692 | - | - | - | - | - | 332.3077 | 326.1538 | 307.6923 | 302.1538 | 289.8462 | 277.5385 | 265.8462 | 259.6923 | - | - | - | - | - | 235.2 | 211.8 | 217.8 | 211.8 | 199.8 | 193.8 | 188.4 | 176.4 | - | - | - | - | - | 392 | 353 | 363 | 353 | 333 | 323 | 314 | 294 | - | - | - | - | -
Сталь высокохромистая | 30Х13 | Заготовки крепежных деталей толщиной или диаметром до 200 мм, КП590* | 362.3077 | 348.4615 | 339.6923 | 330.4615 | 317.0769 | 307.8462 | 298.6154 | - | - | - | - | - | - | 483.0769 | 464.6154 | 452.9231 | 440.6154 | 422.7692 | 410.4615 | 398.1538 | - | - | - | - | - | - | 354 | 347.4 | 341.4 | 335.4 | 329.4 | 324 | 318 | - | - | - | - | - | - | 590 | 579 | 569 | 559 | 549 | 540 | 530 | - | - | - | - | - | -
Сталь высокохромистая | 30Х13 | Заготовки крепежных деталей толщиной или диаметром до 200 мм, КП685* | 407.5385 | 393.6923 | 380.3077 | 366.9231 | 353.0769 | 344.3077 | 335.0769 | - | - | - | - | - | - | 543.3846 | 524.9231 | 507.0769 | 489.2308 | 470.7692 | 459.0769 | 446.7692 | - | - | - | - | - | - | 411 | 411 | 406.2 | 400.2 | 394.2 | 382.8 | 376.8 | - | - | - | - | - | - | 685 | 685 | 677 | 667 | 657 | 638 | 628 | - | - | - | - | - | -
Сталь высокохромистая | 30Х13 | Заготовки крепежных деталей толщиной или диаметром до 200 мм, КП785* | 452.7692 | 434.7692 | 425.5385 | 407.5385 | 393.6923 | 380.3077 | 371.0769 | - | - | - | - | - | - | 603.6923 | 579.6923 | 567.3846 | 543.3846 | 524.9231 | 507.0769 | 494.7692 | - | - | - | - | - | - | 471 | 465 | 459 | 447.6 | 441.6 | 429.6 | 423.6 | - | - | - | - | - | - | 785 | 775 | 765 | 746 | 736 | 716 | 706 | - | - | - | - | - | -
Сталь высокохромистая | 14Х17Н2 | Сортовой прокат, заготовки крепежных деталей, поковки диаметром или толщиной под термообработку до 60 мм | 498.4615 | 489.2308 | 484.6154 | 480 | 475.3846 | 466.1538 | 461.5385 | 443.5385 | - | - | - | - | - | 664.6154 | 652.3077 | 646.1538 | 640 | 633.8462 | 621.5385 | 615.3846 | 591.3846 | - | - | - | - | - | 500.4 | 494.4 | 494.4 | 488.4 | 482.4 | 477 | 471 | 471 | - | - | - | - | - | 834 | 824 | 824 | 814 | 804 | 795 | 785 | 785 | - | - | - | - | -
Сталь высокохромистая | 14Х17Н2 | Сортовой прокат, заготовки крепежных деталей, поковки диаметром или толщиной под термообработку более 60 мм, КП540* | 317.0769 | 317.0769 | 307.8462 | 303.2308 | 303.2308 | 294.4615 | 294.4615 | 280.6154 | - | - | - | - | - | 422.7692 | 422.7692 | 410.4615 | 404.3077 | 404.3077 | 392.6154 | 392.6154 | 374.1538 | - | - | - | - | - | 324 | 318 | 318 | 312 | 312 | 306 | 306 | 306 | - | - | - | - | - | 540 | 530 | 530 | 520 | 520 | 510 | 510 | 510 | - | - | - | - | -
Сталь высокохромистая | 08Х14МФ | Поковки, заготовки трубы, листы | 248.7692 | 239.5385 | 235.3846 | 226.6154 | 226.6154 | 226.6154 | 226.6154 | 198.9231 | - | - | - | - | - | 331.6923 | 319.3846 | 313.8462 | 302.1538 | 302.1538 | 302.1538 | 302.1538 | 265.2308 | - | - | - | - | - | 205.8 | 199.8 | 193.8 | 188.4 | 182.4 | 176.4 | 176.4 | 170.4 | - | - | - | - | - | 343 | 333 | 323 | 314 | 304 | 294 | 294 | 284 | - | - | - | - | -
Сталь высокохромистая | 08Х14МФ | Трубы, листы, предназначенные для развальцовки и штамповки | 196 | 196 | 188 | 180 | 172.8 | 156.8 | 156.8 | 156.8 | - | - | - | - | - | 261.3333 | 261.3333 | 250.6667 | 240 | 230.4 | 209.0667 | 209.0667 | 209.0667 | - | - | - | - | - | 147 | 147 | 141 | 135 | 129.6 | 117.6 | 117.6 | 117.6 | - | - | - | - | - | 245 | 245 | 235 | 225 | 216 | 196 | 196 | 196 | - | - | - | - | -
Сталь высокохромистая | 1Х12В2МФ | Трубы | 226.6154 | 203.5385 | 194.7692 | 190.1538 | 185.5385 | 180.9231 | 180.9231 | 172.1538 | 172.1538 | 167.5385 | 158.3077 | 135.6923 | - | 302.1538 | 271.3846 | 259.6923 | 253.5385 | 247.3846 | 241.2308 | 241.2308 | 229.5385 | 229.5385 | 223.3846 | 211.0769 | 180.9231 | - | 176.4 | 176.4 | 170.4 | 165 | 159 | 153 | 147 | 141 | 141 | 141 | 141 | 117.6 | - | 294 | 294 | 284 | 275 | 265 | 255 | 245 | 235 | 235 | 235 | 235 | 196 | -
Сталь высокохромистая | 18Х12ВМБФР | Заготовки крепежных деталей толщиной или диаметром 200 мм, КП670* | 362.3077 | 357.6923 | 348.4615 | 344.3077 | 335.0769 | 325.8462 | 317.0769 | 307.8462 | 289.8462 | 271.8462 | 253.3846 | - | - | 483.0769 | 476.9231 | 464.6154 | 459.0769 | 446.7692 | 434.4615 | 422.7692 | 410.4615 | 386.4615 | 362.4615 | 337.8462 | - | - | 402 | 400.2 | 394.2 | 388.2 | 388.2 | 382.8 | 382.8 | 370.8 | 358.8 | 341.4 | 318 | - | - | 670 | 667 | 657 | 647 | 647 | 638 | 638 | 618 | 598 | 569 | 530 | - | -
Сталь высокохромистая | 05Х12Н2М-ВИ | Трубы | 248.7692 | 248.7692 | 248.7692 | 248.7692 | 239.5385 | 230.7692 | 221.5385 | 216.9231 | 208.1538 | 198.9231 | 190.1538 | 180.9231 | - | 331.6923 | 331.6923 | 331.6923 | 331.6923 | 319.3846 | 307.6923 | 295.3846 | 289.2308 | 277.5385 | 265.2308 | 253.5385 | 241.2308 | - | 223.2 | 223.2 | 223.2 | 223.2 | 217.8 | 211.8 | 199.8 | 199.8 | 188.4 | 182.4 | 170.4 | 164.4 | - | 372 | 372 | 372 | 372 | 363 | 353 | 333 | 333 | 314 | 304 | 284 | 274 | -
Сталь высокохромистая | 05Х12Н2М | Трубы | 248.7692 | 248.7692 | 248.7692 | 248.7692 | 239.5385 | 230.7692 | 221.5385 | 216.9231 | 208.1538 | 198.9231 | 190.1538 | 180.9231 | - | 331.6923 | 331.6923 | 331.6923 | 331.6923 | 319.3846 | 307.6923 | 295.3846 | 289.2308 | 277.5385 | 265.2308 | 253.5385 | 241.2308 | - | 223.2 | 223.2 | 223.2 | 223.2 | 217.8 | 211.8 | 199.8 | 199.8 | 188.4 | 182.4 | 170.4 | 164.4 | - | 372 | 372 | 372 | 372 | 363 | 353 | 333 | 333 | 314 | 304 | 284 | 274 | -
Сталь высокохромистая | 05Х12Н2М | Поковки, лист | 248.7692 | 248.7692 | 248.7692 | 248.7692 | 248.7692 | 239.5385 | 230.7692 | 221.5385 | 212.7692 | 194.3077 | 171.6923 | 162.9231 | - | 331.6923 | 331.6923 | 331.6923 | 331.6923 | 331.6923 | 319.3846 | 307.6923 | 295.3846 | 283.6923 | 259.0769 | 228.9231 | 217.2308 | - | 223.2 | 223.2 | 223.2 | 223.2 | 223.2 | 217.8 | 217.8 | 199.8 | 193.8 | 188.4 | 159 | 147 | - | 372 | 372 | 372 | 372 | 372 | 363 | 363 | 333 | 323 | 314 | 265 | 245 | -
Сталь высокохромистая | 05Х12Н2М-ВД | Поковки, лист | 248.7692 | 248.7692 | 248.7692 | 248.7692 | 248.7692 | 239.5385 | 230.7692 | 221.5385 | 212.7692 | 194.3077 | 171.6923 | 162.9231 | - | 331.6923 | 331.6923 | 331.6923 | 331.6923 | 331.6923 | 319.3846 | 307.6923 | 295.3846 | 283.6923 | 259.0769 | 228.9231 | 217.2308 | - | 223.2 | 223.2 | 223.2 | 223.2 | 223.2 | 217.8 | 217.8 | 199.8 | 193.8 | 188.4 | 159 | 147 | - | 372 | 372 | 372 | 372 | 372 | 363 | 363 | 333 | 323 | 314 | 265 | 245 | -
Сталь высокохромистая | 06Х13Н7Д2 | Горячекатаные и кованые прутки диаметром от 16 до 160 мм | 407.0769 | 393.6923 | 371.0769 | 352.6154 | 334.6154 | 316.6154 | 312 | - | - | - | - | - | - | 542.7692 | 524.9231 | 494.7692 | 470.1538 | 446.1538 | 422.1538 | 416 | - | - | - | - | - | - | 482.4 | 470.4 | 441 | 417.6 | 394.2 | 376.2 | 370.2 | - | - | - | - | - | - | 804 | 784 | 735 | 696 | 657 | 627 | 617 | - | - | - | - | - | -
Сталь высокохромистая | 06Х13Н7Д2 | Кованая полоса толщиной 80 мм | 407.0769 | 393.6923 | 371.0769 | 352.6154 | 334.6154 | 316.6154 | 312 | - | - | - | - | - | - | 542.7692 | 524.9231 | 494.7692 | 470.1538 | 446.1538 | 422.1538 | 416 | - | - | - | - | - | - | 482.4 | 470.4 | 441 | 417.6 | 394.2 | 376.2 | 370.2 | - | - | - | - | - | - | 804 | 784 | 735 | 696 | 657 | 627 | 617 | - | - | - | - | - | -
Сталь высокохромистая | 06Х13Н7Д2 | Заготовки крепежных деталей диаметром до 160 мм | 407.0769 | 393.6923 | 371.0769 | 352.6154 | 334.6154 | 316.6154 | 312 | - | - | - | - | - | - | 542.7692 | 524.9231 | 494.7692 | 470.1538 | 446.1538 | 422.1538 | 416 | - | - | - | - | - | - | 482.4 | 470.4 | 441 | 417.6 | 394.2 | 376.2 | 370.2 | - | - | - | - | - | - | 804 | 784 | 735 | 696 | 657 | 627 | 617 | - | - | - | - | - | -
Сталь высокохромистая | 06Х12Н3ДЛ | Отливки | 294 | 290.7692 | 285.2308 | 280.6154 | 271.8462 | 267.2308 | 258 | 248.7692 | - | - | - | - | - | 392 | 387.6923 | 380.3077 | 374.1538 | 362.4615 | 356.3077 | 344 | 331.6923 | - | - | - | - | - | 294 | 291.6 | 288.6 | 288.6 | 282.6 | 276.6 | 270.6 | 264.6 | - | - | - | - | - | 490 | 486 | 481 | 481 | 471 | 461 | 451 | 441 | - | - | - | - | -
Сталь высокохромистая | 06Х12Н3Д | Поковки КП540* | 294 | 290.7692 | 285.2308 | 271.8462 | 271.8462 | 267.2308 | 258 | 248.7692 | - | - | - | - | - | 392 | 387.6923 | 380.3077 | 362.4615 | 362.4615 | 356.3077 | 344 | 331.6923 | - | - | - | - | - | 324 | 318 | 311.4 | 300 | 288 | 276.6 | 264.6 | 264.6 | - | - | - | - | - | 540 | 530 | 519 | 500 | 480 | 461 | 441 | 441 | - | - | - | - | -
Сталь высокохромистая | 06Х12Н3Д | Поковки КП590* | 316.6154 | 309.2308 | 303.2308 | 298.6154 | 294.4615 | 285.2308 | 271.3846 | 271.3846 | - | - | - | - | - | 422.1538 | 412.3077 | 404.3077 | 398.1538 | 392.6154 | 380.3077 | 361.8462 | 361.8462 | - | - | - | - | - | 354 | 345 | 335.4 | 329.4 | 323.4 | 311.4 | 294.6 | 294.6 | - | - | - | - | - | 590 | 575 | 559 | 549 | 539 | 519 | 491 | 491 | - | - | - | - | -
Сталь высокохромистая | 06Х12Н3Д | Листы толщиной от 25 до 250 мм | 316.6154 | 309.2308 | 303.2308 | 298.6154 | 294.4615 | 285.2308 | 271.3846 | 271.3846 | - | - | - | - | - | 422.1538 | 412.3077 | 404.3077 | 398.1538 | 392.6154 | 380.3077 | 361.8462 | 361.8462 | - | - | - | - | - | 323.4 | 320.4 | 317.4 | 317.4 | 311.4 | 300 | 294.6 | 294.6 | - | - | - | - | - | 539 | 534 | 529 | 529 | 519 | 500 | 491 | 491 | - | - | - | - | -
Сталь высокохромистая | 07Х16Н4Б | Сортовой прокат диаметром или стороной квадрата от 30 до 180 мм | 407.0769 | 406.1538 | 392.3077 | 383.0769 | 355.3846 | 350.7692 | 336.9231 | 332.3077 | - | - | - | - | - | 542.7692 | 541.5385 | 523.0769 | 510.7692 | 473.8462 | 467.6923 | 449.2308 | 443.0769 | - | - | - | - | - | 441 | 441 | 432 | 426 | 420 | 408 | 402 | 390 | - | - | - | - | - | 735 | 735 | 720 | 710 | 700 | 680 | 670 | 650 | - | - | - | - | -
Сталь высокохромистая | 07Х16Н4Б | Поковки диаметром или стороной квадрата от 180 до 400 мм | 407.0769 | 406.1538 | 392.3077 | 383.0769 | 355.3846 | 350.7692 | 336.9231 | 332.3077 | - | - | - | - | - | 542.7692 | 541.5385 | 523.0769 | 510.7692 | 473.8462 | 467.6923 | 449.2308 | 443.0769 | - | - | - | - | - | 441 | 441 | 432 | 426 | 420 | 408 | 402 | 390 | - | - | - | - | - | 735 | 735 | 720 | 710 | 700 | 680 | 670 | 650 | - | - | - | - | -
Сталь хромоникелевая коррозионно-стойкого аустенитного класса | 09Х18Н9 | Листы толщиной от 6 до 160 мм | 156.8 | 156.8 | 141.6 | 133.6 | 125.6 | 117.6 | 109.6 | 109.6 | 102.4 | 102.4 | 94.4 | 86.4 | 86.4 | 209.0667 | 209.0667 | 188.8 | 178.1333 | 167.4667 | 156.8 | 146.1333 | 146.1333 | 136.5333 | 136.5333 | 125.8667 | 115.2 | 115.2 | 117.6 | 117.6 | 106.2 | 100.2 | 94.2 | 88.2 | 82.2 | 82.2 | 76.8 | 76.8 | 70.8 | 64.8 | 64.8 | 196 | 196 | 177 | 167 | 157 | 147 | 137 | 137 | 128 | 128 | 118 | 108 | 108
Сталь хромоникелевая коррозионно-стойкого аустенитного класса | 09Х18Н9 | Поковки толщиной до 60 мм | 156.8 | 156.8 | 141.6 | 125.6 | 117.6 | 109.6 | 102.4 | 94.4 | 94.4 | 86.4 | 78.4 | 78.4 | 78.4 | 209.0667 | 209.0667 | 188.8 | 167.4667 | 156.8 | 146.1333 | 136.5333 | 125.8667 | 125.8667 | 115.2 | 104.5333 | 104.5333 | 104.5333 | 117.6 | 117.6 | 106.2 | 94.2 | 88.2 | 82.2 | 76.8 | 70.8 | 70.8 | 64.8 | 58.8 | 58.8 | 58.8 | 196 | 196 | 177 | 157 | 147 | 137 | 128 | 118 | 118 | 108 | 98 | 98 | 98
Сталь хромоникелевая коррозионно-стойкого аустенитного класса | 09Х18Н9 | Поковки толщиной от 60 до 300 мм | 156.8 | 156.8 | 141.6 | 125.6 | 117.6 | 109.6 | 102.4 | 94.4 | 94.4 | 86.4 | 78.4 | 78.4 | 78.4 | 209.0667 | 209.0667 | 188.8 | 167.4667 | 156.8 | 146.1333 | 136.5333 | 125.8667 | 125.8667 | 115.2 | 104.5333 | 104.5333 | 104.5333 | 117.6 | 117.6 | 106.2 | 94.2 | 88.2 | 82.2 | 76.8 | 70.8 | 70.8 | 64.8 | 58.8 | 58.8 | 58.8 | 196 | 196 | 177 | 157 | 147 | 137 | 128 | 118 | 118 | 108 | 98 | 98 | 98
Сталь хромоникелевая коррозионно-стойкого аустенитного класса | 09Х18Н9 | Трубы бесшовные холоднокатаные наружным диаметром от 16 до 70 мм с толщиной стенки от 2,5 до 12 мм | 156.8 | 156.8 | 141.6 | 133.6 | 125.6 | 117.6 | 109.6 | 102.4 | 94.4 | 94.4 | 86.4 | 78.4 | 78.4 | 209.0667 | 209.0667 | 188.8 | 178.1333 | 167.4667 | 156.8 | 146.1333 | 136.5333 | 125.8667 | 125.8667 | 115.2 | 104.5333 | 104.5333 | 117.6 | 117.6 | 106.2 | 100.2 | 94.2 | 88.2 | 82.2 | 76.8 | 70.8 | 70.8 | 64.8 | 58.8 | 58.8 | 196 | 196 | 177 | 167 | 157 | 147 | 137 | 128 | 118 | 118 | 108 | 98 | 98
Сталь хромоникелевая коррозионно-стойкого аустенитного класса | 10Х18Н9 | Листы толщиной от 6 до 160 мм | 156.8 | 156.8 | 141.6 | 133.6 | 125.6 | 117.6 | 109.6 | 109.6 | 102.4 | 102.4 | 94.4 | 86.4 | 86.4 | 209.0667 | 209.0667 | 188.8 | 178.1333 | 167.4667 | 156.8 | 146.1333 | 146.1333 | 136.5333 | 136.5333 | 125.8667 | 115.2 | 115.2 | 117.6 | 117.6 | 106.2 | 100.2 | 94.2 | 88.2 | 82.2 | 82.2 | 76.8 | 76.8 | 70.8 | 64.8 | 64.8 | 196 | 196 | 177 | 167 | 157 | 147 | 137 | 137 | 128 | 128 | 118 | 108 | 108
Сталь хромоникелевая коррозионно-стойкого аустенитного класса | 10Х18Н9 | Поковки толщиной до 60 мм | 156.8 | 156.8 | 141.6 | 125.6 | 117.6 | 109.6 | 102.4 | 94.4 | 94.4 | 86.4 | 78.4 | 78.4 | 78.4 | 209.0667 | 209.0667 | 188.8 | 167.4667 | 156.8 | 146.1333 | 136.5333 | 125.8667 | 125.8667 | 115.2 | 104.5333 | 104.5333 | 104.5333 | 117.6 | 117.6 | 106.2 | 94.2 | 88.2 | 82.2 | 76.8 | 70.8 | 70.8 | 64.8 | 58.8 | 58.8 | 58.8 | 196 | 196 | 177 | 157 | 147 | 137 | 128 | 118 | 118 | 108 | 98 | 98 | 98
Сталь хромоникелевая коррозионно-стойкого аустенитного класса | 10Х18Н9 | Поковки толщиной от 60 до 300 мм | 156.8 | 156.8 | 141.6 | 125.6 | 117.6 | 109.6 | 102.4 | 94.4 | 94.4 | 86.4 | 78.4 | 78.4 | 78.4 | 209.0667 | 209.0667 | 188.8 | 167.4667 | 156.8 | 146.1333 | 136.5333 | 125.8667 | 125.8667 | 115.2 | 104.5333 | 104.5333 | 104.5333 | 117.6 | 117.6 | 106.2 | 94.2 | 88.2 | 82.2 | 76.8 | 70.8 | 70.8 | 64.8 | 58.8 | 58.8 | 58.8 | 196 | 196 | 177 | 157 | 147 | 137 | 128 | 118 | 118 | 108 | 98 | 98 | 98
Сталь хромоникелевая коррозионно-стойкого аустенитного класса | 10Х18Н9 | Трубы бесшовные холоднокатаные наружным диаметром от 16 до 70 мм с толщиной стенки от 2,5 до 12 мм | 156.8 | 156.8 | 141.6 | 133.6 | 125.6 | 117.6 | 109.6 | 102.4 | 94.4 | 94.4 | 86.4 | 78.4 | 78.4 | 209.0667 | 209.0667 | 188.8 | 178.1333 | 167.4667 | 156.8 | 146.1333 | 136.5333 | 125.8667 | 125.8667 | 115.2 | 104.5333 | 104.5333 | 117.6 | 117.6 | 106.2 | 100.2 | 94.2 | 88.2 | 82.2 | 76.8 | 70.8 | 70.8 | 64.8 | 58.8 | 58.8 | 196 | 196 | 177 | 167 | 157 | 147 | 137 | 128 | 118 | 118 | 108 | 98 | 98
Сталь хромоникелевая коррозионно-стойкого аустенитного класса | 12Х18Н9 | Трубы бесшовные холоднокатаные наружным диаметром от 16 до 70 мм с толщиной стенки от 2,5 до 12 мм | 156.8 | 156.8 | 141.6 | 133.6 | 125.6 | 117.6 | 109.6 | 102.4 | 94.4 | 94.4 | 86.4 | 78.4 | 78.4 | 209.0667 | 209.0667 | 188.8 | 178.1333 | 167.4667 | 156.8 | 146.1333 | 136.5333 | 125.8667 | 125.8667 | 115.2 | 104.5333 | 104.5333 | 117.6 | 117.6 | 106.2 | 100.2 | 94.2 | 88.2 | 82.2 | 76.8 | 70.8 | 70.8 | 64.8 | 58.8 | 58.8 | 196 | 196 | 177 | 167 | 157 | 147 | 137 | 128 | 118 | 118 | 108 | 98 | 98
Сталь хромоникелевая коррозионно-стойкого аустенитного класса | 08Х18Н10Т | Сортовой прокат и поковки из него толщиной или диаметром до 200 мм | 156.8 | 152.8 | 151.2 | 148.8 | 144.8 | 140.8 | 137.6 | 133.6 | 129.6 | 125.6 | 121.6 | 120 | 115.3846 | 209.0667 | 203.7333 | 201.6 | 198.4 | 193.0667 | 187.7333 | 183.4667 | 178.1333 | 172.8 | 167.4667 | 162.1333 | 160 | 153.8462 | 117.6 | 114.6 | 113.4 | 111.6 | 108.6 | 105.6 | 103.2 | 100.2 | 97.2 | 94.2 | 91.2 | 90 | 88.2 | 196 | 191 | 189 | 186 | 181 | 176 | 172 | 167 | 162 | 157 | 152 | 150 | 147
Сталь хромоникелевая коррозионно-стойкого аустенитного класса | 08Х18Н10Т | Плиты, поковки из слитка, листовые заготовки и штамповки диаметром от 40 до 200 мм | 156.8 | 154.4 | 148.8 | 144.8 | 140.8 | 133.6 | 129.6 | 125.6 | 121.6 | 115.2 | 109.6 | 105.6 | 99.69231 | 209.0667 | 205.8667 | 198.4 | 193.0667 | 187.7333 | 178.1333 | 172.8 | 167.4667 | 162.1333 | 153.6 | 146.1333 | 140.8 | 132.9231 | 117.6 | 115.8 | 111.6 | 108.6 | 105.6 | 100.2 | 97.2 | 94.2 | 91.2 | 86.4 | 82.2 | 79.2 | 76.2 | 196 | 193 | 186 | 181 | 176 | 167 | 162 | 157 | 152 | 144 | 137 | 132 | 127
Сталь хромоникелевая коррозионно-стойкого аустенитного класса | 08Х18Н10Т | Плиты, поковки из слитка, листовые заготовки и штамповки диаметром более 200 мм | 156.8 | 152.8 | 144.8 | 137.6 | 131.2 | 121.6 | 117.6 | 109.6 | 105.6 | 98.4 | 90.4 | 82.4 | 78.4 | 209.0667 | 203.7333 | 193.0667 | 183.4667 | 174.9333 | 162.1333 | 156.8 | 146.1333 | 140.8 | 131.2 | 120.5333 | 109.8667 | 104.5333 | 117.6 | 114.6 | 108.6 | 103.2 | 98.4 | 91.2 | 88.2 | 82.2 | 79.2 | 73.8 | 67.8 | 61.8 | 58.8 | 196 | 191 | 181 | 172 | 164 | 152 | 147 | 137 | 132 | 123 | 113 | 103 | 98
Сталь хромоникелевая коррозионно-стойкого аустенитного класса | 08Х18Н10Т | Трубы | 172.8 | 164.8 | 164.8 | 156.8 | 149.6 | 149.6 | 141.6 | 141.6 | 133.6 | 125.6 | 117.6 | 117.6 | 109.6 | 230.4 | 219.7333 | 219.7333 | 209.0667 | 199.4667 | 199.4667 | 188.8 | 188.8 | 178.1333 | 167.4667 | 156.8 | 156.8 | 146.1333 | 129.6 | 123.6 | 123.6 | 117.6 | 112.2 | 112.2 | 106.2 | 106.2 | 100.2 | 94.2 | 88.2 | 88.2 | 82.2 | 216 | 206 | 206 | 196 | 187 | 187 | 177 | 177 | 167 | 157 | 147 | 147 | 137
Сталь хромоникелевая коррозионно-стойкого аустенитного класса | 12Х18Н10Т | Сортовой прокат и поковки из него толщиной или диаметром до 200 мм | 156.8 | 152.8 | 151.2 | 148.8 | 144.8 | 140.8 | 137.6 | 133.6 | 129.6 | 125.6 | 121.6 | 120 | 115.3846 | 209.0667 | 203.7333 | 201.6 | 198.4 | 193.0667 | 187.7333 | 183.4667 | 178.1333 | 172.8 | 167.4667 | 162.1333 | 160 | 153.8462 | 117.6 | 114.6 | 113.4 | 111.6 | 108.6 | 105.6 | 103.2 | 100.2 | 97.2 | 94.2 | 91.2 | 90 | 88.2 | 196 | 191 | 189 | 186 | 181 | 176 | 172 | 167 | 162 | 157 | 152 | 150 | 147
Сталь хромоникелевая коррозионно-стойкого аустенитного класса | 12Х18Н10Т | Плиты, поковки из слитка, листовые заготовки и штамповки диаметром от 40 до 200 мм | 156.8 | 154.4 | 148.8 | 144.8 | 140.8 | 133.6 | 129.6 | 125.6 | 121.6 | 115.2 | 109.6 | 105.6 | 99.69231 | 209.0667 | 205.8667 | 198.4 | 193.0667 | 187.7333 | 178.1333 | 172.8 | 167.4667 | 162.1333 | 153.6 | 146.1333 | 140.8 | 132.9231 | 117.6 | 115.8 | 111.6 | 108.6 | 105.6 | 100.2 | 97.2 | 94.2 | 91.2 | 86.4 | 82.2 | 79.2 | 76.2 | 196 | 193 | 186 | 181 | 176 | 167 | 162 | 157 | 152 | 144 | 137 | 132 | 127
Сталь хромоникелевая коррозионно-стойкого аустенитного класса | 12Х18Н10Т | Плиты, поковки из слитка, листовые заготовки и штамповки диаметром более 200 мм | 156.8 | 152.8 | 144.8 | 137.6 | 131.2 | 121.6 | 117.6 | 109.6 | 105.6 | 98.4 | 90.4 | 82.4 | 78.4 | 209.0667 | 203.7333 | 193.0667 | 183.4667 | 174.9333 | 162.1333 | 156.8 | 146.1333 | 140.8 | 131.2 | 120.5333 | 109.8667 | 104.5333 | 117.6 | 114.6 | 108.6 | 103.2 | 98.4 | 91.2 | 88.2 | 82.2 | 79.2 | 73.8 | 67.8 | 61.8 | 58.8 | 196 | 191 | 181 | 172 | 164 | 152 | 147 | 137 | 132 | 123 | 113 | 103 | 98
Сталь хромоникелевая коррозионно-стойкого аустенитного класса | 12Х18Н10Т | Трубы | 172.8 | 164.8 | 164.8 | 156.8 | 149.6 | 149.6 | 141.6 | 141.6 | 133.6 | 125.6 | 117.6 | 117.6 | 109.6 | 230.4 | 219.7333 | 219.7333 | 209.0667 | 199.4667 | 199.4667 | 188.8 | 188.8 | 178.1333 | 167.4667 | 156.8 | 156.8 | 146.1333 | 129.6 | 123.6 | 123.6 | 117.6 | 112.2 | 112.2 | 106.2 | 106.2 | 100.2 | 94.2 | 88.2 | 88.2 | 82.2 | 216 | 206 | 206 | 196 | 187 | 187 | 177 | 177 | 167 | 157 | 147 | 147 | 137
Сталь хромоникелевая коррозионно-стойкого аустенитного класса | 08Х18Н12Т | Толстолистовая сталь толщиной от 4 до 160 мм | 164.8 | 156.8 | 141.6 | 133.6 | 133.6 | 125.6 | 125.6 | 125.6 | 117.6 | 109.6 | 102.4 | 102.4 | 94.4 | 219.7333 | 209.0667 | 188.8 | 178.1333 | 178.1333 | 167.4667 | 167.4667 | 167.4667 | 156.8 | 146.1333 | 136.5333 | 136.5333 | 125.8667 | 123.6 | 117.6 | 106.2 | 100.2 | 100.2 | 94.2 | 94.2 | 94.2 | 88.2 | 82.2 | 76.8 | 76.8 | 70.8 | 206 | 196 | 177 | 167 | 167 | 157 | 157 | 157 | 147 | 137 | 128 | 128 | 118
Сталь хромоникелевая коррозионно-стойкого аустенитного класса | 08Х18Н12Т | Поковки, листы листовые и объемные штамповки, ковано-катаные заготовки толщиной до 60 мм | 156.8 | 156.8 | 133.6 | 125.6 | 125.6 | 117.6 | 117.6 | 117.6 | 109.6 | 102.4 | 94.4 | 94.4 | 86.4 | 209.0667 | 209.0667 | 178.1333 | 167.4667 | 167.4667 | 156.8 | 156.8 | 156.8 | 146.1333 | 136.5333 | 125.8667 | 125.8667 | 115.2 | 117.6 | 117.6 | 100.2 | 94.2 | 94.2 | 88.2 | 88.2 | 88.2 | 82.2 | 76.8 | 70.8 | 70.8 | 64.8 | 196 | 196 | 167 | 157 | 157 | 147 | 147 | 147 | 137 | 128 | 118 | 118 | 108
Сталь хромоникелевая коррозионно-стойкого аустенитного класса | 08Х18Н12Т | Поковки, листы листовые и объемные штамповки, ковано-катаные заготовки толщиной от 60 до 300 мм | 156.8 | 156.8 | 133.6 | 125.6 | 125.6 | 117.6 | 117.6 | 117.6 | 109.6 | 102.4 | 94.4 | 94.4 | 86.4 | 209.0667 | 209.0667 | 178.1333 | 167.4667 | 167.4667 | 156.8 | 156.8 | 156.8 | 146.1333 | 136.5333 | 125.8667 | 125.8667 | 115.2 | 117.6 | 117.6 | 100.2 | 94.2 | 94.2 | 88.2 | 88.2 | 88.2 | 82.2 | 76.8 | 70.8 | 70.8 | 64.8 | 196 | 196 | 167 | 157 | 157 | 147 | 147 | 147 | 137 | 128 | 118 | 118 | 108
Сталь хромоникелевая коррозионно-стойкого аустенитного класса | 12Х18Н9Т | Заготовки в виде поковок и штамповок для листов и труб, поковки | 156.8 | 156.8 | 133.6 | 125.6 | 125.6 | 117.6 | 117.6 | 117.6 | 109.6 | 102.4 | 94.4 | 94.4 | 86.4 | 209.0667 | 209.0667 | 178.1333 | 167.4667 | 167.4667 | 156.8 | 156.8 | 156.8 | 146.1333 | 136.5333 | 125.8667 | 125.8667 | 115.2 | 117.6 | 117.6 | 100.2 | 94.2 | 94.2 | 88.2 | 88.2 | 88.2 | 82.2 | 76.8 | 70.8 | 70.8 | 64.8 | 196 | 196 | 167 | 157 | 157 | 147 | 147 | 147 | 137 | 128 | 118 | 118 | 108
Сталь хромоникелевая коррозионно-стойкого аустенитного класса | 12Х18Н9Т | Листы толщиной от 0,5 до 160 мм | 188 | 188 | 156.8 | 148.8 | 148.8 | 141.6 | 141.6 | 141.6 | 133.6 | 125.6 | 109.6 | 109.6 | 102.4 | 250.6667 | 250.6667 | 209.0667 | 198.4 | 198.4 | 188.8 | 188.8 | 188.8 | 178.1333 | 167.4667 | 146.1333 | 146.1333 | 136.5333 | 141 | 141 | 117.6 | 111.6 | 111.6 | 106.2 | 106.2 | 106.2 | 100.2 | 94.2 | 82.2 | 82.2 | 76.8 | 235 | 235 | 196 | 186 | 186 | 177 | 177 | 177 | 167 | 157 | 137 | 137 | 128
Сталь хромоникелевая коррозионно-стойкого аустенитного класса | 12Х18Н9Т | Горячекатаная и кованая сталь диаметром, стороной квадрата или толщиной до 60 мм | 156.8 | 156.8 | 133.6 | 125.6 | 125.6 | 117.6 | 117.6 | 117.6 | 109.6 | 102.4 | 94.4 | 94.4 | 86.4 | 209.0667 | 209.0667 | 178.1333 | 167.4667 | 167.4667 | 156.8 | 156.8 | 156.8 | 146.1333 | 136.5333 | 125.8667 | 125.8667 | 115.2 | 117.6 | 117.6 | 100.2 | 94.2 | 94.2 | 88.2 | 88.2 | 88.2 | 82.2 | 76.8 | 70.8 | 70.8 | 64.8 | 196 | 196 | 167 | 157 | 157 | 147 | 147 | 147 | 137 | 128 | 118 | 118 | 108
Сталь хромоникелевая коррозионно-стойкого аустенитного класса | 12Х18Н9Т | Горячекатаная и кованая сталь диаметром, стороной квадрата или толщиной от 60 до 100 мм | 156.8 | 156.8 | 133.6 | 125.6 | 125.6 | 117.6 | 117.6 | 117.6 | 109.6 | 102.4 | 94.4 | 94.4 | 86.4 | 209.0667 | 209.0667 | 178.1333 | 167.4667 | 167.4667 | 156.8 | 156.8 | 156.8 | 146.1333 | 136.5333 | 125.8667 | 125.8667 | 115.2 | 117.6 | 117.6 | 100.2 | 94.2 | 94.2 | 88.2 | 88.2 | 88.2 | 82.2 | 76.8 | 70.8 | 70.8 | 64.8 | 196 | 196 | 167 | 157 | 157 | 147 | 147 | 147 | 137 | 128 | 118 | 118 | 108
Сталь хромоникелевая коррозионно-стойкого аустенитного класса | 12Х18Н9Т | Горячекатаная и кованая сталь диаметром, стороной квадрата или толщиной от 100 до 150 мм | 156.8 | 156.8 | 133.6 | 125.6 | 125.6 | 117.6 | 117.6 | 117.6 | 109.6 | 102.4 | 94.4 | 94.4 | 86.4 | 209.0667 | 209.0667 | 178.1333 | 167.4667 | 167.4667 | 156.8 | 156.8 | 156.8 | 146.1333 | 136.5333 | 125.8667 | 125.8667 | 115.2 | 117.6 | 117.6 | 100.2 | 94.2 | 94.2 | 88.2 | 88.2 | 88.2 | 82.2 | 76.8 | 70.8 | 70.8 | 64.8 | 196 | 196 | 167 | 157 | 157 | 147 | 147 | 147 | 137 | 128 | 118 | 118 | 108
Сталь хромоникелевая коррозионно-стойкого аустенитного класса | 12Х18Н12Т | Заготовки в виде поковок и штамповок для листов и труб, поковки | 156.8 | 156.8 | 133.6 | 125.6 | 125.6 | 117.6 | 117.6 | 117.6 | 109.6 | 102.4 | 94.4 | 94.4 | 86.4 | 209.0667 | 209.0667 | 178.1333 | 167.4667 | 167.4667 | 156.8 | 156.8 | 156.8 | 146.1333 | 136.5333 | 125.8667 | 125.8667 | 115.2 | 117.6 | 117.6 | 100.2 | 94.2 | 94.2 | 88.2 | 88.2 | 88.2 | 82.2 | 76.8 | 70.8 | 70.8 | 64.8 | 196 | 196 | 167 | 157 | 157 | 147 | 147 | 147 | 137 | 128 | 118 | 118 | 108
Сталь хромоникелевая коррозионно-стойкого аустенитного класса | 12Х18Н12Т | Листы толщиной от 0,5 до 160 мм | 188 | 188 | 156.8 | 148.8 | 148.8 | 141.6 | 141.6 | 141.6 | 133.6 | 125.6 | 109.6 | 109.6 | 102.4 | 250.6667 | 250.6667 | 209.0667 | 198.4 | 198.4 | 188.8 | 188.8 | 188.8 | 178.1333 | 167.4667 | 146.1333 | 146.1333 | 136.5333 | 141 | 141 | 117.6 | 111.6 | 111.6 | 106.2 | 106.2 | 106.2 | 100.2 | 94.2 | 82.2 | 82.2 | 76.8 | 235 | 235 | 196 | 186 | 186 | 177 | 177 | 177 | 167 | 157 | 137 | 137 | 128
Сталь хромоникелевая коррозионно-стойкого аустенитного класса | 12Х18Н12Т | Горячекатаная и кованая сталь диаметром, стороной квадрата или толщиной до 60 мм | 156.8 | 156.8 | 133.6 | 125.6 | 125.6 | 117.6 | 117.6 | 117.6 | 109.6 | 102.4 | 94.4 | 94.4 | 86.4 | 209.0667 | 209.0667 | 178.1333 | 167.4667 | 167.4667 | 156.8 | 156.8 | 156.8 | 146.1333 | 136.5333 | 125.8667 | 125.8667 | 115.2 | 117.6 | 117.6 | 100.2 | 94.2 | 94.2 | 88.2 | 88.2 | 88.2 | 82.2 | 76.8 | 70.8 | 70.8 | 64.8 | 196 | 196 | 167 | 157 | 157 | 147 | 147 | 147 | 137 | 128 | 118 | 118 | 108
Сталь хромоникелевая коррозионно-стойкого аустенитного класса | 12Х18Н12Т | Горячекатаная и кованая сталь диаметром, стороной квадрата или толщиной от 60 до 100 мм | 156.8 | 156.8 | 133.6 | 125.6 | 125.6 | 117.6 | 117.6 | 117.6 | 109.6 | 102.4 | 94.4 | 94.4 | 86.4 | 209.0667 | 209.0667 | 178.1333 | 167.4667 | 167.4667 | 156.8 | 156.8 | 156.8 | 146.1333 | 136.5333 | 125.8667 | 125.8667 | 115.2 | 117.6 | 117.6 | 100.2 | 94.2 | 94.2 | 88.2 | 88.2 | 88.2 | 82.2 | 76.8 | 70.8 | 70.8 | 64.8 | 196 | 196 | 167 | 157 | 157 | 147 | 147 | 147 | 137 | 128 | 118 | 118 | 108
Сталь хромоникелевая коррозионно-стойкого аустенитного класса | 12Х18Н12Т | Горячекатаная и кованая сталь диаметром, стороной квадрата или толщиной от 100 до 150 мм | 156.8 | 156.8 | 133.6 | 125.6 | 125.6 | 117.6 | 117.6 | 117.6 | 109.6 | 102.4 | 94.4 | 94.4 | 86.4 | 209.0667 | 209.0667 | 178.1333 | 167.4667 | 167.4667 | 156.8 | 156.8 | 156.8 | 146.1333 | 136.5333 | 125.8667 | 125.8667 | 115.2 | 117.6 | 117.6 | 100.2 | 94.2 | 94.2 | 88.2 | 88.2 | 88.2 | 82.2 | 76.8 | 70.8 | 70.8 | 64.8 | 196 | 196 | 167 | 157 | 157 | 147 | 147 | 147 | 137 | 128 | 118 | 118 | 108
Сталь хромоникелевая коррозионно-стойкого аустенитного класса | 12Х18Н9ТЛ | Отливки | 156.8 | 156.8 | 156.8 | 141.6 | 133.6 | 133.6 | 125.6 | 117.6 | 109.6 | 102.4 | 94.4 | 94.4 | 94.4 | 209.0667 | 209.0667 | 209.0667 | 188.8 | 178.1333 | 178.1333 | 167.4667 | 156.8 | 146.1333 | 136.5333 | 125.8667 | 125.8667 | 125.8667 | 117.6 | 117.6 | 117.6 | 106.2 | 100.2 | 100.2 | 94.2 | 88.2 | 82.2 | 76.8 | 70.8 | 70.8 | 70.8 | 196 | 196 | 196 | 177 | 167 | 167 | 157 | 147 | 137 | 128 | 118 | 118 | 118
Сталь хромоникелевая коррозионно-стойкого аустенитного класса | 03Х16Н9М2 | Листы толщиной от 40 до 150 мм | 168 | 156.8 | 148 | 136 | 120 | 116 | 104 | 100 | 100 | 96 | 96 | 92 | 80 | 224 | 209.0667 | 197.3333 | 181.3333 | 160 | 154.6667 | 138.6667 | 133.3333 | 133.3333 | 128 | 128 | 122.6667 | 106.6667 | 126 | 117.6 | 111 | 102 | 90 | 87 | 78 | 75 | 75 | 72 | 72 | 69 | 60 | 210 | 196 | 185 | 170 | 150 | 145 | 130 | 125 | 125 | 120 | 120 | 115 | 100
Сталь хромоникелевая коррозионно-стойкого аустенитного класса | 03Х16Н9М2 | Поковки (из слитка) толщиной от 180 до 500 мм | 160 | 148.8 | 144 | 140 | 112 | 104 | 100 | 88 | 88 | 84 | 80 | 80 | 76 | 213.3333 | 198.4 | 192 | 186.6667 | 149.3333 | 138.6667 | 133.3333 | 117.3333 | 117.3333 | 112 | 106.6667 | 106.6667 | 101.3333 | 120 | 111.6 | 108 | 105 | 84 | 78 | 75 | 66 | 66 | 63 | 60 | 60 | 57 | 200 | 186 | 180 | 175 | 140 | 130 | 125 | 110 | 110 | 105 | 100 | 100 | 95
Сталь хромоникелевая коррозионно-стойкого аустенитного класса | 08Х16Н11М3 | Листы толщиной от 6 до 50 мм | 164.8 | 156.8 | 156.8 | 133.6 | 125.6 | 125.6 | 117.6 | 117.6 | 109.6 | 109.6 | 102.4 | 94.4 | 94.4 | 219.7333 | 209.0667 | 209.0667 | 178.1333 | 167.4667 | 167.4667 | 156.8 | 156.8 | 146.1333 | 146.1333 | 136.5333 | 125.8667 | 125.8667 | 123.6 | 117.6 | 117.6 | 100.2 | 94.2 | 94.2 | 88.2 | 88.2 | 82.2 | 82.2 | 76.8 | 70.8 | 70.8 | 206 | 196 | 196 | 167 | 157 | 157 | 147 | 147 | 137 | 137 | 128 | 118 | 118
Сталь хромоникелевая коррозионно-стойкого аустенитного класса | 10Х17Н13М2Т | Заготовки в виде поковок и штамповок из слитков массой не более 15 т толщиной до 60 мм | 156.8 | 148.8 | 148.8 | 148.8 | 141.6 | 141.6 | 141.6 | 141.6 | 117.6 | 117.6 | 94.4 | 94.4 | 86.4 | 209.0667 | 198.4 | 198.4 | 198.4 | 188.8 | 188.8 | 188.8 | 188.8 | 156.8 | 156.8 | 125.8667 | 125.8667 | 115.2 | 117.6 | 111.6 | 111.6 | 111.6 | 106.2 | 106.2 | 106.2 | 106.2 | 88.2 | 88.2 | 70.8 | 70.8 | 64.8 | 196 | 186 | 186 | 186 | 177 | 177 | 177 | 177 | 147 | 147 | 118 | 118 | 108
Сталь хромоникелевая коррозионно-стойкого аустенитного класса | 10Х17Н13М2Т | Листы и листовые штамповки, ковано-катаные заготовки толщиной до 60 мм | 156.8 | 148.8 | 148.8 | 148.8 | 141.6 | 141.6 | 141.6 | 141.6 | 117.6 | 117.6 | 94.4 | 94.4 | 86.4 | 209.0667 | 198.4 | 198.4 | 198.4 | 188.8 | 188.8 | 188.8 | 188.8 | 156.8 | 156.8 | 125.8667 | 125.8667 | 115.2 | 117.6 | 111.6 | 111.6 | 111.6 | 106.2 | 106.2 | 106.2 | 106.2 | 88.2 | 88.2 | 70.8 | 70.8 | 64.8 | 196 | 186 | 186 | 186 | 177 | 177 | 177 | 177 | 147 | 147 | 118 | 118 | 108
Сталь хромоникелевая коррозионно-стойкого аустенитного класса | 10Х17Н13М2Т | Заготовки в виде поковок и штамповок из слитков массой не более 15 т толщиной от 60 до 300 мм | 156.8 | 148.8 | 148.8 | 148.8 | 141.6 | 141.6 | 141.6 | 141.6 | 117.6 | 117.6 | 94.4 | 94.4 | 86.4 | 209.0667 | 198.4 | 198.4 | 198.4 | 188.8 | 188.8 | 188.8 | 188.8 | 156.8 | 156.8 | 125.8667 | 125.8667 | 115.2 | 117.6 | 111.6 | 111.6 | 111.6 | 106.2 | 106.2 | 106.2 | 106.2 | 88.2 | 88.2 | 70.8 | 70.8 | 64.8 | 196 | 186 | 186 | 186 | 177 | 177 | 177 | 177 | 147 | 147 | 118 | 118 | 108
Сталь хромоникелевая коррозионно-стойкого аустенитного класса | 10Х17Н13М2Т | Листы и листовые штамповки, ковано-катаные заготовки толщиной от 60 до 300 мм | 156.8 | 148.8 | 148.8 | 148.8 | 141.6 | 141.6 | 141.6 | 141.6 | 117.6 | 117.6 | 94.4 | 94.4 | 86.4 | 209.0667 | 198.4 | 198.4 | 198.4 | 188.8 | 188.8 | 188.8 | 188.8 | 156.8 | 156.8 | 125.8667 | 125.8667 | 115.2 | 117.6 | 111.6 | 111.6 | 111.6 | 106.2 | 106.2 | 106.2 | 106.2 | 88.2 | 88.2 | 70.8 | 70.8 | 64.8 | 196 | 186 | 186 | 186 | 177 | 177 | 177 | 177 | 147 | 147 | 118 | 118 | 108
Сталь хромоникелевая коррозионно-стойкого аустенитного класса | 10Х17Н13М2Т | Листы толщиной от 0,5 до 160 мм | 188 | 180.8 | 180.8 | 180.8 | 172.8 | 172.8 | 167.5385 | 167.5385 | 141.6 | 141.6 | 109.6 | 109.6 | 109.6 | 250.6667 | 241.0667 | 241.0667 | 241.0667 | 230.4 | 230.4 | 223.3846 | 223.3846 | 188.8 | 188.8 | 146.1333 | 146.1333 | 146.1333 | 141 | 135.6 | 135.6 | 135.6 | 129.6 | 129.6 | 129.6 | 129.6 | 106.2 | 106.2 | 82.2 | 82.2 | 82.2 | 235 | 226 | 226 | 226 | 216 | 216 | 216 | 216 | 177 | 177 | 137 | 137 | 137
Сталь хромоникелевая коррозионно-стойкого аустенитного класса | 10Х17Н13М2Т | Трубы бесшовные горячедеформированные диаметром от 57 до 325 мм с толщиной стенки от 3,5 до 32 мм | 244.6154 | 235.3846 | 208.1538 | 199.3846 | 190.1538 | 190.1538 | 167.5385 | 167.5385 | 158.3077 | 158.3077 | 153.6923 | 144.9231 | 144.9231 | 326.1538 | 313.8462 | 277.5385 | 265.8462 | 253.5385 | 253.5385 | 223.3846 | 223.3846 | 211.0769 | 211.0769 | 204.9231 | 193.2308 | 193.2308 | 205.8 | 199.8 | 199.8 | 199.8 | 188.4 | 188.4 | 188.4 | 188.4 | 153 | 153 | 117.6 | 117.6 | 117.6 | 343 | 333 | 333 | 333 | 314 | 314 | 314 | 314 | 255 | 255 | 196 | 196 | 196
Сталь хромоникелевая коррозионно-стойкого аустенитного класса | 10Х17Н13М2Т | Трубы холодно- и теплодеформированные диаметром от 5 до 250 мм с толщиной стенки от 0,2 до 22 мм | 244.6154 | 235.3846 | 208.1538 | 199.3846 | 190.1538 | 190.1538 | 167.5385 | 167.5385 | 158.3077 | 158.3077 | 153.6923 | 144.9231 | 144.9231 | 326.1538 | 313.8462 | 277.5385 | 265.8462 | 253.5385 | 253.5385 | 223.3846 | 223.3846 | 211.0769 | 211.0769 | 204.9231 | 193.2308 | 193.2308 | 205.8 | 199.8 | 199.8 | 199.8 | 188.4 | 188.4 | 188.4 | 188.4 | 153 | 153 | 117.6 | 117.6 | 117.6 | 343 | 333 | 333 | 333 | 314 | 314 | 314 | 314 | 255 | 255 | 196 | 196 | 196
Сталь хромоникелевая коррозионно-стойкого аустенитного класса | 12Х18Н12М3ТЛ | Отливки | 172.8 | 156.8 | 136 | 132 | 128 | 124 | 120 | 112 | 110.4 | 108.8 | 107.2 | 105.6 | 104 | 230.4 | 209.0667 | 181.3333 | 176 | 170.6667 | 165.3333 | 160 | 149.3333 | 147.2 | 145.0667 | 142.9333 | 140.8 | 138.6667 | 129.6 | 117.6 | 102 | 99 | 96 | 93 | 90 | 84 | 82.8 | 81.6 | 80.4 | 79.2 | 78 | 216 | 196 | 170 | 165 | 160 | 155 | 150 | 140 | 138 | 136 | 134 | 132 | 130
Сталь хромоникелевая коррозионно-стойкого аустенитного класса | 10Х18Н12М3Л | Отливки | 156.8 | 152.8 | 145.6 | 138.4 | 131.2 | 124 | 116.8 | 109.6 | 101.6 | 94.4 | 91.2 | 89.6 | 86.4 | 209.0667 | 203.7333 | 194.1333 | 184.5333 | 174.9333 | 165.3333 | 155.7333 | 146.1333 | 135.4667 | 125.8667 | 121.6 | 119.4667 | 115.2 | 117.6 | 114.6 | 109.2 | 103.8 | 98.4 | 93 | 87.6 | 82.2 | 76.2 | 70.8 | 68.4 | 67.2 | 64.8 | 196 | 191 | 182 | 173 | 164 | 155 | 146 | 137 | 127 | 118 | 114 | 112 | 108
Сталь хромоникелевая коррозионно-стойкого аустенитного класса | 09Х16Н15М3Б | Заготовка трубная диаметром от 80 до 180 мм | 196 | 188 | 188 | 180.8 | 180.8 | 180.8 | 156.8 | 148.8 | 133.6 | 133.6 | 133.6 | 133.6 | 133.6 | 261.3333 | 250.6667 | 250.6667 | 241.0667 | 241.0667 | 241.0667 | 209.0667 | 198.4 | 178.1333 | 178.1333 | 178.1333 | 178.1333 | 178.1333 | 147 | 141 | 141 | 135.6 | 135.6 | 135.6 | 117.6 | 111.6 | 100.2 | 100.2 | 100.2 | 100.2 | 100.2 | 245 | 235 | 235 | 226 | 226 | 226 | 196 | 186 | 167 | 167 | 167 | 167 | 167
Сталь хромоникелевая коррозионно-стойкого аустенитного класса | 45Х14Н14В2М | Горячекатаная и кованая сталь диаметром, стороной квадрата или толщиной до 60 мм | 251.2 | 235.2 | 235.2 | 235.2 | 235.2 | 220 | 212 | 196 | 196 | 188 | 180.8 | 172.8 | - | 334.9333 | 313.6 | 313.6 | 313.6 | 313.6 | 293.3333 | 282.6667 | 261.3333 | 261.3333 | 250.6667 | 241.0667 | 230.4 | - | 188.4 | 176.4 | 176.4 | 176.4 | 176.4 | 165 | 159 | 147 | 147 | 141 | 135.6 | 129.6 | - | 314 | 294 | 294 | 294 | 294 | 275 | 265 | 245 | 245 | 235 | 226 | 216 | -
Сталь хромоникелевая коррозионно-стойкого аустенитного класса | 45Х14Н14В2М | Калиброванная сталь диаметром или стороной квадрата до 70 мм | 251.2 | 235.2 | 235.2 | 235.2 | 235.2 | 220 | 212 | 196 | 196 | 188 | 180.8 | 172.8 | - | 334.9333 | 313.6 | 313.6 | 313.6 | 313.6 | 293.3333 | 282.6667 | 261.3333 | 261.3333 | 250.6667 | 241.0667 | 230.4 | - | 188.4 | 176.4 | 176.4 | 176.4 | 176.4 | 165 | 159 | 147 | 147 | 141 | 135.6 | 129.6 | - | 314 | 294 | 294 | 294 | 294 | 275 | 265 | 245 | 245 | 235 | 226 | 216 | -
Сталь хромоникелевая коррозионно-стойкого аустенитного класса | 45Х14Н14В2М | Горячекатаная и кованая сталь диаметром, стороной квадрата или толщиной от 60 до 100 мм | 251.2 | 235.2 | 235.2 | 235.2 | 235.2 | 220 | 212 | 196 | 196 | 188 | 180.8 | 172.8 | - | 334.9333 | 313.6 | 313.6 | 313.6 | 313.6 | 293.3333 | 282.6667 | 261.3333 | 261.3333 | 250.6667 | 241.0667 | 230.4 | - | 188.4 | 176.4 | 176.4 | 176.4 | 176.4 | 165 | 159 | 147 | 147 | 141 | 135.6 | 129.6 | - | 314 | 294 | 294 | 294 | 294 | 275 | 265 | 245 | 245 | 235 | 226 | 216 | -
Сталь хромоникелевая коррозионно-стойкого аустенитного класса | 45Х14Н14В2М | Горячекатаная и кованая сталь диаметром, стороной квадрата или толщиной от 100 до 150 мм | 251.2 | 235.2 | 235.2 | 235.2 | 235.2 | 220 | 212 | 196 | 196 | 188 | 180.8 | 172.8 | - | 334.9333 | 313.6 | 313.6 | 313.6 | 313.6 | 293.3333 | 282.6667 | 261.3333 | 261.3333 | 250.6667 | 241.0667 | 230.4 | - | 188.4 | 176.4 | 176.4 | 176.4 | 176.4 | 165 | 159 | 147 | 147 | 141 | 135.6 | 129.6 | - | 314 | 294 | 294 | 294 | 294 | 275 | 265 | 245 | 245 | 235 | 226 | 216 | -
Сталь хромоникелевая коррозионно-стойкого аустенитного класса | Х18Н22В2Т2 | Поковки из слитков массой до 10 т | 274.4 | 274.4 | 274.4 | 258.4 | 258.4 | 258.4 | 258.4 | 258.4 | 258 | 251.2 | 235.2 | 235.2 | 235.2 | 365.8667 | 365.8667 | 365.8667 | 344.5333 | 344.5333 | 344.5333 | 344.5333 | 344.5333 | 344 | 334.9333 | 313.6 | 313.6 | 313.6 | 205.8 | 205.8 | 205.8 | 193.8 | 193.8 | 193.8 | 193.8 | 193.8 | 193.8 | 188.4 | 176.4 | 176.4 | 176.4 | 343 | 343 | 343 | 323 | 323 | 323 | 323 | 323 | 323 | 314 | 294 | 294 | 294
Сталь хромоникелевая коррозионно-стойкого аустенитного класса | 31Х19Н9МВБТ | Заготовки крепежных деталей неограниченной толщины, КП315* | 252 | 251.2 | 251.2 | 251.2 | 244.6154 | 235.3846 | 226.6154 | 217.3846 | 203.5385 | 203.5385 | 190.1538 | 180.9231 | 156.8 | 336 | 334.9333 | 334.9333 | 334.9333 | 326.1538 | 313.8462 | 302.1538 | 289.8462 | 271.3846 | 271.3846 | 253.5385 | 241.2308 | 209.0667 | 189 | 188.4 | 188.4 | 188.4 | 188.4 | 188.4 | 188.4 | 176.4 | 170.4 | 165 | 165 | 159 | 117.6 | 315 | 314 | 314 | 314 | 314 | 314 | 314 | 294 | 284 | 275 | 275 | 265 | 196
Сталь хромоникелевая коррозионно-стойкого аустенитного класса | 31Х19Н9МВБТ | Горячекатаная и кованая сталь диаметром, стороной квадрата или толщиной до 60 мм | 235.2 | 235.2 | 235.2 | 235.2 | 235.2 | 235.2 | 226.6154 | 217.3846 | 203.5385 | 203.5385 | 190.1538 | 180.9231 | 180.9231 | 313.6 | 313.6 | 313.6 | 313.6 | 313.6 | 313.6 | 302.1538 | 289.8462 | 271.3846 | 271.3846 | 253.5385 | 241.2308 | 241.2308 | 176.4 | 176.4 | 176.4 | 176.4 | 176.4 | 176.4 | 176.4 | 176.4 | 176.4 | 165 | 165 | 159 | 159 | 294 | 294 | 294 | 294 | 294 | 294 | 294 | 294 | 294 | 275 | 275 | 265 | 265
Сталь хромоникелевая коррозионно-стойкого аустенитного класса | 31Х19Н9МВБТ | Горячекатаная и кованая сталь диаметром, стороной квадрата или толщиной от 60 до 100 мм | 235.2 | 235.2 | 235.2 | 235.2 | 235.2 | 235.2 | 226.6154 | 217.3846 | 203.5385 | 203.5385 | 190.1538 | 180.9231 | 180.9231 | 313.6 | 313.6 | 313.6 | 313.6 | 313.6 | 313.6 | 302.1538 | 289.8462 | 271.3846 | 271.3846 | 253.5385 | 241.2308 | 241.2308 | 176.4 | 176.4 | 176.4 | 176.4 | 176.4 | 176.4 | 176.4 | 176.4 | 176.4 | 165 | 165 | 159 | 159 | 294 | 294 | 294 | 294 | 294 | 294 | 294 | 294 | 294 | 275 | 275 | 265 | 265
Сталь хромоникелевая коррозионно-стойкого аустенитного класса | 31Х19Н9МВБТ | Горячекатаная и кованая сталь диаметром, стороной квадрата или толщиной от 100 до 200 мм | 235.2 | 235.2 | 235.2 | 235.2 | 235.2 | 235.2 | 226.6154 | 217.3846 | 203.5385 | 203.5385 | 190.1538 | 180.9231 | 180.9231 | 313.6 | 313.6 | 313.6 | 313.6 | 313.6 | 313.6 | 302.1538 | 289.8462 | 271.3846 | 271.3846 | 253.5385 | 241.2308 | 241.2308 | 176.4 | 176.4 | 176.4 | 176.4 | 176.4 | 176.4 | 176.4 | 176.4 | 176.4 | 165 | 165 | 159 | 159 | 294 | 294 | 294 | 294 | 294 | 294 | 294 | 294 | 294 | 275 | 275 | 265 | 265
Сталь хромоникелевая коррозионно-стойкого аустенитного класса | 10Х11Н20Т3Р | Горячекатаная и кованая сталь диаметром, стороной квадрата или толщиной от 60 до 100 мм | 407.5385 | 407.5385 | 407.5385 | 407.5385 | 407.5385 | 407.5385 | 407.5385 | 407.5385 | 384.9231 | 384.9231 | 384.9231 | 371.0769 | 362.3077 | 543.3846 | 543.3846 | 543.3846 | 543.3846 | 543.3846 | 543.3846 | 543.3846 | 543.3846 | 513.2308 | 513.2308 | 513.2308 | 494.7692 | 483.0769 | 353.4 | 353.4 | 353.4 | 353.4 | 353.4 | 353.4 | 353.4 | 353.4 | 353.4 | 353.4 | 335.4 | 324 | 312 | 589 | 589 | 589 | 589 | 589 | 589 | 589 | 589 | 589 | 589 | 559 | 540 | 520
Сталь хромоникелевая коррозионно-стойкого аустенитного класса | 10Х11Н20Т3Р | Горячекатаная и кованая сталь диаметром, стороной квадрата или толщиной от 100 до 150 мм | 407.5385 | 407.5385 | 407.5385 | 407.5385 | 407.5385 | 407.5385 | 407.5385 | 407.5385 | 384.9231 | 384.9231 | 384.9231 | 371.0769 | 362.3077 | 543.3846 | 543.3846 | 543.3846 | 543.3846 | 543.3846 | 543.3846 | 543.3846 | 543.3846 | 513.2308 | 513.2308 | 513.2308 | 494.7692 | 483.0769 | 353.4 | 353.4 | 353.4 | 353.4 | 353.4 | 353.4 | 353.4 | 353.4 | 353.4 | 353.4 | 335.4 | 324 | 312 | 589 | 589 | 589 | 589 | 589 | 589 | 589 | 589 | 589 | 589 | 559 | 540 | 520
Сталь хромоникелевая коррозионно-стойкого аустенитного класса | 10Х11Н20Т3Р | Заготовки крепежных деталей, КП490* | 384.9231 | 384.9231 | 384.9231 | 384.9231 | 384.9231 | 384.9231 | 376.8 | 352.8 | 352.8 | 352.8 | 352.8 | 348.4615 | 339.6923 | 513.2308 | 513.2308 | 513.2308 | 513.2308 | 513.2308 | 513.2308 | 502.4 | 470.4 | 470.4 | 470.4 | 470.4 | 464.6154 | 452.9231 | 294 | 294 | 294 | 294 | 294 | 294 | 282.6 | 264.6 | 264.6 | 264.6 | 264.6 | 264.6 | 264.6 | 490 | 490 | 490 | 490 | 490 | 490 | 471 | 441 | 441 | 441 | 441 | 441 | 441
Сталь хромоникелевая коррозионно-стойкого аустенитного класса | 10Х11Н20Т3Р | Сортовой прокат, КП490* | 384.9231 | 384.9231 | 384.9231 | 384.9231 | 384.9231 | 384.9231 | 376.8 | 352.8 | 352.8 | 352.8 | 352.8 | 348.4615 | 339.6923 | 513.2308 | 513.2308 | 513.2308 | 513.2308 | 513.2308 | 513.2308 | 502.4 | 470.4 | 470.4 | 470.4 | 470.4 | 464.6154 | 452.9231 | 294 | 294 | 294 | 294 | 294 | 294 | 282.6 | 264.6 | 264.6 | 264.6 | 264.6 | 264.6 | 264.6 | 490 | 490 | 490 | 490 | 490 | 490 | 471 | 441 | 441 | 441 | 441 | 441 | 441
Сталь хромоникелевая коррозионно-стойкого аустенитного класса | 10Х11Н20Т3Р | Горячекатаная и кованая сталь диаметром, стороной квадрата или толщиной до 60 мм | 407.5385 | 407.5385 | 407.5385 | 407.5385 | 407.5385 | 407.5385 | 407.5385 | 407.5385 | 384.9231 | 384.9231 | 384.9231 | 371.0769 | 362.3077 | 543.3846 | 543.3846 | 543.3846 | 543.3846 | 543.3846 | 543.3846 | 543.3846 | 543.3846 | 513.2308 | 513.2308 | 513.2308 | 494.7692 | 483.0769 | 353.4 | 353.4 | 353.4 | 353.4 | 353.4 | 353.4 | 353.4 | 353.4 | 353.4 | 353.4 | 335.4 | 324 | 312 | 589 | 589 | 589 | 589 | 589 | 589 | 589 | 589 | 589 | 589 | 559 | 540 | 520
Сплав на железоникелевой основе | 1Х16Н36МБТЮР |  | 313.6 | 313.6 | 313.6 | 313.6 | 313.6 | 313.6 | 313.6 | 313.6 | 313.6 | 313.6 | 313.6 | 313.6 | - | 418.1333 | 418.1333 | 418.1333 | 418.1333 | 418.1333 | 418.1333 | 418.1333 | 418.1333 | 418.1333 | 418.1333 | 418.1333 | 418.1333 | - | 235.2 | 235.2 | 235.2 | 235.2 | 235.2 | 235.2 | 235.2 | 235.2 | 235.2 | 235.2 | 235.2 | 235.2 | - | 392 | 392 | 392 | 392 | 392 | 392 | 392 | 392 | 392 | 392 | 392 | 392 | -
Сплав на железоникелевой основе | 03Х21Н32М3Б | Прутки, поковки | 172.8 | 172.8 | 172.8 | 172.8 | 172.8 | 156.8 | 156.8 | 133.6 | 133.6 | 133.6 | 117.6 | 117.6 | - | 230.4 | 230.4 | 230.4 | 230.4 | 230.4 | 209.0667 | 209.0667 | 178.1333 | 178.1333 | 178.1333 | 156.8 | 156.8 | - | 129.6 | 129.6 | 129.6 | 129.6 | 129.6 | 117.6 | 117.6 | 100.2 | 100.2 | 100.2 | 88.2 | 88.2 | - | 216 | 216 | 216 | 216 | 216 | 196 | 196 | 167 | 167 | 167 | 147 | 147 | -
Сплав на железоникелевой основе | 03Х21Н32М3Б | Трубы | 172.8 | 172.8 | 172.8 | 172.8 | 172.8 | 172.8 | 156.8 | 156.8 | 156.8 | 156.8 | 140.8 | 125.6 | - | 230.4 | 230.4 | 230.4 | 230.4 | 230.4 | 230.4 | 209.0667 | 209.0667 | 209.0667 | 209.0667 | 187.7333 | 167.4667 | - | 129.6 | 129.6 | 129.6 | 129.6 | 129.6 | 129.6 | 117.6 | 117.6 | 117.6 | 117.6 | 105.6 | 94.2 | - | 216 | 216 | 216 | 216 | 216 | 216 | 196 | 196 | 196 | 196 | 176 | 157 | -
Сплав на железоникелевой основе | Сплав ХН35ВТ | Заготовки крепежных деталей толщиной до 400 мм и от 620 до 650 мм, КП395* | 316 | 316 | 298.4 | 290.4 | 282.4 | 282.4 | 282.4 | 282.4 | 282.4 | 282.4 | 276 | 262.1538 | 248.7692 | 421.3333 | 421.3333 | 397.8667 | 387.2 | 376.5333 | 376.5333 | 376.5333 | 376.5333 | 376.5333 | 376.5333 | 368 | 349.5385 | 331.6923 | 237 | 237 | 223.8 | 217.8 | 211.8 | 211.8 | 211.8 | 211.8 | 211.8 | 211.8 | 211.8 | 205.8 | 199.8 | 395 | 395 | 373 | 363 | 353 | 353 | 353 | 353 | 353 | 353 | 353 | 343 | 333
Сплав на железоникелевой основе | Сплав ХН35ВТ | Сортовой прокат толщиной до 100 мм | 316 | 316 | 298.4 | 290.4 | 282.4 | 282.4 | 282.4 | 282.4 | 282.4 | 282.4 | 276 | 262.1538 | 248.7692 | 421.3333 | 421.3333 | 397.8667 | 387.2 | 376.5333 | 376.5333 | 376.5333 | 376.5333 | 376.5333 | 376.5333 | 368 | 349.5385 | 331.6923 | 237 | 237 | 223.8 | 217.8 | 211.8 | 211.8 | 211.8 | 211.8 | 211.8 | 211.8 | 211.8 | 205.8 | 199.8 | 395 | 395 | 373 | 363 | 353 | 353 | 353 | 353 | 353 | 353 | 353 | 343 | 333
Сплав на железоникелевой основе | Сплав ХН35ВТ-ВД | Кованый и горячекатаный пруток диаметром от 40 до 200 мм | 384.9231 | 375.6923 | 368.8 | 360.8 | 352.8 | 352.8 | 348.4615 | 344.3077 | 339.6923 | 339.6923 | 339.6923 | 325.8462 | 307.8462 | 513.2308 | 500.9231 | 491.7333 | 481.0667 | 470.4 | 470.4 | 464.6154 | 459.0769 | 452.9231 | 452.9231 | 452.9231 | 434.4615 | 410.4615 | 294.6 | 294.6 | 276.6 | 270.6 | 264.6 | 264.6 | 264.6 | 264.6 | 264.6 | 264.6 | 264.6 | 264.6 | 247.2 | 491 | 491 | 461 | 451 | 441 | 441 | 441 | 441 | 441 | 441 | 441 | 441 | 412
Сплав на железоникелевой основе | Сплав ХН35ВТ-ВД | Сортовой прокат до 100 мм | 384.9231 | 375.6923 | 368.8 | 360.8 | 352.8 | 352.8 | 348.4615 | 344.3077 | 339.6923 | 339.6923 | 339.6923 | 325.8462 | 307.8462 | 513.2308 | 500.9231 | 491.7333 | 481.0667 | 470.4 | 470.4 | 464.6154 | 459.0769 | 452.9231 | 452.9231 | 452.9231 | 434.4615 | 410.4615 | 294.6 | 294.6 | 276.6 | 270.6 | 264.6 | 264.6 | 264.6 | 264.6 | 264.6 | 264.6 | 264.6 | 264.6 | 247.2 | 491 | 491 | 461 | 451 | 441 | 441 | 441 | 441 | 441 | 441 | 441 | 441 | 412
Сплав на железоникелевой основе | Сплав ХН35ВТЮ |  | 407.5385 | 407.5385 | 407.5385 | 407.5385 | 407.5385 | 407.5385 | 407.5385 | 407.5385 | 407.5385 | 407.5385 | 407.5385 | 407.5385 | 407.5385 | 543.3846 | 543.3846 | 543.3846 | 543.3846 | 543.3846 | 543.3846 | 543.3846 | 543.3846 | 543.3846 | 543.3846 | 543.3846 | 543.3846 | 543.3846 | 353.4 | 353.4 | 353.4 | 353.4 | 353.4 | 353.4 | 353.4 | 353.4 | 353.4 | 353.4 | 353.4 | 353.4 | 347.4 | 589 | 589 | 589 | 589 | 589 | 589 | 589 | 589 | 589 | 589 | 589 | 589 | 579
Сплав на железоникелевой основе | Сплав 0Х20Н46Б | Бесшовные трубы холодно и теплодеформированные наружным диаметром от 13 до 32 мм с толщиной стенки от 1,5 до 3 мм | 156.8 | 148.8 | 148.8 | 141.6 | 133.6 | 133.6 | 133.6 | 125.6 | 125.6 | 125.6 | 125.6 | 125.6 | 117.6 | 209.0667 | 198.4 | 198.4 | 188.8 | 178.1333 | 178.1333 | 178.1333 | 167.4667 | 167.4667 | 167.4667 | 167.4667 | 167.4667 | 156.8 | 117.6 | 111.6 | 111.6 | 106.2 | 100.2 | 100.2 | 100.2 | 94.2 | 94.2 | 94.2 | 94.2 | 94.2 | 88.2 | 196 | 186 | 186 | 177 | 167 | 167 | 167 | 157 | 157 | 157 | 157 | 157 | 147
Сплав на железоникелевой основе | Сплав 0Х20Н46Б | Прутки круглого и квадратного сечения толщиной или диаметром от 30 до 170 мм | 164.8 | 156.8 | 156.8 | 148.8 | 141.6 | 141.6 | 141.6 | 133.6 | 133.6 | 133.6 | 133.6 | 133.6 | 125.6 | 219.7333 | 209.0667 | 209.0667 | 198.4 | 188.8 | 188.8 | 188.8 | 178.1333 | 178.1333 | 178.1333 | 178.1333 | 178.1333 | 167.4667 | 123.6 | 117.6 | 117.6 | 111.6 | 106.2 | 106.2 | 106.2 | 100.2 | 100.2 | 100.2 | 100.2 | 100.2 | 94.2 | 206 | 196 | 196 | 186 | 177 | 177 | 177 | 167 | 167 | 167 | 167 | 167 | 157

## Допускаемые МРЗ, МПа
Класс материала | Марка стали или сплава | Сортамент | (σ)1 | [12 empty] | (σ)2 | [12 empty] | (σ)3w | [12 empty] | (σ)4w | [12 empty] | Множители | (σ)1 | (σ)2 | (σ)3w | (σ)4w
|  |  | 20 | 50 | 100 | 150 | 200 | 250 | 300 | 350 | 400 | 450 | 500 | 550 | 600 | 20 | 50 | 100 | 150 | 200 | 250 | 300 | 350 | 400 | 450 | 500 | 550 | 600 | 20 | 50 | 100 | 150 | 200 | 250 | 300 | 350 | 400 | 450 | 500 | 550 | 600 | 20 | 50 | 100 | 150 | 200 | 250 | 300 | 350 | 400 | 450 | 500 | 550 | 600 |  | 1.4 | 1.8 | 1.4 | 2.2
Сталь углеродистая | Ст3сп5 | Горячекатаная сортовая фасонная и листовая сталь толщиной до 20 мм | 200.8462 | 195.4615 | 190.0769 | 190.0769 | 184.6923 | 173.9231 | 152.9231 | - | - | - | - | - | - | 258.2308 | 251.3077 | 244.3846 | 244.3846 | 237.4615 | 223.6154 | 196.6154 | - | - | - | - | - | - | 171.5 | 164.5 | 164.5 | 164.5 | 164.5 | 144.2 | 130.2 | - | - | - | - | - | - | 269.5 | 258.5 | 258.5 | 258.5 | 258.5 | 226.6 | 204.6 | - | - | - | - | - | -
Сталь углеродистая | Ст3сп5 | Горячекатаная сортовая фасонная и листовая сталь толщиной от 20 до 100 мм | 192.2667 | 182.9333 | 182.9333 | 182.9333 | 182.9333 | 165.2 | 146.5333 | - | - | - | - | - | - | 247.2 | 235.2 | 235.2 | 235.2 | 235.2 | 212.4 | 188.4 | - | - | - | - | - | - | 144.2 | 137.2 | 137.2 | 137.2 | 137.2 | 123.9 | 109.9 | - | - | - | - | - | - | 226.6 | 215.6 | 215.6 | 215.6 | 215.6 | 194.7 | 172.7 | - | - | - | - | - | -
Сталь углеродистая | Ст3сп5 | Горячекатаная сортовая фасонная и листовая сталь толщиной более 100 мм | 192.2667 | 182.9333 | 182.9333 | 182.9333 | 182.9333 | 165.2 | 146.5333 | - | - | - | - | - | - | 247.2 | 235.2 | 235.2 | 235.2 | 235.2 | 212.4 | 188.4 | - | - | - | - | - | - | 144.2 | 137.2 | 137.2 | 137.2 | 137.2 | 123.9 | 109.9 | - | - | - | - | - | - | 226.6 | 215.6 | 215.6 | 215.6 | 215.6 | 194.7 | 172.7 | - | - | - | - | - | -
Сталь углеродистая | Ст3сп5 | Трубы | 192.2667 | 182.9333 | 182.9333 | 182.9333 | 182.9333 | 165.2 | 146.5333 | - | - | - | - | - | - | 247.2 | 235.2 | 235.2 | 235.2 | 235.2 | 212.4 | 188.4 | - | - | - | - | - | - | 144.2 | 137.2 | 137.2 | 137.2 | 137.2 | 123.9 | 109.9 | - | - | - | - | - | - | 226.6 | 215.6 | 215.6 | 215.6 | 215.6 | 194.7 | 172.7 | - | - | - | - | - | -
Сталь углеродистая | Ст3сп5 | Поковки диаметром или толщиной до 300 мм, КП175* | 163.3333 | 155.8667 | 155.8667 | 155.8667 | 146.5333 | 137.2 | 127.8667 | - | - | - | - | - | - | 210 | 200.4 | 200.4 | 200.4 | 188.4 | 176.4 | 164.4 | - | - | - | - | - | - | 122.5 | 116.9 | 116.9 | 116.9 | 109.9 | 102.9 | 95.9 | - | - | - | - | - | - | 192.5 | 183.7 | 183.7 | 183.7 | 172.7 | 161.7 | 150.7 | - | - | - | - | - | -
Сталь углеродистая | Ст3сп5 | Поковки диаметром или толщиной до 300 мм, КП195* | 182 | 182 | 182 | 182 | 165.2 | 155.8667 | 137.2 | - | - | - | - | - | - | 234 | 234 | 234 | 234 | 212.4 | 200.4 | 176.4 | - | - | - | - | - | - | 136.5 | 136.5 | 136.5 | 136.5 | 123.9 | 116.9 | 102.9 | - | - | - | - | - | - | 214.5 | 214.5 | 214.5 | 214.5 | 194.7 | 183.7 | 161.7 | - | - | - | - | - | -
Сталь углеродистая | Ст3сп5 | Поковки диаметром или толщиной до 50 мм, КП215* | 200.6667 | 192.2667 | 192.2667 | 192.2667 | 182.9333 | 182.9333 | 155.8667 | - | - | - | - | - | - | 258 | 247.2 | 247.2 | 247.2 | 235.2 | 235.2 | 200.4 | - | - | - | - | - | - | 150.5 | 144.2 | 144.2 | 144.2 | 137.2 | 137.2 | 116.9 | - | - | - | - | - | - | 236.5 | 226.6 | 226.6 | 226.6 | 215.6 | 215.6 | 183.7 | - | - | - | - | - | -
Сталь углеродистая | 10 | Трубы холодно- и теплодеформированные бесшовные | 184.6923 | 179.3077 | 179.3077 | 168.9333 | 164.2667 | 146.5333 | 127.8667 | 110.1333 | - | - | - | - | - | 237.4615 | 230.5385 | 230.5385 | 217.2 | 211.2 | 188.4 | 164.4 | 141.6 | - | - | - | - | - | 144.2 | 137.2 | 136.5 | 126.7 | 123.2 | 109.9 | 95.9 | 82.6 | - | - | - | - | - | 226.6 | 215.6 | 214.5 | 199.1 | 193.6 | 172.7 | 150.7 | 129.8 | - | - | - | - | -
Сталь углеродистая | 10 | Сортовая горячекатаная и кованая сталь толщиной или диаметром до 80 мм | 173.6 | 173.6 | 173.6 | 165.2 | 165.2 | 146.5333 | 127.8667 | 110.1333 | - | - | - | - | - | 223.2 | 223.2 | 223.2 | 212.4 | 212.4 | 188.4 | 164.4 | 141.6 | - | - | - | - | - | 130.2 | 130.2 | 130.2 | 123.9 | 123.9 | 109.9 | 95.9 | 82.6 | - | - | - | - | - | 204.6 | 204.6 | 204.6 | 194.7 | 194.7 | 172.7 | 150.7 | 129.8 | - | - | - | - | -
Сталь углеродистая | 15 | Сортовая горячекатаная сталь толщиной или диаметром до 80 мм | 200.8462 | 200.8462 | 195.4615 | 182.9333 | 182.9333 | 179.3077 | 179.3077 | 179.3077 | - | - | - | - | - | 258.2308 | 258.2308 | 251.3077 | 235.2 | 235.2 | 230.5385 | 230.5385 | 230.5385 | - | - | - | - | - | 158.2 | 151.2 | 151.2 | 137.2 | 137.2 | 137.2 | 137.2 | 137.2 | - | - | - | - | - | 248.6 | 237.6 | 237.6 | 215.6 | 215.6 | 215.6 | 215.6 | 215.6 | - | - | - | - | -
Сталь углеродистая | 15 | Поковки диаметром до 300 мм, КП175* | 163.3333 | 155.8667 | 146.5333 | 137.2 | 137.2 | 119.4667 | 110.1333 | 110.1333 | - | - | - | - | - | 210 | 200.4 | 188.4 | 176.4 | 176.4 | 153.6 | 141.6 | 141.6 | - | - | - | - | - | 122.5 | 116.9 | 109.9 | 102.9 | 102.9 | 89.6 | 82.6 | 82.6 | - | - | - | - | - | 192.5 | 183.7 | 172.7 | 161.7 | 161.7 | 140.8 | 129.8 | 129.8 | - | - | - | - | -
Сталь углеродистая | 15 | Поковки диаметром до 100 мм, КП195* | 182 | 182 | 165.2 | 155.8667 | 155.8667 | 137.2 | 119.4667 | 119.4667 | - | - | - | - | - | 234 | 234 | 212.4 | 200.4 | 200.4 | 176.4 | 153.6 | 153.6 | - | - | - | - | - | 136.5 | 136.5 | 123.9 | 116.9 | 116.9 | 102.9 | 89.6 | 89.6 | - | - | - | - | - | 214.5 | 214.5 | 194.7 | 183.7 | 183.7 | 161.7 | 140.8 | 140.8 | - | - | - | - | -
Сталь углеродистая | 15 | Поковки диаметром до 50 мм, КП215* | 200.6667 | 192.2667 | 173.6 | 165.2 | 165.2 | 146.5333 | 137.2 | 137.2 | - | - | - | - | - | 258 | 247.2 | 223.2 | 212.4 | 212.4 | 188.4 | 176.4 | 176.4 | - | - | - | - | - | 150.5 | 144.2 | 130.2 | 123.9 | 123.9 | 109.9 | 102.9 | 102.9 | - | - | - | - | - | 236.5 | 226.6 | 204.6 | 194.7 | 194.7 | 172.7 | 161.7 | 161.7 | - | - | - | - | -
Сталь углеродистая | 15Л | Отливки с толщиной стенки до 100 мм | 182.9333 | 182.9333 | 182.9333 | 165.2 | 146.5333 | 137.2 | 128.8 | 110.1333 | - | - | - | - | - | 235.2 | 235.2 | 235.2 | 212.4 | 188.4 | 176.4 | 165.6 | 141.6 | - | - | - | - | - | 137.2 | 137.2 | 137.2 | 123.9 | 109.9 | 102.9 | 96.6 | 82.6 | - | - | - | - | - | 215.6 | 215.6 | 215.6 | 194.7 | 172.7 | 161.7 | 151.8 | 129.8 | - | - | - | - | -
Сталь углеродистая | 20 | Поковки диаметром до 300 мм, КП175* | 163.3333 | 155.8667 | 155.8667 | 155.8667 | 155.8667 | 146.5333 | 137.2 | 119.4667 | - | - | - | - | - | 210 | 200.4 | 200.4 | 200.4 | 200.4 | 188.4 | 176.4 | 153.6 | - | - | - | - | - | 122.5 | 116.9 | 116.9 | 116.9 | 116.9 | 109.9 | 102.9 | 89.6 | - | - | - | - | - | 192.5 | 183.7 | 183.7 | 183.7 | 183.7 | 172.7 | 161.7 | 140.8 | - | - | - | - | -
Сталь углеродистая | 20 | Поковки диаметром до 300 мм, КП195* | 182 | 182 | 182 | 182 | 182 | 165.2 | 146.5333 | 127.8667 | - | - | - | - | - | 234 | 234 | 234 | 234 | 234 | 212.4 | 188.4 | 164.4 | - | - | - | - | - | 136.5 | 136.5 | 136.5 | 136.5 | 136.5 | 123.9 | 109.9 | 95.9 | - | - | - | - | - | 214.5 | 214.5 | 214.5 | 214.5 | 214.5 | 194.7 | 172.7 | 150.7 | - | - | - | - | -
Сталь углеродистая | 20 | Поковки диаметром до 300 мм, КП215* | 200.6667 | 192.2667 | 192.2667 | 192.2667 | 182.9333 | 182.9333 | 165.2 | 146.5333 | - | - | - | - | - | 258 | 247.2 | 247.2 | 247.2 | 235.2 | 235.2 | 212.4 | 188.4 | - | - | - | - | - | 150.5 | 144.2 | 144.2 | 144.2 | 137.2 | 137.2 | 123.9 | 109.9 | - | - | - | - | - | 236.5 | 226.6 | 226.6 | 226.6 | 215.6 | 215.6 | 194.7 | 172.7 | - | - | - | - | -
Сталь углеродистая | 20 | Поковки диаметром от 100 до 300 мм, КП245* | 228.6667 | 219.3333 | 219.3333 | 219.3333 | 210.9333 | 210.9333 | 182.9333 | 165.2 | - | - | - | - | - | 294 | 282 | 282 | 282 | 271.2 | 271.2 | 235.2 | 212.4 | - | - | - | - | - | 171.5 | 164.5 | 164.5 | 164.5 | 158.2 | 158.2 | 137.2 | 123.9 | - | - | - | - | - | 269.5 | 258.5 | 258.5 | 258.5 | 248.6 | 248.6 | 215.6 | 194.7 | - | - | - | - | -
Сталь углеродистая | 20 | Горячекатаная сталь толщиной или диаметром до 80 мм | 201.6 | 192.2667 | 192.2667 | 192.2667 | 182.9333 | 182.9333 | 165.2 | 146.5333 | - | - | - | - | - | 259.2 | 247.2 | 247.2 | 247.2 | 235.2 | 235.2 | 212.4 | 188.4 | - | - | - | - | - | 151.2 | 144.2 | 144.2 | 144.2 | 137.2 | 137.2 | 123.9 | 109.9 | - | - | - | - | - | 237.6 | 226.6 | 226.6 | 226.6 | 215.6 | 215.6 | 194.7 | 172.7 | - | - | - | - | -
Сталь углеродистая | 20 | Трубы горячедеформированные наружным диаметром от 10 до 465 мм с толщиной стенки от 2 до 60 мм | 201.6 | 192.2667 | 192.2667 | 192.2667 | 182.9333 | 182.9333 | 165.2 | 146.5333 | - | - | - | - | - | 259.2 | 247.2 | 247.2 | 247.2 | 235.2 | 235.2 | 212.4 | 188.4 | - | - | - | - | - | 151.2 | 144.2 | 144.2 | 144.2 | 137.2 | 137.2 | 123.9 | 109.9 | - | - | - | - | - | 237.6 | 226.6 | 226.6 | 226.6 | 215.6 | 215.6 | 194.7 | 172.7 | - | - | - | - | -
Сталь углеродистая | 20 | Отожженные, высокоотпущенные листы толщиной от 4 до 80 мм | 200.8462 | 195.4615 | 190.0769 | 184.6923 | 184.6923 | 179.3077 | 164.2667 | 146.5333 | - | - | - | - | - | 258.2308 | 251.3077 | 244.3846 | 237.4615 | 237.4615 | 230.5385 | 211.2 | 188.4 | - | - | - | - | - | 151.2 | 151.2 | 151.2 | 144.2 | 144.2 | 137.2 | 123.2 | 109.9 | - | - | - | - | - | 237.6 | 237.6 | 237.6 | 226.6 | 226.6 | 215.6 | 193.6 | 172.7 | - | - | - | - | -
Сталь углеродистая | 20 | Листовые заготовки толщиной от 20 до 250 мм | 164.2667 | 164.2667 | 164.2667 | 146.5333 | 146.5333 | 137.2 | 137.2 | 127.8667 | - | - | - | - | - | 211.2 | 211.2 | 211.2 | 188.4 | 188.4 | 176.4 | 176.4 | 164.4 | - | - | - | - | - | 123.2 | 123.2 | 123.2 | 109.9 | 109.9 | 102.9 | 102.9 | 95.9 | - | - | - | - | - | 193.6 | 193.6 | 193.6 | 172.7 | 172.7 | 161.7 | 161.7 | 150.7 | - | - | - | - | -
Сталь углеродистая | 20Л | Отливки с толщиной стенки до 100 мм | 201.6 | 201.6 | 182.9333 | 164.2667 | 158.6667 | 154 | 146.5333 | 127.8667 | - | - | - | - | - | 259.2 | 259.2 | 235.2 | 211.2 | 204 | 198 | 188.4 | 164.4 | - | - | - | - | - | 151.2 | 151.2 | 137.2 | 123.2 | 119 | 115.5 | 109.9 | 95.9 | - | - | - | - | - | 237.6 | 237.6 | 215.6 | 193.6 | 187 | 181.5 | 172.7 | 150.7 | - | - | - | - | -
Сталь углеродистая | 20К | Листы толщиной от 4 до 60 мм | 201.6 | 192.2667 | 192.2667 | 192.2667 | 182.9333 | 182.9333 | 165.2 | 146.5333 | - | - | - | - | - | 259.2 | 247.2 | 247.2 | 247.2 | 235.2 | 235.2 | 212.4 | 188.4 | - | - | - | - | - | 151.2 | 144.2 | 144.2 | 144.2 | 137.2 | 137.2 | 123.9 | 109.9 | - | - | - | - | - | 237.6 | 226.6 | 226.6 | 226.6 | 215.6 | 215.6 | 194.7 | 172.7 | - | - | - | - | -
Сталь углеродистая | 22К | Листы толщиной от 70 до 170 мм, КП215* | 200.6667 | 192.2667 | 182.9333 | 173.6 | 173.6 | 173.6 | 173.6 | 165.2 | - | - | - | - | - | 258 | 247.2 | 235.2 | 223.2 | 223.2 | 223.2 | 223.2 | 212.4 | - | - | - | - | - | 150.5 | 144.2 | 137.2 | 130.2 | 130.2 | 130.2 | 130.2 | 123.9 | - | - | - | - | - | 236.5 | 226.6 | 215.6 | 204.6 | 204.6 | 204.6 | 204.6 | 194.7 | - | - | - | - | -
Сталь углеродистая | 22К | Поковки диаметром от 300 до 800 мм, КП195* | 182 | 173.6 | 165.2 | 155.8667 | 155.8667 | 146.5333 | 146.5333 | 127.8667 | - | - | - | - | - | 234 | 223.2 | 212.4 | 200.4 | 200.4 | 188.4 | 188.4 | 164.4 | - | - | - | - | - | 136.5 | 130.2 | 123.9 | 116.9 | 116.9 | 109.9 | 109.9 | 95.9 | - | - | - | - | - | 214.5 | 204.6 | 194.7 | 183.7 | 183.7 | 172.7 | 172.7 | 150.7 | - | - | - | - | -
Сталь углеродистая | 22К | Поковки диаметром от 100 до 800 мм, КП215* | 200.6667 | 192.2667 | 182.9333 | 173.6 | 173.6 | 173.6 | 173.6 | 165.2 | - | - | - | - | - | 258 | 247.2 | 235.2 | 223.2 | 223.2 | 223.2 | 223.2 | 212.4 | - | - | - | - | - | 150.5 | 144.2 | 137.2 | 130.2 | 130.2 | 130.2 | 130.2 | 123.9 | - | - | - | - | - | 236.5 | 226.6 | 215.6 | 204.6 | 204.6 | 204.6 | 204.6 | 194.7 | - | - | - | - | -
Сталь углеродистая | 25 | Поковки диаметром до 500 мм, КП175* | 163.3333 | 155.8667 | 146.5333 | 137.2 | 127.8667 | 119.4667 | 110.1333 | 100.8 | - | - | - | - | - | 210 | 200.4 | 188.4 | 176.4 | 164.4 | 153.6 | 141.6 | 129.6 | - | - | - | - | - | 122.5 | 116.9 | 109.9 | 102.9 | 95.9 | 89.6 | 82.6 | 75.6 | - | - | - | - | - | 192.5 | 183.7 | 172.7 | 161.7 | 150.7 | 140.8 | 129.8 | 118.8 | - | - | - | - | -
Сталь углеродистая | 25 | Поковки диаметром до 500 мм, КП195* | 182 | 182 | 165.2 | 155.8667 | 146.5333 | 127.8667 | 119.4667 | 110.1333 | - | - | - | - | - | 234 | 234 | 212.4 | 200.4 | 188.4 | 164.4 | 153.6 | 141.6 | - | - | - | - | - | 136.5 | 136.5 | 123.9 | 116.9 | 109.9 | 95.9 | 89.6 | 82.6 | - | - | - | - | - | 214.5 | 214.5 | 194.7 | 183.7 | 172.7 | 150.7 | 140.8 | 129.8 | - | - | - | - | -
Сталь углеродистая | 25 | Поковки диаметром до 300 мм, КП215* | 200.6667 | 192.2667 | 182.9333 | 165.2 | 155.8667 | 137.2 | 127.8667 | 110.1333 | - | - | - | - | - | 258 | 247.2 | 235.2 | 212.4 | 200.4 | 176.4 | 164.4 | 141.6 | - | - | - | - | - | 150.5 | 144.2 | 137.2 | 123.9 | 116.9 | 102.9 | 95.9 | 82.6 | - | - | - | - | - | 236.5 | 226.6 | 215.6 | 194.7 | 183.7 | 161.7 | 150.7 | 129.8 | - | - | - | - | -
Сталь углеродистая | 25 | Поковки диаметром до 100 мм, КП245* | 228.6667 | 219.3333 | 210.9333 | 192.2667 | 182.9333 | 155.8667 | 146.5333 | 110.1333 | - | - | - | - | - | 294 | 282 | 271.2 | 247.2 | 235.2 | 200.4 | 188.4 | 141.6 | - | - | - | - | - | 171.5 | 164.5 | 158.2 | 144.2 | 137.2 | 116.9 | 109.9 | 82.6 | - | - | - | - | - | 269.5 | 258.5 | 248.6 | 226.6 | 215.6 | 183.7 | 172.7 | 129.8 | - | - | - | - | -
Сталь углеродистая | 25 | Поковки диаметром от 100 до 300 мм, КП275* | 256.6667 | 238 | 228.6667 | 210.9333 | 201.6 | 182.9333 | 173.6 | 155.8667 | - | - | - | - | - | 330 | 306 | 294 | 271.2 | 259.2 | 235.2 | 223.2 | 200.4 | - | - | - | - | - | 192.5 | 178.5 | 171.5 | 158.2 | 151.2 | 137.2 | 130.2 | 116.9 | - | - | - | - | - | 302.5 | 280.5 | 269.5 | 248.6 | 237.6 | 215.6 | 204.6 | 183.7 | - | - | - | - | -
Сталь углеродистая | 25Л | Отливки с толщиной стенки до 100 мм | 219.3333 | 210.9333 | 201.6 | 182.9333 | 168 | 163.3333 | 158.6667 | 140 | - | - | - | - | - | 282 | 271.2 | 259.2 | 235.2 | 216 | 210 | 204 | 180 | - | - | - | - | - | 164.5 | 158.2 | 151.2 | 137.2 | 126 | 122.5 | 119 | 105 | - | - | - | - | - | 258.5 | 248.6 | 237.6 | 215.6 | 198 | 192.5 | 187 | 165 | - | - | - | - | -
Сталь углеродистая | 30 | Поковки диаметром от 300 до 800 мм, КП175* | 163.3333 | 163.3333 | 163.3333 | 163.3333 | 155.8667 | 127.8667 | 100.8 | 91.46667 | - | - | - | - | - | 210 | 210 | 210 | 210 | 200.4 | 164.4 | 129.6 | 117.6 | - | - | - | - | - | 122.5 | 122.5 | 122.5 | 122.5 | 116.9 | 95.9 | 75.6 | 68.6 | - | - | - | - | - | 192.5 | 192.5 | 192.5 | 192.5 | 183.7 | 150.7 | 118.8 | 107.8 | - | - | - | - | -
Сталь углеродистая | 30 | Поковки диаметром от 100 до 800 мм, КП195* | 182 | 182 | 182 | 182 | 182 | 137.2 | 110.1333 | 100.8 | - | - | - | - | - | 234 | 234 | 234 | 234 | 234 | 176.4 | 141.6 | 129.6 | - | - | - | - | - | 136.5 | 136.5 | 136.5 | 136.5 | 136.5 | 102.9 | 82.6 | 75.6 | - | - | - | - | - | 214.5 | 214.5 | 214.5 | 214.5 | 214.5 | 161.7 | 129.8 | 118.8 | - | - | - | - | -
Сталь углеродистая | 30 | Поковки диаметром от 100 до 800 мм, КП215* | 200.6667 | 200.6667 | 200.6667 | 200.6667 | 192.2667 | 155.8667 | 119.4667 | 110.1333 | - | - | - | - | - | 258 | 258 | 258 | 258 | 247.2 | 200.4 | 153.6 | 141.6 | - | - | - | - | - | 150.5 | 150.5 | 150.5 | 150.5 | 144.2 | 116.9 | 89.6 | 82.6 | - | - | - | - | - | 236.5 | 236.5 | 236.5 | 236.5 | 226.6 | 183.7 | 140.8 | 129.8 | - | - | - | - | -
Сталь углеродистая | 30 | Поковки диаметром до 500 мм, КП245* | 228.6667 | 228.6667 | 228.6667 | 228.6667 | 219.3333 | 182.9333 | 137.2 | 127.8667 | - | - | - | - | - | 294 | 294 | 294 | 294 | 282 | 235.2 | 176.4 | 164.4 | - | - | - | - | - | 171.5 | 171.5 | 171.5 | 171.5 | 164.5 | 137.2 | 102.9 | 95.9 | - | - | - | - | - | 269.5 | 269.5 | 269.5 | 269.5 | 258.5 | 215.6 | 161.7 | 150.7 | - | - | - | - | -
Сталь углеродистая | 35 | Сортовая горячекатаная сталь диаметром или толщиной до 80 мм | 285.3846 | 283.7333 | 274.4 | 274.4 | 274.4 | 228.6667 | 182.9333 | 165.2 | - | - | - | - | - | 366.9231 | 364.8 | 352.8 | 352.8 | 352.8 | 294 | 235.2 | 212.4 | - | - | - | - | - | 219.8 | 212.8 | 205.8 | 205.8 | 205.8 | 171.5 | 137.2 | 123.9 | - | - | - | - | - | 345.4 | 334.4 | 323.4 | 323.4 | 323.4 | 269.5 | 215.6 | 194.7 | - | - | - | - | -
Сталь углеродистая | 35 | Поковки диаметром от 500 до 800 мм, КП175* | 163.3333 | 155.8667 | 155.8667 | 155.8667 | 155.8667 | 127.8667 | 100.8 | 91.46667 | - | - | - | - | - | 210 | 200.4 | 200.4 | 200.4 | 200.4 | 164.4 | 129.6 | 117.6 | - | - | - | - | - | 122.5 | 116.9 | 116.9 | 116.9 | 116.9 | 95.9 | 75.6 | 68.6 | - | - | - | - | - | 192.5 | 183.7 | 183.7 | 183.7 | 183.7 | 150.7 | 118.8 | 107.8 | - | - | - | - | -
Сталь углеродистая | 35 | Поковки диаметром от 300 до 800 мм, КП195* | 182 | 182 | 182 | 182 | 182 | 146.5333 | 119.4667 | 100.8 | - | - | - | - | - | 234 | 234 | 234 | 234 | 234 | 188.4 | 153.6 | 129.6 | - | - | - | - | - | 136.5 | 136.5 | 136.5 | 136.5 | 136.5 | 109.9 | 89.6 | 75.6 | - | - | - | - | - | 214.5 | 214.5 | 214.5 | 214.5 | 214.5 | 172.7 | 140.8 | 118.8 | - | - | - | - | -
Сталь углеродистая | 35 | Поковки диаметром от 100 до 800 мм, КП215* | 200.6667 | 192.2667 | 192.2667 | 192.2667 | 192.2667 | 165.2 | 127.8667 | 119.4667 | - | - | - | - | - | 258 | 247.2 | 247.2 | 247.2 | 247.2 | 212.4 | 164.4 | 153.6 | - | - | - | - | - | 150.5 | 144.2 | 144.2 | 144.2 | 144.2 | 123.9 | 95.9 | 89.6 | - | - | - | - | - | 236.5 | 226.6 | 226.6 | 226.6 | 226.6 | 194.7 | 150.7 | 140.8 | - | - | - | - | -
Сталь углеродистая | 35 | Поковки диаметром до 500 мм, КП245* | 228.6667 | 219.3333 | 210.9333 | 210.9333 | 210.9333 | 165.2 | 146.5333 | 127.8667 | - | - | - | - | - | 294 | 282 | 271.2 | 271.2 | 271.2 | 212.4 | 188.4 | 164.4 | - | - | - | - | - | 171.5 | 164.5 | 158.2 | 158.2 | 158.2 | 123.9 | 109.9 | 95.9 | - | - | - | - | - | 269.5 | 258.5 | 248.6 | 248.6 | 248.6 | 194.7 | 172.7 | 150.7 | - | - | - | - | -
Сталь углеродистая | 35 | Поковки диаметром до 300 мм, КП275* | 256.6667 | 247.3333 | 247.3333 | 247.3333 | 228.6667 | 210 | 201.6 | 182.9333 | - | - | - | - | - | 330 | 318 | 318 | 318 | 294 | 270 | 259.2 | 235.2 | - | - | - | - | - | 192.5 | 185.5 | 185.5 | 185.5 | 171.5 | 157.5 | 151.2 | 137.2 | - | - | - | - | - | 302.5 | 291.5 | 291.5 | 291.5 | 269.5 | 247.5 | 237.6 | 215.6 | - | - | - | - | -
Сталь углеродистая | 35 | Поковки диаметром до 100 мм, КП315* | 294 | 283.7333 | 283.7333 | 274.4 | 255.7333 | 238 | 228.6667 | 210 | - | - | - | - | - | 378 | 364.8 | 364.8 | 352.8 | 328.8 | 306 | 294 | 270 | - | - | - | - | - | 220.5 | 212.8 | 212.8 | 205.8 | 191.8 | 178.5 | 171.5 | 157.5 | - | - | - | - | - | 346.5 | 334.4 | 334.4 | 323.4 | 301.4 | 280.5 | 269.5 | 247.5 | - | - | - | - | -
Сталь углеродистая | 35 | Заготовки крепежных деталей диаметром до 300 мм, КП275* | 256.6667 | 238 | 219.3333 | 210 | 210 | 173.6 | 137.2 | 118.5333 | - | - | - | - | - | 330 | 306 | 282 | 270 | 270 | 223.2 | 176.4 | 152.4 | - | - | - | - | - | 192.5 | 178.5 | 164.5 | 157.5 | 157.5 | 130.2 | 102.9 | 88.9 | - | - | - | - | - | 302.5 | 280.5 | 258.5 | 247.5 | 247.5 | 204.6 | 161.7 | 139.7 | - | - | - | - | -
Сталь углеродистая | 40 | Поковки диаметром от 300 до 800 мм, КП215* | 200.6667 | 182.9333 | 173.6 | 165.2 | 146.5333 | 146.5333 | 146.5333 | 137.2 | - | - | - | - | - | 258 | 235.2 | 223.2 | 212.4 | 188.4 | 188.4 | 188.4 | 176.4 | - | - | - | - | - | 150.5 | 137.2 | 130.2 | 123.9 | 109.9 | 109.9 | 109.9 | 102.9 | - | - | - | - | - | 236.5 | 215.6 | 204.6 | 194.7 | 172.7 | 172.7 | 172.7 | 161.7 | - | - | - | - | -
Сталь углеродистая | 40 | Поковки диаметром от 100 до 500 мм, КП245* | 228.6667 | 210.9333 | 192.2667 | 182.9333 | 182.9333 | 165.2 | 165.2 | 155.8667 | - | - | - | - | - | 294 | 271.2 | 247.2 | 235.2 | 235.2 | 212.4 | 212.4 | 200.4 | - | - | - | - | - | 171.5 | 158.2 | 144.2 | 137.2 | 137.2 | 123.9 | 123.9 | 116.9 | - | - | - | - | - | 269.5 | 248.6 | 226.6 | 215.6 | 215.6 | 194.7 | 194.7 | 183.7 | - | - | - | - | -
Сталь углеродистая | 40 | Поковки диаметром до 800 мм, КП275* | 256.6667 | 238 | 219.3333 | 201.6 | 192.2667 | 182.9333 | 182.9333 | 182.9333 | - | - | - | - | - | 330 | 306 | 282 | 259.2 | 247.2 | 235.2 | 235.2 | 235.2 | - | - | - | - | - | 192.5 | 178.5 | 164.5 | 151.2 | 144.2 | 137.2 | 137.2 | 137.2 | - | - | - | - | - | 302.5 | 280.5 | 258.5 | 237.6 | 226.6 | 215.6 | 215.6 | 215.6 | - | - | - | - | -
Сталь углеродистая | 40 | Поковки диаметром от 100 до 300 мм, КП315* | 294 | 274.4 | 238 | 228.6667 | 219.3333 | 210.9333 | 210.9333 | 201.6 | - | - | - | - | - | 378 | 352.8 | 306 | 294 | 282 | 271.2 | 271.2 | 259.2 | - | - | - | - | - | 220.5 | 205.8 | 178.5 | 171.5 | 164.5 | 158.2 | 158.2 | 151.2 | - | - | - | - | - | 346.5 | 323.4 | 280.5 | 269.5 | 258.5 | 248.6 | 248.6 | 237.6 | - | - | - | - | -
Сталь углеродистая | 40 | Поковки диаметром до 100 мм, КП345* | 317.6923 | 291.2 | 274.4 | 256.6667 | 238 | 228.6667 | 228.6667 | 219.3333 | - | - | - | - | - | 408.4615 | 374.4 | 352.8 | 330 | 306 | 294 | 294 | 282 | - | - | - | - | - | 241.5 | 218.4 | 205.8 | 192.5 | 178.5 | 171.5 | 171.5 | 164.5 | - | - | - | - | - | 379.5 | 343.2 | 323.4 | 302.5 | 280.5 | 269.5 | 269.5 | 258.5 | - | - | - | - | -
Сталь углеродистая | 40 | Заготовки крепежных деталей диаметром до 300 мм, КП295* | 275.3333 | 247.3333 | 238 | 219.3333 | 201.6 | 201.6 | 201.6 | 182.9333 | - | - | - | - | - | 354 | 318 | 306 | 282 | 259.2 | 259.2 | 259.2 | 235.2 | - | - | - | - | - | 206.5 | 185.5 | 178.5 | 164.5 | 151.2 | 151.2 | 151.2 | 137.2 | - | - | - | - | - | 324.5 | 291.5 | 280.5 | 258.5 | 237.6 | 237.6 | 237.6 | 215.6 | - | - | - | - | -
Сталь углеродистая | 45 | Горячекатаная сортовая сталь толщиной или диаметром до 250 мм | 322 | 320.1333 | 320.1333 | 320.1333 | 320.1333 | 274.4 | 238 | 219.3333 | - | - | - | - | - | 414 | 411.6 | 411.6 | 411.6 | 411.6 | 352.8 | 306 | 282 | - | - | - | - | - | 247.1 | 240.1 | 240.1 | 240.1 | 240.1 | 205.8 | 178.5 | 164.5 | - | - | - | - | - | 388.3 | 377.3 | 377.3 | 377.3 | 377.3 | 323.4 | 280.5 | 258.5 | - | - | - | - | -
Сталь углеродистая | 45 | Заготовки крепежных деталей толщиной или диаметром до 300 мм, КП315* | 294 | 283.7333 | 283.7333 | 274.4 | 255.7333 | 238 | 228.6667 | 210 | - | - | - | - | - | 378 | 364.8 | 364.8 | 352.8 | 328.8 | 306 | 294 | 270 | - | - | - | - | - | 220.5 | 212.8 | 212.8 | 205.8 | 191.8 | 178.5 | 171.5 | 157.5 | - | - | - | - | - | 346.5 | 334.4 | 334.4 | 323.4 | 301.4 | 280.5 | 269.5 | 247.5 | - | - | - | - | -
Сталь углеродистая | 45 | Поковки диаметром от 100 до 800 мм, КП245* | 228.6667 | 219.3333 | 219.3333 | 219.3333 | 219.3333 | 192.2667 | 165.2 | 155.8667 | - | - | - | - | - | 294 | 282 | 282 | 282 | 282 | 247.2 | 212.4 | 200.4 | - | - | - | - | - | 171.5 | 164.5 | 164.5 | 164.5 | 164.5 | 144.2 | 123.9 | 116.9 | - | - | - | - | - | 269.5 | 258.5 | 258.5 | 258.5 | 258.5 | 226.6 | 194.7 | 183.7 | - | - | - | - | -
Сталь углеродистая | 45 | Поковки диаметром до 800 мм, КП275* | 256.6667 | 247.3333 | 247.3333 | 247.3333 | 247.3333 | 210.9333 | 182.9333 | 182.9333 | - | - | - | - | - | 330 | 318 | 318 | 318 | 318 | 271.2 | 235.2 | 235.2 | - | - | - | - | - | 192.5 | 185.5 | 185.5 | 185.5 | 185.5 | 158.2 | 137.2 | 137.2 | - | - | - | - | - | 302.5 | 291.5 | 291.5 | 291.5 | 291.5 | 248.6 | 215.6 | 215.6 | - | - | - | - | -
Сталь углеродистая | 45 | Поковки диаметром до 800 мм, КП315* | 294 | 283.7333 | 283.7333 | 283.7333 | 283.7333 | 238 | 210.9333 | 192.2667 | - | - | - | - | - | 378 | 364.8 | 364.8 | 364.8 | 364.8 | 306 | 271.2 | 247.2 | - | - | - | - | - | 220.5 | 212.8 | 212.8 | 212.8 | 212.8 | 178.5 | 158.2 | 144.2 | - | - | - | - | - | 346.5 | 334.4 | 334.4 | 334.4 | 334.4 | 280.5 | 248.6 | 226.6 | - | - | - | - | -
Сталь углеродистая | 45 | Поковки диаметром до 300 мм, КП345* | 317.6923 | 310.8 | 310.8 | 310.8 | 310.8 | 265.0667 | 228.6667 | 210.9333 | - | - | - | - | - | 408.4615 | 399.6 | 399.6 | 399.6 | 399.6 | 340.8 | 294 | 271.2 | - | - | - | - | - | 241.5 | 233.1 | 233.1 | 233.1 | 233.1 | 198.8 | 171.5 | 158.2 | - | - | - | - | - | 379.5 | 366.3 | 366.3 | 366.3 | 366.3 | 312.4 | 269.5 | 248.6 | - | - | - | - | -
Сталь углеродистая | 45 | Поковки диаметром до 100 мм, КП395* | 331.1538 | 331.1538 | 331.1538 | 331.1538 | 331.1538 | 310.8 | 274.4 | 256.6667 | - | - | - | - | - | 425.7692 | 425.7692 | 425.7692 | 425.7692 | 425.7692 | 399.6 | 352.8 | 330 | - | - | - | - | - | 276.5 | 276.5 | 276.5 | 276.5 | 276.5 | 233.1 | 205.8 | 192.5 | - | - | - | - | - | 434.5 | 434.5 | 434.5 | 434.5 | 434.5 | 366.3 | 323.4 | 302.5 | - | - | - | - | -
Сталь легированная | 20X | Прутки и полосы диаметром или толщиной до 80 мм | 422.6923 | 406.5385 | 406.5385 | 401.1538 | 395.7692 | 385 | 364 | 349.4615 | 311.2308 | 290.7692 | 253.6154 | - | - | 543.4615 | 522.6923 | 522.6923 | 515.7692 | 508.8462 | 495 | 468 | 449.3077 | 400.1538 | 373.8462 | 326.0769 | - | - | 446.6 | 412.3 | 412.3 | 397.6 | 391.3 | 370.3 | 357 | 343 | 322.7 | 308.7 | 302.4 | - | - | 701.8 | 647.9 | 647.9 | 624.8 | 614.9 | 581.9 | 561 | 539 | 507.1 | 485.1 | 475.2 | - | -
Сталь легированная | 20X | Прутки и полосы диаметром или толщиной от 80 до 150 мм | 422.6923 | 406.5385 | 390.9231 | 390.9231 | 390.9231 | 390.9231 | 390.9231 | 369.9231 | 327.3846 | 290.7692 | 253.6154 | - | - | 543.4615 | 522.6923 | 502.6154 | 502.6154 | 502.6154 | 502.6154 | 502.6154 | 475.6154 | 420.9231 | 373.8462 | 326.0769 | - | - | 446.6 | 412.3 | 384.3 | 378 | 371 | 371 | 371 | 364 | 343.7 | 322.7 | 302.4 | - | - | 701.8 | 647.9 | 603.9 | 594 | 583 | 583 | 583 | 572 | 540.1 | 507.1 | 475.2 | - | -
Сталь легированная | 20X | Прутки и полосы диаметром или толщиной от 150 до 250 мм | 422.6923 | 406.5385 | 390.9231 | 390.9231 | 390.9231 | 390.9231 | 390.9231 | 369.9231 | 327.3846 | 290.7692 | 253.6154 | - | - | 543.4615 | 522.6923 | 502.6154 | 502.6154 | 502.6154 | 502.6154 | 502.6154 | 475.6154 | 420.9231 | 373.8462 | 326.0769 | - | - | 446.6 | 412.3 | 384.3 | 378 | 371 | 371 | 371 | 364 | 343.7 | 322.7 | 302.4 | - | - | 701.8 | 647.9 | 603.9 | 594 | 583 | 583 | 583 | 572 | 540.1 | 507.1 | 475.2 | - | -
Сталь легированная | 20X | Поковки диаметром до 500 мм, КП195* | 182 | 165.2 | 155.8667 | 155.8667 | 155.8667 | 155.8667 | 155.8667 | 146.5333 | 137.2 | 127.8667 | 119.4667 | - | - | 234 | 212.4 | 200.4 | 200.4 | 200.4 | 200.4 | 200.4 | 188.4 | 176.4 | 164.4 | 153.6 | - | - | 136.5 | 123.9 | 116.9 | 116.9 | 116.9 | 116.9 | 116.9 | 109.9 | 102.9 | 95.9 | 89.6 | - | - | 214.5 | 194.7 | 183.7 | 183.7 | 183.7 | 183.7 | 183.7 | 172.7 | 161.7 | 150.7 | 140.8 | - | -
Сталь легированная | 20X | Поковки диаметром до 300 мм, КП215* | 200.6667 | 182.9333 | 182.9333 | 182.9333 | 182.9333 | 182.9333 | 182.9333 | 165.2 | 155.8667 | 146.5333 | 137.2 | - | - | 258 | 235.2 | 235.2 | 235.2 | 235.2 | 235.2 | 235.2 | 212.4 | 200.4 | 188.4 | 176.4 | - | - | 150.5 | 137.2 | 137.2 | 137.2 | 137.2 | 137.2 | 137.2 | 123.9 | 116.9 | 109.9 | 102.9 | - | - | 236.5 | 215.6 | 215.6 | 215.6 | 215.6 | 215.6 | 215.6 | 194.7 | 183.7 | 172.7 | 161.7 | - | -
Сталь легированная | 20X | Поковки диаметром до 300 мм, КП245* | 228.6667 | 210.9333 | 192.2667 | 192.2667 | 192.2667 | 192.2667 | 192.2667 | 182.9333 | 182.9333 | 165.2 | 155.8667 | - | - | 294 | 271.2 | 247.2 | 247.2 | 247.2 | 247.2 | 247.2 | 235.2 | 235.2 | 212.4 | 200.4 | - | - | 171.5 | 158.2 | 144.2 | 144.2 | 144.2 | 144.2 | 144.2 | 137.2 | 137.2 | 123.9 | 116.9 | - | - | 269.5 | 248.6 | 226.6 | 226.6 | 226.6 | 226.6 | 226.6 | 215.6 | 215.6 | 194.7 | 183.7 | - | -
Сталь легированная | 20X | Поковки диаметром до 300 мм, КП275* | 256.6667 | 228.6667 | 219.3333 | 219.3333 | 219.3333 | 219.3333 | 219.3333 | 201.6 | 192.2667 | 182.9333 | 165.2 | - | - | 330 | 294 | 282 | 282 | 282 | 282 | 282 | 259.2 | 247.2 | 235.2 | 212.4 | - | - | 192.5 | 171.5 | 164.5 | 164.5 | 164.5 | 164.5 | 164.5 | 151.2 | 144.2 | 137.2 | 123.9 | - | - | 302.5 | 269.5 | 258.5 | 258.5 | 258.5 | 258.5 | 258.5 | 237.6 | 226.6 | 215.6 | 194.7 | - | -
Сталь легированная | 20X | Поковки диаметром от 100 до 300 мм, КП315* | 294 | 256.6667 | 247.3333 | 247.3333 | 247.3333 | 247.3333 | 247.3333 | 228.6667 | 219.3333 | 200.8462 | 182.9333 | - | - | 378 | 330 | 318 | 318 | 318 | 318 | 318 | 294 | 282 | 258.2308 | 235.2 | - | - | 220.5 | 192.5 | 185.5 | 185.5 | 185.5 | 185.5 | 185.5 | 171.5 | 164.5 | 158.2 | 137.2 | - | - | 346.5 | 302.5 | 291.5 | 291.5 | 291.5 | 291.5 | 291.5 | 269.5 | 258.5 | 248.6 | 215.6 | - | -
Сталь легированная | 20X | Поковки диаметром от 100 до 300 мм, КП345* | 317.6923 | 274.4 | 265.0667 | 265.0667 | 265.0667 | 265.0667 | 265.0667 | 247.3333 | 238 | 206.2308 | 190.0769 | - | - | 408.4615 | 352.8 | 340.8 | 340.8 | 340.8 | 340.8 | 340.8 | 318 | 306 | 265.1538 | 244.3846 | - | - | 241.5 | 205.8 | 198.8 | 198.8 | 198.8 | 198.8 | 198.8 | 185.5 | 178.5 | 171.5 | 151.2 | - | - | 379.5 | 323.4 | 312.4 | 312.4 | 312.4 | 312.4 | 312.4 | 291.5 | 280.5 | 269.5 | 237.6 | - | -
Сталь легированная | 30Х | Прутки, полосы диаметром или толщиной до 80 мм | 475.4615 | 469.5385 | 464.1538 | 453.9231 | 448.5385 | 437.7692 | 416.7692 | 395.7692 | 353.7692 | 327.3846 | 285.3846 | - | - | 611.3077 | 603.6923 | 596.7692 | 583.6154 | 576.6923 | 562.8462 | 535.8462 | 508.8462 | 454.8462 | 420.9231 | 366.9231 | - | - | 480.9 | 446.6 | 438.9 | 425.6 | 418.6 | 404.6 | 391.3 | 370.3 | 343 | 343 | 322.7 | - | - | 755.7 | 701.8 | 689.7 | 668.8 | 657.8 | 635.8 | 614.9 | 581.9 | 539 | 539 | 507.1 | - | -
Сталь легированная | 30Х | Прутки, полосы диаметром или толщиной от 80 до 150 мм | 475.4615 | 454.4615 | 438.3077 | 438.3077 | 422.6923 | 406.5385 | 390.9231 | 380.1538 | 369.9231 | 327.3846 | 285.3846 | - | - | 611.3077 | 584.3077 | 563.5385 | 563.5385 | 543.4615 | 522.6923 | 502.6154 | 488.7692 | 475.6154 | 420.9231 | 366.9231 | - | - | 480.9 | 446.6 | 418.6 | 412.3 | 412.3 | 412.3 | 404.6 | 397.6 | 371 | 343.7 | 322.7 | - | - | 755.7 | 701.8 | 657.8 | 647.9 | 647.9 | 647.9 | 635.8 | 624.8 | 583 | 540.1 | 507.1 | - | -
Сталь легированная | 30Х | Прутки, полосы диаметром или толщиной от 150 до 250 мм | 475.4615 | 454.4615 | 438.3077 | 438.3077 | 422.6923 | 406.5385 | 390.9231 | 380.1538 | 369.9231 | 327.3846 | 285.3846 | - | - | 611.3077 | 584.3077 | 563.5385 | 563.5385 | 543.4615 | 522.6923 | 502.6154 | 488.7692 | 475.6154 | 420.9231 | 366.9231 | - | - | 480.9 | 446.6 | 418.6 | 412.3 | 412.3 | 412.3 | 412.3 | 398.3 | 371 | 343.7 | 322.7 | - | - | 755.7 | 701.8 | 657.8 | 647.9 | 647.9 | 647.9 | 647.9 | 625.9 | 583 | 540.1 | 507.1 | - | -
Сталь легированная | 30Х | Поковки толщиной до 100 мм, КП395* | 331.1538 | 317.1538 | 306.3846 | 306.3846 | 295.6154 | 285.3846 | 274.6154 | 264.3846 | 259 | 227.2308 | 200.8462 | - | - | 425.7692 | 407.7692 | 393.9231 | 393.9231 | 380.0769 | 366.9231 | 353.0769 | 339.9231 | 333 | 292.1538 | 258.2308 | - | - | 276.5 | 254.1 | 240.1 | 233.1 | 233.1 | 233.1 | 226.1 | 226.1 | 212.8 | 198.8 | 185.5 | - | - | 434.5 | 399.3 | 377.3 | 366.3 | 366.3 | 366.3 | 355.3 | 355.3 | 334.4 | 312.4 | 291.5 | - | -
Сталь легированная | 35Х | Поковки диаметром до 100 мм, КП275* | 256.6667 | 247.3333 | 247.3333 | 238 | 228.6667 | 228.6667 | 210.9333 | 201.6 | 179.8462 | 165.2 | 146.5333 | - | - | 330 | 318 | 318 | 306 | 294 | 294 | 271.2 | 259.2 | 231.2308 | 212.4 | 188.4 | - | - | 192.5 | 185.5 | 185.5 | 178.5 | 171.5 | 171.5 | 158.2 | 151.2 | 151.2 | 123.9 | 109.9 | - | - | 302.5 | 291.5 | 291.5 | 280.5 | 269.5 | 269.5 | 248.6 | 237.6 | 237.6 | 194.7 | 172.7 | - | -
Сталь легированная | 35Х | Поковки диаметром от 300 до 800 мм, КП275* | 256.6667 | 247.3333 | 247.3333 | 238 | 228.6667 | 228.6667 | 210.9333 | 201.6 | 179.8462 | 165.2 | 146.5333 | - | - | 330 | 318 | 318 | 306 | 294 | 294 | 271.2 | 259.2 | 231.2308 | 212.4 | 188.4 | - | - | 192.5 | 185.5 | 185.5 | 178.5 | 171.5 | 171.5 | 158.2 | 151.2 | 151.2 | 123.9 | 109.9 | - | - | 302.5 | 291.5 | 291.5 | 280.5 | 269.5 | 269.5 | 248.6 | 237.6 | 237.6 | 194.7 | 172.7 | - | -
Сталь легированная | 35Х | Поковки диаметром до 100 мм, КП315* | 294 | 283.7333 | 283.7333 | 274.4 | 265.0667 | 265.0667 | 238 | 228.6667 | 190.0769 | 192.2667 | 158.3077 | - | - | 378 | 364.8 | 364.8 | 352.8 | 340.8 | 340.8 | 306 | 294 | 244.3846 | 247.2 | 203.5385 | - | - | 220.5 | 212.8 | 212.8 | 205.8 | 198.8 | 198.8 | 178.5 | 171.5 | 171.5 | 144.2 | 123.9 | - | - | 346.5 | 334.4 | 334.4 | 323.4 | 312.4 | 312.4 | 280.5 | 269.5 | 269.5 | 226.6 | 194.7 | - | -
Сталь легированная | 35Х | Поковки диаметром до 300 мм, КП345* | 317.6923 | 310.8 | 310.8 | 301 | 283.7333 | 274.4 | 274.4 | 256.6667 | 200.8462 | 200.8462 | 163.6923 | - | - | 408.4615 | 399.6 | 399.6 | 387 | 364.8 | 352.8 | 352.8 | 330 | 258.2308 | 258.2308 | 210.4615 | - | - | 241.5 | 233.1 | 233.1 | 226.1 | 212.8 | 205.8 | 205.8 | 192.5 | 185.5 | 158.2 | 137.2 | - | - | 379.5 | 366.3 | 366.3 | 355.3 | 334.4 | 323.4 | 323.4 | 302.5 | 291.5 | 248.6 | 215.6 | - | -
Сталь легированная | 35Х | Поковки диаметром до 300 мм, КП395* | 331.1538 | 327.3846 | 327.3846 | 317.1538 | 317.1538 | 317.1538 | 310.8 | 280 | 211.0769 | 211.0769 | 173.9231 | - | - | 425.7692 | 420.9231 | 420.9231 | 407.7692 | 407.7692 | 407.7692 | 399.6 | 360 | 271.3846 | 271.3846 | 223.6154 | - | - | 276.5 | 276.5 | 261.1 | 254.1 | 247.1 | 240.1 | 233.1 | 219.8 | 212.8 | 185.5 | 151.2 | - | - | 434.5 | 434.5 | 410.3 | 399.3 | 388.3 | 377.3 | 366.3 | 345.4 | 334.4 | 291.5 | 237.6 | - | -
Сталь легированная | 35Х | Поковки диаметром до 100 мм, КП440* | 341.9231 | 338.1538 | 338.1538 | 327.3846 | 327.3846 | 327.3846 | 327.3846 | 290.7692 | 216.4615 | 216.4615 | 179.3077 | - | - | 439.6154 | 434.7692 | 434.7692 | 420.9231 | 420.9231 | 420.9231 | 420.9231 | 373.8462 | 278.3077 | 278.3077 | 230.5385 | - | - | 308 | 302.4 | 295.4 | 288.4 | 274.4 | 274.4 | 261.1 | 247.1 | 240.1 | 205.8 | 171.5 | - | - | 484 | 475.2 | 464.2 | 453.2 | 431.2 | 431.2 | 410.3 | 388.3 | 377.3 | 323.4 | 269.5 | - | -
Сталь легированная | 35Х | Поковки диаметром до 50 мм, КП490* | 352.6923 | 348.3846 | 348.3846 | 338.1538 | 338.1538 | 338.1538 | 338.1538 | 301 | 221.8462 | 221.8462 | 184.6923 | - | - | 453.4615 | 447.9231 | 447.9231 | 434.7692 | 434.7692 | 434.7692 | 434.7692 | 387 | 285.2308 | 285.2308 | 237.4615 | - | - | 343 | 336.7 | 329.7 | 322.7 | 302.4 | 302.4 | 288.4 | 274.4 | 268.1 | 226.1 | 192.5 | - | - | 539 | 529.1 | 518.1 | 507.1 | 475.2 | 475.2 | 453.2 | 431.2 | 421.3 | 355.3 | 302.5 | - | -
Сталь легированная | 35Х | Поковки диаметром до 50 мм, КП540* | 368.8462 | 364.5385 | 364.5385 | 353.7692 | 353.7692 | 353.7692 | 353.7692 | 311.7692 | 274.6154 | 232.6154 | 190.0769 | - | - | 474.2308 | 468.6923 | 468.6923 | 454.8462 | 454.8462 | 454.8462 | 454.8462 | 400.8462 | 353.0769 | 299.0769 | 244.3846 | - | - | 378 | 371 | 364 | 357 | 329.7 | 329.7 | 315.7 | 302.4 | 295.4 | 247.1 | 212.8 | - | - | 594 | 583 | 572 | 561 | 518.1 | 518.1 | 496.1 | 475.2 | 464.2 | 388.3 | 334.4 | - | -
Сталь легированная | 35Х | Заготовки крепежных деталей толщиной до 300 мм, КП590* | 396.3077 | 390.9231 | 390.9231 | 380.1538 | 380.1538 | 380.1538 | 380.1538 | 338.1538 | 274.6154 | 274.6154 | 206.2308 | - | - | 509.5385 | 502.6154 | 502.6154 | 488.7692 | 488.7692 | 488.7692 | 488.7692 | 434.7692 | 353.0769 | 353.0769 | 265.1538 | - | - | 413 | 405.3 | 398.3 | 384.3 | 364 | 364 | 343.7 | 329.7 | 322.7 | 274.4 | 233.1 | - | - | 649 | 636.9 | 625.9 | 603.9 | 572 | 572 | 540.1 | 518.1 | 507.1 | 431.2 | 366.3 | - | -
Сталь легированная | 40X | Прутки и полосы диаметром или толщиной до 80 мм | 528.2308 | 528.2308 | 517.4615 | 507.2308 | 501.8462 | 501.8462 | 501.8462 | 443.6923 | 390.9231 | 338.1538 | 280 | - | - | 679.1538 | 679.1538 | 665.3077 | 652.1538 | 645.2308 | 645.2308 | 645.2308 | 570.4615 | 502.6154 | 434.7692 | 360 | - | - | 549.5 | 535.5 | 528.5 | 508.2 | 494.2 | 480.9 | 480.9 | 446.6 | 425.6 | 378 | 302.4 | - | - | 863.5 | 841.5 | 830.5 | 798.6 | 776.6 | 755.7 | 755.7 | 701.8 | 668.8 | 594 | 475.2 | - | -
Сталь легированная | 40X | Прутки и полосы диаметром или толщиной от 80 до 150 мм | 528.2308 | 528.2308 | 517.4615 | 507.2308 | 501.8462 | 501.8462 | 501.8462 | 443.6923 | 390.9231 | 338.1538 | 280 | - | - | 679.1538 | 679.1538 | 665.3077 | 652.1538 | 645.2308 | 645.2308 | 645.2308 | 570.4615 | 502.6154 | 434.7692 | 360 | - | - | 549.5 | 535.5 | 528.5 | 508.2 | 494.2 | 480.9 | 480.9 | 446.6 | 425.6 | 378 | 302.4 | - | - | 863.5 | 841.5 | 830.5 | 798.6 | 776.6 | 755.7 | 755.7 | 701.8 | 668.8 | 594 | 475.2 | - | -
Сталь легированная | 40X | Прутки и полосы диаметром или толщиной от 150 до 250 мм | 528.2308 | 528.2308 | 517.4615 | 507.2308 | 501.8462 | 501.8462 | 501.8462 | 443.6923 | 390.9231 | 338.1538 | 280 | - | - | 679.1538 | 679.1538 | 665.3077 | 652.1538 | 645.2308 | 645.2308 | 645.2308 | 570.4615 | 502.6154 | 434.7692 | 360 | - | - | 549.5 | 535.5 | 528.5 | 508.2 | 494.2 | 480.9 | 480.9 | 446.6 | 425.6 | 378 | 302.4 | - | - | 863.5 | 841.5 | 830.5 | 798.6 | 776.6 | 755.7 | 755.7 | 701.8 | 668.8 | 594 | 475.2 | - | -
Сталь легированная | 40X | Заготовки крепежных деталей диаметром до 300 мм, КП590* | 396.3077 | 390.9231 | 390.9231 | 380.1538 | 375.3077 | 375.3077 | 375.3077 | 338.1538 | 290.7692 | 248.2308 | 248.2308 | - | - | 509.5385 | 502.6154 | 502.6154 | 488.7692 | 482.5385 | 482.5385 | 482.5385 | 434.7692 | 373.8462 | 319.1538 | 319.1538 | - | - | 413 | 398.3 | 398.3 | 384.3 | 371 | 350 | 350 | 308.7 | 294.7 | 274.4 | 212.8 | - | - | 649 | 625.9 | 625.9 | 603.9 | 583 | 550 | 550 | 485.1 | 463.1 | 431.2 | 334.4 | - | -
Сталь легированная | 40X | Поковки диаметром или толщиной от 500 до 800 мм, КП245* | 228.6667 | 219.3333 | 219.3333 | 210.9333 | 210.9333 | 201.6 | 201.6 | 182.9333 | 173.6 | 155.8667 | 127.8667 | - | - | 294 | 282 | 282 | 271.2 | 271.2 | 259.2 | 259.2 | 235.2 | 223.2 | 200.4 | 164.4 | - | - | 171.5 | 164.5 | 164.5 | 158.2 | 158.2 | 151.2 | 151.2 | 137.2 | 130.2 | 116.9 | 95.9 | - | - | 269.5 | 258.5 | 258.5 | 248.6 | 248.6 | 237.6 | 237.6 | 215.6 | 204.6 | 183.7 | 150.7 | - | -
Сталь легированная | 40X | Поковки диаметром или толщиной от 300 до 800 мм, КП275* | 256.6667 | 247.3333 | 247.3333 | 238 | 228.6667 | 219.3333 | 219.3333 | 220.2667 | 201.6 | 179.8462 | 146.5333 | - | - | 330 | 318 | 318 | 306 | 294 | 282 | 282 | 283.2 | 259.2 | 231.2308 | 188.4 | - | - | 192.5 | 185.5 | 185.5 | 178.5 | 171.5 | 164.5 | 164.5 | 165.2 | 151.2 | 137.2 | 109.9 | - | - | 302.5 | 291.5 | 291.5 | 280.5 | 269.5 | 258.5 | 258.5 | 259.6 | 237.6 | 215.6 | 172.7 | - | -
Сталь легированная | 40X | Поковки диаметром или толщиной до 800 мм, КП315* | 294 | 283.7333 | 283.7333 | 274.4 | 265.0667 | 256.6667 | 256.6667 | 238 | 227.2308 | 195.4615 | 165.2 | - | - | 378 | 364.8 | 364.8 | 352.8 | 340.8 | 330 | 330 | 306 | 292.1538 | 251.3077 | 212.4 | - | - | 220.5 | 212.8 | 212.8 | 205.8 | 198.8 | 192.5 | 192.5 | 178.5 | 171.5 | 151.2 | 123.9 | - | - | 346.5 | 334.4 | 334.4 | 323.4 | 312.4 | 302.5 | 302.5 | 280.5 | 269.5 | 237.6 | 194.7 | - | -
Сталь легированная | 40X | Поковки диаметром до 500 мм, КП345* | 317.6923 | 311.7333 | 310.8 | 293.0667 | 283.7333 | 283.7333 | 274.4 | 256.6667 | 232.6154 | 200.8462 | 169.0769 | - | - | 408.4615 | 400.8 | 399.6 | 376.8 | 364.8 | 364.8 | 352.8 | 330 | 299.0769 | 258.2308 | 217.3846 | - | - | 241.5 | 233.8 | 233.1 | 219.8 | 212.8 | 212.8 | 205.8 | 192.5 | 185.5 | 164.5 | 137.2 | - | - | 379.5 | 367.4 | 366.3 | 345.4 | 334.4 | 334.4 | 323.4 | 302.5 | 291.5 | 258.5 | 215.6 | - | -
Сталь легированная | 40X | Поковки диаметром до 500 мм, КП395* | 331.1538 | 327.3846 | 327.3846 | 317.1538 | 317.1538 | 317.1538 | 310.8 | 280 | 248.7692 | 184.6923 | 148.0769 | - | - | 425.7692 | 420.9231 | 420.9231 | 407.7692 | 407.7692 | 407.7692 | 399.6 | 360 | 319.8462 | 237.4615 | 190.3846 | - | - | 276.5 | 276.5 | 261.1 | 254.1 | 247.1 | 240.1 | 233.1 | 219.8 | 212.8 | 185.5 | 151.2 | - | - | 434.5 | 434.5 | 410.3 | 399.3 | 388.3 | 377.3 | 366.3 | 345.4 | 334.4 | 291.5 | 237.6 | - | -
Сталь легированная | 40X | Поковки диаметром до 300 мм, КП440* | 341.9231 | 338.1538 | 338.1538 | 327.3846 | 327.3846 | 327.3846 | 327.3846 | 290.7692 | 253.6154 | 221.8462 | 179.8462 | - | - | 439.6154 | 434.7692 | 434.7692 | 420.9231 | 420.9231 | 420.9231 | 420.9231 | 373.8462 | 326.0769 | 285.2308 | 231.2308 | - | - | 308 | 302.4 | 295.4 | 288.4 | 274.4 | 274.4 | 274.4 | 254.1 | 240.1 | 212.8 | 171.5 | - | - | 484 | 475.2 | 464.2 | 453.2 | 431.2 | 431.2 | 431.2 | 399.3 | 377.3 | 334.4 | 269.5 | - | -
Сталь легированная | 40X | Поковки диаметром до 300 мм, КП490* | 352.6923 | 348.3846 | 348.3846 | 338.1538 | 338.1538 | 338.1538 | 338.1538 | 295.6154 | 264.3846 | 227.2308 | 184.6923 | - | - | 453.4615 | 447.9231 | 447.9231 | 434.7692 | 434.7692 | 434.7692 | 434.7692 | 380.0769 | 339.9231 | 292.1538 | 237.4615 | - | - | 343 | 343 | 329.7 | 315.7 | 308.7 | 302.4 | 295.4 | 281.4 | 274.4 | 233.8 | 185.5 | - | - | 539 | 539 | 518.1 | 496.1 | 485.1 | 475.2 | 464.2 | 442.2 | 431.2 | 367.4 | 291.5 | - | -
Сталь легированная | 40X | Поковки диаметром до 100 мм, КП540* | 368.8462 | 369.9231 | 364.5385 | 353.7692 | 348.3846 | 348.3846 | 348.3846 | 317.1538 | 274.6154 | 237.4615 | 195.4615 | - | - | 474.2308 | 475.6154 | 468.6923 | 454.8462 | 447.9231 | 447.9231 | 447.9231 | 407.7692 | 353.0769 | 305.3077 | 251.3077 | - | - | 378 | 371 | 364 | 350 | 343.7 | 329.7 | 322.7 | 308.7 | 295.4 | 261.1 | 205.8 | - | - | 594 | 583 | 572 | 550 | 540.1 | 518.1 | 507.1 | 485.1 | 464.2 | 410.3 | 323.4 | - | -
Сталь легированная | 45Х | Поковки диаметром до 100 мм, КП315* | 294 | 283.7333 | 274.4 | 274.4 | 265.0667 | 256.6667 | 247.3333 | 238 | 195.4615 | 195.4615 | 158.3077 | - | - | 378 | 364.8 | 352.8 | 352.8 | 340.8 | 330 | 318 | 306 | 251.3077 | 251.3077 | 203.5385 | - | - | 220.5 | 212.8 | 205.8 | 205.8 | 198.8 | 192.5 | 185.5 | 178.5 | 171.5 | 151.2 | 123.9 | - | - | 346.5 | 334.4 | 323.4 | 323.4 | 312.4 | 302.5 | 291.5 | 280.5 | 269.5 | 237.6 | 194.7 | - | -
Сталь легированная | 45Х | Поковки диаметром от 300 до 800 мм, КП315* | 294 | 283.7333 | 274.4 | 274.4 | 265.0667 | 256.6667 | 247.3333 | 238.9333 | 195.4615 | 195.4615 | 158.3077 | - | - | 378 | 364.8 | 352.8 | 352.8 | 340.8 | 330 | 318 | 307.2 | 251.3077 | 251.3077 | 203.5385 | - | - | 220.5 | 212.8 | 205.8 | 205.8 | 198.8 | 192.5 | 185.5 | 179.2 | 171.5 | 151.2 | 123.9 | - | - | 346.5 | 334.4 | 323.4 | 323.4 | 312.4 | 302.5 | 291.5 | 281.6 | 269.5 | 237.6 | 194.7 | - | -
Сталь легированная | 45Х | Поковки диаметром до 800 мм, КП345* | 317.6923 | 311.7333 | 302.4 | 293.0667 | 283.7333 | 283.7333 | 274.4 | 256.6667 | 200.8462 | 200.8462 | 163.6923 | - | - | 408.4615 | 400.8 | 388.8 | 376.8 | 364.8 | 364.8 | 352.8 | 330 | 258.2308 | 258.2308 | 210.4615 | - | - | 241.5 | 233.8 | 226.8 | 219.8 | 212.8 | 212.8 | 205.8 | 192.5 | 185.5 | 164.5 | 130.2 | - | - | 379.5 | 367.4 | 356.4 | 345.4 | 334.4 | 334.4 | 323.4 | 302.5 | 291.5 | 258.5 | 204.6 | - | -
Сталь легированная | 45Х | Поковки диаметром от 100 до 500 мм, КП395* | 331.1538 | 327.3846 | 327.3846 | 317.1538 | 317.1538 | 317.1538 | 310.8 | 280 | 211.0769 | 211.0769 | 174.4615 | - | - | 425.7692 | 420.9231 | 420.9231 | 407.7692 | 407.7692 | 407.7692 | 399.6 | 360 | 271.3846 | 271.3846 | 224.3077 | - | - | 276.5 | 268.1 | 261.1 | 254.1 | 247.1 | 240.1 | 233.1 | 219.8 | 212.8 | 185.5 | 151.2 | - | - | 434.5 | 421.3 | 410.3 | 399.3 | 388.3 | 377.3 | 366.3 | 345.4 | 334.4 | 291.5 | 237.6 | - | -
Сталь легированная | 45Х | Поковки диаметром от 100 до 500 мм, КП440* | 341.9231 | 338.1538 | 338.1538 | 327.3846 | 327.3846 | 327.3846 | 327.3846 | 290.7692 | 216.4615 | 216.4615 | 179.8462 | - | - | 439.6154 | 434.7692 | 434.7692 | 420.9231 | 420.9231 | 420.9231 | 420.9231 | 373.8462 | 278.3077 | 278.3077 | 231.2308 | - | - | 308 | 302.4 | 295.4 | 288.4 | 274.4 | 274.4 | 261.1 | 247.1 | 240.1 | 205.8 | 171.5 | - | 0 | 484 | 475.2 | 464.2 | 453.2 | 431.2 | 431.2 | 410.3 | 388.3 | 377.3 | 323.4 | 269.5 | - | 0
Сталь легированная | 45Х | Поковки диаметром до 300 мм, КП490* | 350 | 348.3846 | 348.3846 | 332.7692 | 332.7692 | 332.7692 | 332.7692 | 301 | 227.2308 | 227.2308 | 184.6923 | - | - | 450 | 447.9231 | 447.9231 | 427.8462 | 427.8462 | 427.8462 | 427.8462 | 387 | 292.1538 | 292.1538 | 237.4615 | - | - | 343 | 329.7 | 322.7 | 322.7 | 308.7 | 302.4 | 288.4 | 281.4 | 268.1 | 233.1 | 192.5 | - | - | 539 | 518.1 | 507.1 | 507.1 | 485.1 | 475.2 | 453.2 | 442.2 | 421.3 | 366.3 | 302.5 | - | -
Сталь легированная | 45Х | Поковки диаметром от 100 до 300 мм, КП540* | 368.8462 | 364.5385 | 364.5385 | 348.3846 | 348.3846 | 348.3846 | 348.3846 | 301 | 237.4615 | 237.4615 | 190.0769 | - | - | 474.2308 | 468.6923 | 468.6923 | 447.9231 | 447.9231 | 447.9231 | 447.9231 | 387 | 305.3077 | 305.3077 | 244.3846 | - | - | 378 | 364 | 357 | 357 | 343.7 | 329.7 | 315.7 | 308.7 | 295.4 | 261.1 | 212.8 | - | - | 594 | 572 | 561 | 561 | 540.1 | 518.1 | 496.1 | 485.1 | 464.2 | 410.3 | 334.4 | - | -
Сталь легированная | 45Х | Поковки диаметром до 100 мм, КП590* | 395.7692 | 385.5385 | 385.5385 | 375.3077 | 375.3077 | 375.3077 | 375.3077 | 332.7692 | 253.6154 | 253.6154 | 206.2308 | - | - | 508.8462 | 495.6923 | 495.6923 | 482.5385 | 482.5385 | 482.5385 | 482.5385 | 427.8462 | 326.0769 | 326.0769 | 265.1538 | - | - | 413 | 398.3 | 384.3 | 384.3 | 371 | 364 | 350 | 336.7 | 322.7 | 281.4 | 233.1 | - | - | 649 | 625.9 | 603.9 | 603.9 | 583 | 572 | 550 | 529.1 | 507.1 | 442.2 | 366.3 | - | -
Сталь легированная | 45Х | Поковки диаметром до 100 мм, КП640* | 422.6923 | 411.9231 | 411.9231 | 401.6923 | 401.6923 | 401.6923 | 401.6923 | 348.3846 | 264.3846 | 264.3846 | 216.4615 | - | - | 543.4615 | 529.6154 | 529.6154 | 516.4615 | 516.4615 | 516.4615 | 516.4615 | 447.9231 | 339.9231 | 339.9231 | 278.3077 | - | - | 448 | 432.6 | 418.6 | 405.3 | 398.3 | 398.3 | 384.3 | 357 | 343.7 | 308.7 | 240.1 | - | - | 704 | 679.8 | 657.8 | 636.9 | 625.9 | 625.9 | 603.9 | 561 | 540.1 | 485.1 | 377.3 | - | -
Сталь легированная | 45Х | Прутки и полосы диаметром или толщиной до 80 мм | 554.6154 | 538.4615 | 538.4615 | 528.2308 | 528.2308 | 528.2308 | 528.2308 | 454.4615 | 343.5385 | 343.5385 | 285.3846 | - | - | 713.0769 | 692.3077 | 692.3077 | 679.1538 | 679.1538 | 679.1538 | 679.1538 | 584.3077 | 441.6923 | 441.6923 | 366.9231 | - | - | 583.8 | 562.8 | 549.5 | 528.5 | 522.2 | 522.2 | 501.2 | 466.9 | 446.6 | 405.3 | 315.7 | - | - | 917.4 | 884.4 | 863.5 | 830.5 | 820.6 | 820.6 | 787.6 | 733.7 | 701.8 | 636.9 | 496.1 | - | -
Сталь легированная | 45Х | Прутки и полосы диаметром или толщиной от 80 до 150 мм | 554.6154 | 538.4615 | 538.4615 | 528.2308 | 528.2308 | 528.2308 | 528.2308 | 454.4615 | 343.5385 | 343.5385 | 285.3846 | - | - | 713.0769 | 692.3077 | 692.3077 | 679.1538 | 679.1538 | 679.1538 | 679.1538 | 584.3077 | 441.6923 | 441.6923 | 366.9231 | - | - | 583.8 | 562.8 | 549.5 | 528.5 | 522.2 | 522.2 | 501.2 | 466.9 | 446.6 | 405.3 | 315.7 | - | - | 917.4 | 884.4 | 863.5 | 830.5 | 820.6 | 820.6 | 787.6 | 733.7 | 701.8 | 636.9 | 496.1 | - | -
Сталь легированная | 45Х | Прутки и полосы диаметром или толщиной от 150 до 250 мм | 554.6154 | 538.4615 | 538.4615 | 528.2308 | 528.2308 | 528.2308 | 528.2308 | 454.4615 | 343.5385 | 343.5385 | 285.3846 | - | - | 713.0769 | 692.3077 | 692.3077 | 679.1538 | 679.1538 | 679.1538 | 679.1538 | 584.3077 | 441.6923 | 441.6923 | 366.9231 | - | - | 583.8 | 562.8 | 549.5 | 528.5 | 522.2 | 522.2 | 501.2 | 466.9 | 446.6 | 405.3 | 315.7 | - | - | 917.4 | 884.4 | 863.5 | 830.5 | 820.6 | 820.6 | 787.6 | 733.7 | 701.8 | 636.9 | 496.1 | - | -
Сталь легированная | 12ХМ | Листы толщиной от 4 до 6 мм | 219.3333 | 219.3333 | 219.3333 | 219.3333 | 210.9333 | 210.9333 | 210.9333 | 192.2667 | 182.9333 | 173.6 | 158.3077 | - | - | 282 | 282 | 282 | 282 | 271.2 | 271.2 | 271.2 | 247.2 | 235.2 | 223.2 | 203.5385 | - | - | 164.5 | 164.5 | 164.5 | 164.5 | 158.2 | 158.2 | 158.2 | 144.2 | 137.2 | 130.2 | 123.9 | - | - | 258.5 | 258.5 | 258.5 | 258.5 | 248.6 | 248.6 | 248.6 | 226.6 | 215.6 | 204.6 | 194.7 | - | -
Сталь легированная | 12ХМ | Листы толщиной от 60 до 130 мм | 219.3333 | 219.3333 | 219.3333 | 219.3333 | 210.9333 | 210.9333 | 201.6 | 192.2667 | 182.9333 | 137.2 | 158.3077 | - | - | 282 | 282 | 282 | 282 | 271.2 | 271.2 | 259.2 | 247.2 | 235.2 | 176.4 | 203.5385 | - | - | 164.5 | 164.5 | 164.5 | 164.5 | 158.2 | 158.2 | 151.2 | 144.2 | 137.2 | 102.9 | 123.9 | - | - | 258.5 | 258.5 | 258.5 | 258.5 | 248.6 | 248.6 | 237.6 | 226.6 | 215.6 | 161.7 | 194.7 | - | -
Сталь легированная | 15ХМ | Трубы бесшовные горячекатаные наружным диаметром от 10 до 465 мм с толщиной стенки от 2 до 32 мм | 210.9333 | 210.9333 | 210.9333 | 210.9333 | 210.9333 | 210.9333 | 201.6 | 192.2667 | 182.9333 | 178.2667 | 158.3077 | - | - | 271.2 | 271.2 | 271.2 | 271.2 | 271.2 | 271.2 | 259.2 | 247.2 | 235.2 | 229.2 | 203.5385 | - | - | 158.2 | 158.2 | 158.2 | 158.2 | 158.2 | 158.2 | 151.2 | 144.2 | 137.2 | 133.7 | 130.2 | - | - | 248.6 | 248.6 | 248.6 | 248.6 | 248.6 | 248.6 | 237.6 | 226.6 | 215.6 | 210.1 | 204.6 | - | -
Сталь легированная | 15ХМ | Поковки толщиной или диаметром от 100 до 300 мм, КП195* | 182 | 182 | 182 | 182 | 182 | 182 | 173.6 | 165.2 | 155.8667 | 127.8667 | 118.5333 | - | - | 234 | 234 | 234 | 234 | 234 | 234 | 223.2 | 212.4 | 200.4 | 164.4 | 152.4 | - | - | 136.5 | 136.5 | 136.5 | 136.5 | 136.5 | 136.5 | 130.2 | 123.9 | 116.9 | 95.9 | 88.9 | - | - | 214.5 | 214.5 | 214.5 | 214.5 | 214.5 | 214.5 | 204.6 | 194.7 | 183.7 | 150.7 | 139.7 | - | -
Сталь легированная | 15ХМ | Поковки толщиной или диаметром от 100 до 300 мм, КП215* | 200.6667 | 200.6667 | 200.6667 | 200.6667 | 200.6667 | 200.6667 | 192.2667 | 182.9333 | 173.6 | 137.2 | 137.2 | - | - | 258 | 258 | 258 | 258 | 258 | 258 | 247.2 | 235.2 | 223.2 | 176.4 | 176.4 | - | - | 150.5 | 150.5 | 150.5 | 150.5 | 150.5 | 150.5 | 144.2 | 137.2 | 130.2 | 102.9 | 102.9 | - | - | 236.5 | 236.5 | 236.5 | 236.5 | 236.5 | 236.5 | 226.6 | 215.6 | 204.6 | 161.7 | 161.7 | - | -
Сталь легированная | 15ХМ | Поковки толщиной или диаметром до 300 мм, КП245* | 228.6667 | 228.6667 | 228.6667 | 228.6667 | 228.6667 | 228.6667 | 219.3333 | 210.9333 | 201.6 | 155.8667 | 155.8667 | - | - | 294 | 294 | 294 | 294 | 294 | 294 | 282 | 271.2 | 259.2 | 200.4 | 200.4 | - | - | 171.5 | 171.5 | 171.5 | 171.5 | 171.5 | 171.5 | 164.5 | 158.2 | 151.2 | 116.9 | 116.9 | - | - | 269.5 | 269.5 | 269.5 | 269.5 | 269.5 | 269.5 | 258.5 | 248.6 | 237.6 | 183.7 | 183.7 | - | -
Сталь легированная | 15ХМ | Поковки толщиной или диаметром до 500 мм, КП275* | 256.6667 | 256.6667 | 256.6667 | 256.6667 | 256.6667 | 256.6667 | 247.3333 | 238 | 219.3333 | 182.9333 | 182.9333 | - | - | 330 | 330 | 330 | 330 | 330 | 330 | 318 | 306 | 282 | 235.2 | 235.2 | - | - | 192.5 | 192.5 | 192.5 | 192.5 | 192.5 | 192.5 | 185.5 | 178.5 | 164.5 | 137.2 | 137.2 | - | - | 302.5 | 302.5 | 302.5 | 302.5 | 302.5 | 302.5 | 291.5 | 280.5 | 258.5 | 215.6 | 215.6 | - | -
Сталь легированная | 15ХМ | Поковки толщиной или диаметром до 100 мм, КП315* | 294 | 293.0667 | 293.0667 | 293.0667 | 293.0667 | 290.7692 | 283.7333 | 265.0667 | 256.6667 | 201.6 | 201.6 | - | - | 378 | 376.8 | 376.8 | 376.8 | 376.8 | 373.8462 | 364.8 | 340.8 | 330 | 259.2 | 259.2 | - | - | 220.5 | 219.8 | 219.8 | 219.8 | 219.8 | 219.8 | 212.8 | 198.8 | 192.5 | 151.2 | 151.2 | - | - | 346.5 | 345.4 | 345.4 | 345.4 | 345.4 | 345.4 | 334.4 | 312.4 | 302.5 | 237.6 | 237.6 | - | -
Сталь легированная | 15ХМ | Поковки толщиной или диаметром до 300 мм, КП345* | 317.6923 | 317.1538 | 317.1538 | 311.7692 | 311.7692 | 301 | 295.6154 | 293.0667 | 274.4 | 219.3333 | 219.3333 | - | - | 408.4615 | 407.7692 | 407.7692 | 400.8462 | 400.8462 | 387 | 380.0769 | 376.8 | 352.8 | 282 | 282 | - | - | 241.5 | 240.1 | 240.1 | 240.1 | 240.1 | 240.1 | 226.1 | 219.8 | 205.8 | 164.5 | 164.5 | - | - | 379.5 | 377.3 | 377.3 | 377.3 | 377.3 | 377.3 | 355.3 | 345.4 | 323.4 | 258.5 | 258.5 | - | -
Сталь легированная | 15ХМ | Поковки толщиной или диаметром до 100 мм, КП395* | 331.1538 | 331.1538 | 331.1538 | 327.3846 | 327.3846 | 317.1538 | 311.7692 | 311.7692 | 311.7692 | 256.6667 | 256.6667 | - | - | 425.7692 | 425.7692 | 425.7692 | 420.9231 | 420.9231 | 407.7692 | 400.8462 | 400.8462 | 400.8462 | 330 | 330 | - | - | 276.5 | 276.5 | 276.5 | 276.5 | 276.5 | 276.5 | 261.1 | 247.1 | 240.1 | 192.5 | 192.5 | - | - | 434.5 | 434.5 | 434.5 | 434.5 | 434.5 | 434.5 | 410.3 | 388.3 | 377.3 | 302.5 | 302.5 | - | -
Сталь легированная | 15ХМ | Поковки толщиной или диаметром до 100 мм, КП440* | 341.9231 | 341.9231 | 341.9231 | 338.1538 | 338.1538 | 327.3846 | 322 | 322 | 322 | 283.7333 | 264.3846 | - | - | 439.6154 | 439.6154 | 439.6154 | 434.7692 | 434.7692 | 420.9231 | 414 | 414 | 414 | 364.8 | 339.9231 | - | - | 308 | 308 | 308 | 308 | 308 | 308 | 295.4 | 281.4 | 268.1 | 212.8 | 212.8 | - | - | 484 | 484 | 484 | 484 | 484 | 484 | 464.2 | 442.2 | 421.3 | 334.4 | 334.4 | - | -
Сталь легированная | 15ХМ | Поковки толщиной или диаметром до 100 мм, КП490* | 352.6923 | 352.6923 | 352.6923 | 348.3846 | 348.3846 | 338.1538 | 332.7692 | 332.7692 | 332.7692 | 320.1333 | 264.3846 | - | - | 453.4615 | 453.4615 | 453.4615 | 447.9231 | 447.9231 | 434.7692 | 427.8462 | 427.8462 | 427.8462 | 411.6 | 339.9231 | - | - | 343 | 343 | 343 | 343 | 343 | 343 | 329.7 | 315.7 | 295.4 | 240.1 | 240.1 | - | - | 539 | 539 | 539 | 539 | 539 | 539 | 518.1 | 496.1 | 464.2 | 377.3 | 377.3 | - | -
Сталь легированная | 20ХМ | Поковки толщиной до 100 мм, КП345* | 317.6923 | 311.7692 | 311.7692 | 306.3846 | 306.3846 | 301 | 301 | 301 | 301 | 269.2308 | 248.2308 | 242.8462 | - | 408.4615 | 400.8462 | 400.8462 | 393.9231 | 393.9231 | 387 | 387 | 387 | 387 | 346.1538 | 319.1538 | 312.2308 | - | 241.5 | 241.5 | 241.5 | 241.5 | 233.1 | 233.1 | 233.1 | 233.1 | 233.1 | 212.8 | 198.8 | 185.5 | - | 379.5 | 379.5 | 379.5 | 379.5 | 366.3 | 366.3 | 366.3 | 366.3 | 366.3 | 334.4 | 312.4 | 291.5 | -
Сталь легированная | 20ХМ | Поковки толщиной до 50 мм, КП395* | 331.1538 | 327.3846 | 327.3846 | 322 | 322 | 317.1538 | 317.1538 | 317.1538 | 317.1538 | 259 | 253.6154 | - | - | 425.7692 | 420.9231 | 420.9231 | 414 | 414 | 407.7692 | 407.7692 | 407.7692 | 407.7692 | 333 | 326.0769 | - | - | 276.5 | 276.5 | 276.5 | 276.5 | 268.1 | 268.1 | 268.1 | 268.1 | 240.1 | 226.1 | 212.8 | - | - | 434.5 | 434.5 | 434.5 | 434.5 | 421.3 | 421.3 | 421.3 | 421.3 | 377.3 | 355.3 | 334.4 | - | -
Сталь легированная | 20ХМА | Поковки и листы толщиной от 150 до 300 мм, КП345* | 317.6923 | 310.1538 | 292.9231 | 280 | 260.6154 | 243.3846 | 236.9231 | 211.0769 | 191.6923 | 173.9231 | 155.0769 | - | - | 408.4615 | 398.7692 | 376.6154 | 360 | 335.0769 | 312.9231 | 304.6154 | 271.3846 | 246.4615 | 223.6154 | 199.3846 | - | - | 241.5 | 241.5 | 237.3 | 233.1 | 226.1 | 221.2 | 212.8 | 205.8 | 205.8 | 187.6 | 173.6 | - | - | 379.5 | 379.5 | 372.9 | 366.3 | 355.3 | 347.6 | 334.4 | 323.4 | 323.4 | 294.8 | 272.8 | - | -
Сталь легированная | 20ХМА | Поковки и листы толщиной до 150 мм, КП440* | 341.9231 | 338.1538 | 338.1538 | 332.7692 | 316.6154 | 290.7692 | 277.8462 | 263.8462 | 247.6923 | 226.1538 | 204.6154 | - | - | 439.6154 | 434.7692 | 434.7692 | 427.8462 | 407.0769 | 373.8462 | 357.2308 | 339.2308 | 318.4615 | 290.7692 | 263.0769 | - | - | 308 | 308 | 308 | 304.5 | 299.6 | 294 | 281.4 | 274.4 | 260.4 | 243.6 | 226.1 | - | - | 484 | 484 | 484 | 478.5 | 470.8 | 462 | 442.2 | 431.2 | 409.2 | 382.8 | 355.3 | - | -
Сталь легированная | 20ХМЛ | Отливки | 269.2308 | 263.8462 | 258.4615 | 255.7692 | 253.0769 | 247.6923 | 242.3077 | 236.9231 | 231.5385 | 228.8462 | 220.7692 | - | - | 346.1538 | 339.2308 | 332.3077 | 328.8462 | 325.3846 | 318.4615 | 311.5385 | 304.6154 | 297.6923 | 294.2308 | 283.8462 | - | - | 280 | 276.5 | 273 | 269.5 | 266 | 259 | 252 | 245 | 238 | 226.1 | 226.1 | - | - | 440 | 434.5 | 429 | 423.5 | 418 | 407 | 396 | 385 | 374 | 355.3 | 355.3 | - | -
Сталь легированная | 20ХМФЛ | Отливки | 264.3846 | 264.3846 | 264.3846 | 264.3846 | 264.3846 | 261.1538 | 252 | 252 | 248.2308 | 243.3846 | 215.3846 | - | - | 339.9231 | 339.9231 | 339.9231 | 339.9231 | 339.9231 | 335.7692 | 324 | 324 | 319.1538 | 312.9231 | 276.9231 | - | - | 219.8 | 219.8 | 219.8 | 219.8 | 203 | 196 | 189 | 189 | 189 | 189 | 189 | - | - | 345.4 | 345.4 | 345.4 | 345.4 | 319 | 308 | 297 | 297 | 297 | 297 | 297 | - | -
Сталь легированная | 20ХМФЛ | Прутки и полосы толщиной или диаметром до 80 мм | 501.8462 | 486.2308 | 480.8462 | 464.6923 | 459.3077 | 443.6923 | 438.3077 | 396.3077 | 396.3077 | 396.3077 | 343.5385 | - | - | 645.2308 | 625.1538 | 618.2308 | 597.4615 | 590.5385 | 570.4615 | 563.5385 | 509.5385 | 509.5385 | 509.5385 | 441.6923 | - | - | 515.2 | 515.2 | 494.2 | 480.9 | 473.9 | 459.9 | 452.9 | 439.6 | 418.6 | 391.3 | 357 | - | - | 809.6 | 809.6 | 776.6 | 755.7 | 744.7 | 722.7 | 711.7 | 690.8 | 657.8 | 614.9 | 561 | - | -
Сталь легированная | 20ХМФЛ | Прутки и полосы толщиной или диаметром от 80 до 150 мм | 501.8462 | 486.2308 | 480.8462 | 464.6923 | 459.3077 | 443.6923 | 438.3077 | 396.3077 | 396.3077 | 396.3077 | 343.5385 | - | - | 645.2308 | 625.1538 | 618.2308 | 597.4615 | 590.5385 | 570.4615 | 563.5385 | 509.5385 | 509.5385 | 509.5385 | 441.6923 | - | - | 515.2 | 515.2 | 494.2 | 480.9 | 473.9 | 459.9 | 452.9 | 439.6 | 418.6 | 391.3 | 357 | - | - | 809.6 | 809.6 | 776.6 | 755.7 | 744.7 | 722.7 | 711.7 | 690.8 | 657.8 | 614.9 | 561 | - | -
Сталь легированная | 20ХМФЛ | Прутки и полосы толщиной или диаметром от 150 до 250 мм | 501.8462 | 486.2308 | 480.8462 | 464.6923 | 459.3077 | 443.6923 | 438.3077 | 396.3077 | 396.3077 | 396.3077 | 343.5385 | - | - | 645.2308 | 625.1538 | 618.2308 | 597.4615 | 590.5385 | 570.4615 | 563.5385 | 509.5385 | 509.5385 | 509.5385 | 441.6923 | - | - | 515.2 | 515.2 | 494.2 | 480.9 | 473.9 | 455.7 | 452.9 | 439.6 | 418.6 | 391.3 | 357 | - | - | 809.6 | 809.6 | 776.6 | 755.7 | 744.7 | 716.1 | 711.7 | 690.8 | 657.8 | 614.9 | 561 | - | -
Сталь легированная | 30ХМА | Трубы наружным диаметром от 25 до 710 мм с толщиной стенки от 2,5 до 50 мм | 317.1538 | 306.3846 | 301 | 290.7692 | 285.3846 | 285.3846 | 285.3846 | 280 | 274.6154 | 232.6154 | 216.4615 | - | - | 407.7692 | 393.9231 | 387 | 373.8462 | 366.9231 | 366.9231 | 366.9231 | 360 | 353.0769 | 299.0769 | 278.3077 | - | - | 274.4 | 274.4 | 261.1 | 240.1 | 226.8 | 226.8 | 226.8 | 219.8 | 219.8 | 205.8 | 205.8 | - | - | 431.2 | 431.2 | 410.3 | 377.3 | 356.4 | 356.4 | 356.4 | 345.4 | 345.4 | 323.4 | 323.4 | - | -
Сталь легированная | 30ХМА | Заготовки крепежных деталей толщиной или диаметром до 100 мм, КП395* | 332.7692 | 327.3846 | 322 | 317.1538 | 301 | 295.6154 | 290.7692 | 290.7692 | 285.3846 | 253.6154 | 227.2308 | - | - | 427.8462 | 420.9231 | 414 | 407.7692 | 387 | 380.0769 | 373.8462 | 373.8462 | 366.9231 | 326.0769 | 292.1538 | - | - | 276.5 | 276.5 | 261.1 | 247.1 | 226.1 | 226.1 | 226.1 | 219.8 | 219.8 | 205.8 | 192.5 | - | - | 434.5 | 434.5 | 410.3 | 388.3 | 355.3 | 355.3 | 355.3 | 345.4 | 345.4 | 323.4 | 302.5 | - | -
Сталь легированная | 30ХМА | Заготовки крепежных деталей толщиной или диаметром до 300 мм, КП440* | 264.3846 | 259.5385 | 255.2308 | 251.4615 | 238.5385 | 234.2308 | 230.4615 | 230.4615 | 231 | 201.3846 | 179.3077 | - | - | 339.9231 | 333.6923 | 328.1538 | 323.3077 | 306.6923 | 301.1538 | 296.3077 | 296.3077 | 297 | 258.9231 | 230.5385 | - | - | 308 | 297.5 | 290.5 | 273 | 255.5 | 241.5 | 226.1 | 205.8 | 192.5 | 185.5 | 178.5 | - | - | 484 | 467.5 | 456.5 | 429 | 401.5 | 379.5 | 355.3 | 323.4 | 302.5 | 291.5 | 280.5 | - | -
Сталь легированная | 30ХМА | Заготовки крепежных деталей толщиной или диаметром от 100 до 200 мм, КП490* | 316.6154 | 311.2308 | 305.8462 | 301 | 290.2308 | 284.8462 | 284.8462 | 279.4615 | 269.2308 | 248.2308 | 221.8462 | - | - | 407.0769 | 400.1538 | 393.2308 | 387 | 373.1538 | 366.2308 | 366.2308 | 359.3077 | 346.1538 | 319.1538 | 285.2308 | - | - | 343 | 343 | 322.7 | 308.7 | 281.4 | 267.4 | 256.9 | 240.1 | 226.1 | 212.8 | 205.8 | - | - | 539 | 539 | 507.1 | 485.1 | 442.2 | 420.2 | 403.7 | 377.3 | 355.3 | 334.4 | 323.4 | - | -
Сталь легированная | 30ХМА | Заготовки крепежных деталей толщиной или диаметром до 100 мм КП590* | 396.3077 | 385.5385 | 385.5385 | 369.9231 | 364 | 359.1538 | 353.7692 | 348.3846 | 343.5385 | 301 | 269.2308 | - | - | 509.5385 | 495.6923 | 495.6923 | 475.6154 | 468 | 461.7692 | 454.8462 | 447.9231 | 441.6923 | 387 | 346.1538 | - | - | 413 | 398.3 | 391.3 | 357 | 322.7 | 336.7 | 288.4 | 274.4 | 274.4 | 247.1 | 240.1 | - | - | 649 | 625.9 | 614.9 | 561 | 507.1 | 529.1 | 453.2 | 431.2 | 431.2 | 388.3 | 377.3 | - | -
Сталь легированная | 30ХМА | Заготовки крепежных деталей толщиной или диаметром до 300 мм, КП640* | 422.6923 | 417.3077 | 406.5385 | 401.6923 | 380.1538 | 375.3077 | 369.9231 | 369.9231 | 360.2308 | 322 | 285.3846 | - | - | 543.4615 | 536.5385 | 522.6923 | 516.4615 | 488.7692 | 482.5385 | 475.6154 | 475.6154 | 463.1538 | 414 | 366.9231 | - | - | 448 | 431.9 | 425.6 | 397.6 | 370.3 | 336 | 322.7 | 308.7 | 308.7 | 288.4 | 267.4 | - | - | 704 | 678.7 | 668.8 | 624.8 | 581.9 | 528 | 507.1 | 485.1 | 485.1 | 453.2 | 420.2 | - | -
Сталь легированная | 30ХМА | Прутки и полосы толщиной или диаметром до 80 мм | 501.8462 | 491.0769 | 486.2308 | 470.0769 | 454.4615 | 454.4615 | 443.6923 | 443.6923 | 432.9231 | 380.1538 | 343.5385 | - | - | 645.2308 | 631.3846 | 625.1538 | 604.3846 | 584.3077 | 584.3077 | 570.4615 | 570.4615 | 556.6154 | 488.7692 | 441.6923 | - | - | 515.2 | 501.2 | 487.9 | 459.9 | 425.6 | 425.6 | 418.6 | 418.6 | 418.6 | 391.3 | 364 | - | - | 809.6 | 787.6 | 766.7 | 722.7 | 668.8 | 668.8 | 657.8 | 657.8 | 657.8 | 614.9 | 572 | - | -
Сталь легированная | 30ХМА | Прутки и полосы толщиной или диаметром от 80 мм до 150 мм | 501.8462 | 491.0769 | 486.2308 | 470.0769 | 454.4615 | 454.4615 | 443.6923 | 443.6923 | 432.9231 | 380.1538 | 343.5385 | - | - | 645.2308 | 631.3846 | 625.1538 | 604.3846 | 584.3077 | 584.3077 | 570.4615 | 570.4615 | 556.6154 | 488.7692 | 441.6923 | - | - | 515.2 | 501.2 | 487.9 | 459.9 | 425.6 | 425.6 | 418.6 | 418.6 | 418.6 | 391.3 | 364 | - | - | 809.6 | 787.6 | 766.7 | 722.7 | 668.8 | 668.8 | 657.8 | 657.8 | 657.8 | 614.9 | 572 | - | -
Сталь легированная | 30ХМА | Прутки и полосы толщиной или диаметром от 150 до 250 мм | 501.8462 | 491.0769 | 486.2308 | 470.0769 | 454.4615 | 454.4615 | 443.6923 | 443.6923 | 432.9231 | 380.1538 | 343.5385 | - | - | 645.2308 | 631.3846 | 625.1538 | 604.3846 | 584.3077 | 584.3077 | 570.4615 | 570.4615 | 556.6154 | 488.7692 | 441.6923 | - | - | 515.2 | 501.2 | 487.9 | 459.9 | 425.6 | 425.6 | 418.6 | 418.6 | 418.6 | 391.3 | 364 | - | - | 809.6 | 787.6 | 766.7 | 722.7 | 668.8 | 668.8 | 657.8 | 657.8 | 657.8 | 614.9 | 572 | - | -
Сталь легированная | 35ХМ | Поковки толщиной или диаметром от 300 до 800 мм, КП245* | 228.6667 | 219.3333 | 210.9333 | 210.9333 | 210.9333 | 201.6 | 192.2667 | 182.9333 | 173.6 | 165.2 | 146.5333 | - | - | 294 | 282 | 271.2 | 271.2 | 271.2 | 259.2 | 247.2 | 235.2 | 223.2 | 212.4 | 188.4 | - | - | 171.5 | 164.5 | 158.2 | 158.2 | 158.2 | 151.2 | 144.2 | 137.2 | 130.2 | 123.9 | 109.9 | - | - | 269.5 | 258.5 | 248.6 | 248.6 | 248.6 | 237.6 | 226.6 | 215.6 | 204.6 | 194.7 | 172.7 | - | -
Сталь легированная | 35ХМ | Поковки толщиной или диаметром от 300 до 800 мм, КП275* | 256.6667 | 247.3333 | 247.3333 | 238 | 228.6667 | 228.6667 | 219.3333 | 210.9333 | 192.2667 | 182.9333 | 165.2 | - | - | 330 | 318 | 318 | 306 | 294 | 294 | 282 | 271.2 | 247.2 | 235.2 | 212.4 | - | - | 192.5 | 185.5 | 185.5 | 178.5 | 171.5 | 171.5 | 164.5 | 158.2 | 144.2 | 137.2 | 123.9 | - | - | 302.5 | 291.5 | 291.5 | 280.5 | 269.5 | 269.5 | 258.5 | 248.6 | 226.6 | 215.6 | 194.7 | - | -
Сталь легированная | 35ХМ | Поковки толщиной или диаметром до 800 мм, КП315* | 294 | 283.7333 | 274.4 | 274.4 | 265.0667 | 256.6667 | 247.3333 | 228.6667 | 219.3333 | 210.9333 | 182.9333 | - | - | 378 | 364.8 | 352.8 | 352.8 | 340.8 | 330 | 318 | 294 | 282 | 271.2 | 235.2 | - | - | 220.5 | 212.8 | 205.8 | 205.8 | 198.8 | 192.5 | 185.5 | 171.5 | 164.5 | 158.2 | 137.2 | - | - | 346.5 | 334.4 | 323.4 | 323.4 | 312.4 | 302.5 | 291.5 | 269.5 | 258.5 | 248.6 | 215.6 | - | -
Сталь легированная | 35ХМ | Поковки толщиной или диаметром до 800 мм, КП345* | 317.6923 | 310.8 | 301.4667 | 293.0667 | 293.0667 | 274.4 | 274.4 | 274.4 | 228.6667 | 228.6667 | 200.8462 | - | - | 408.4615 | 399.6 | 387.6 | 376.8 | 376.8 | 352.8 | 352.8 | 352.8 | 294 | 294 | 258.2308 | - | - | 241.5 | 233.1 | 226.1 | 219.8 | 219.8 | 205.8 | 205.8 | 205.8 | 171.5 | 171.5 | 151.2 | - | - | 379.5 | 366.3 | 355.3 | 345.4 | 345.4 | 323.4 | 323.4 | 323.4 | 269.5 | 269.5 | 237.6 | - | -
Сталь легированная | 35ХМ | Поковки толщиной или диаметром от 50 до 800 мм, КП395* | 331.1538 | 327.3846 | 320.9231 | 317.1538 | 317.1538 | 306.3846 | 301 | 295.6154 | 274.4 | 253.6154 | 211.0769 | - | - | 425.7692 | 420.9231 | 412.6154 | 407.7692 | 407.7692 | 393.9231 | 387 | 380.0769 | 352.8 | 326.0769 | 271.3846 | - | - | 276.5 | 276.5 | 261.1 | 254.1 | 247.1 | 240.1 | 233.1 | 226.1 | 205.8 | 205.8 | 171.5 | - | - | 434.5 | 434.5 | 410.3 | 399.3 | 388.3 | 377.3 | 366.3 | 355.3 | 323.4 | 323.4 | 269.5 | - | -
Сталь легированная | 35ХМ | Поковки толщиной или диаметром от 50 до 500 мм, КП440* | 341.9231 | 338.1538 | 332.7692 | 322 | 322 | 317.1538 | 317.1538 | 301 | 285.3846 | 264.3846 | 211.0769 | - | - | 439.6154 | 434.7692 | 427.8462 | 414 | 414 | 407.7692 | 407.7692 | 387 | 366.9231 | 339.9231 | 271.3846 | - | - | 308 | 302.4 | 295.4 | 288.4 | 281.4 | 274.4 | 274.4 | 254.1 | 226.1 | 219.8 | 205.8 | - | - | 484 | 475.2 | 464.2 | 453.2 | 442.2 | 431.2 | 431.2 | 399.3 | 355.3 | 345.4 | 323.4 | - | -
Сталь легированная | 35ХМ | Поковки толщиной или диаметром до 300 мм, КП490* | 353.7692 | 348.3846 | 343.5385 | 338.1538 | 327.3846 | 322 | 317.1538 | 311.7692 | 290.7692 | 269.2308 | 227.2308 | - | - | 454.8462 | 447.9231 | 441.6923 | 434.7692 | 420.9231 | 414 | 407.7692 | 400.8462 | 373.8462 | 346.1538 | 292.1538 | - | - | 343 | 329.7 | 322.7 | 322.7 | 308.7 | 302.4 | 288.4 | 281.4 | 254.1 | 247.1 | 212.8 | - | - | 539 | 518.1 | 507.1 | 507.1 | 485.1 | 475.2 | 453.2 | 442.2 | 399.3 | 388.3 | 334.4 | - | -
Сталь легированная | 35ХМ | Поковки толщиной или диаметром до 50 мм, КП540* | 368.8462 | 368.8462 | 359.1538 | 348.3846 | 343.5385 | 338.1538 | 332.7692 | 327.3846 | 306.3846 | 285.3846 | 232.6154 | - | - | 474.2308 | 474.2308 | 461.7692 | 447.9231 | 441.6923 | 434.7692 | 427.8462 | 420.9231 | 393.9231 | 366.9231 | 299.0769 | - | - | 378 | 364 | 357 | 350 | 343.7 | 329.7 | 322.7 | 308.7 | 274.4 | 274.4 | 240.1 | - | - | 594 | 572 | 561 | 550 | 540.1 | 518.1 | 507.1 | 485.1 | 431.2 | 431.2 | 377.3 | - | -
Сталь легированная | 35ХМ | Поковки толщиной или диаметром до 100 мм, КП590* | 395.7692 | 390.9231 | 385.5385 | 375.3077 | 369.9231 | 369.9231 | 359.1538 | 348.3846 | 327.3846 | 306.3846 | 248.2308 | - | - | 508.8462 | 502.6154 | 495.6923 | 482.5385 | 475.6154 | 475.6154 | 461.7692 | 447.9231 | 420.9231 | 393.9231 | 319.1538 | - | - | 413 | 398.3 | 391.3 | 384.3 | 371 | 364 | 343.7 | 343.7 | 302.4 | 295.4 | 261.1 | - | - | 649 | 625.9 | 614.9 | 603.9 | 583 | 572 | 540.1 | 540.1 | 475.2 | 464.2 | 410.3 | - | -
Сталь легированная | 35ХМ | Прутки и полосы толщиной или диаметром до 80 мм | 501.8462 | 491.0769 | 486.2308 | 475.4615 | 475.4615 | 459.3077 | 454.4615 | 443.6923 | 422.6923 | 385.5385 | 317.1538 | - | - | 645.2308 | 631.3846 | 625.1538 | 611.3077 | 611.3077 | 590.5385 | 584.3077 | 570.4615 | 543.4615 | 495.6923 | 407.7692 | - | - | 583.8 | 569.8 | 556.5 | 549.5 | 528.5 | 515.2 | 501.2 | 480.9 | 432.6 | 418.6 | 371 | - | - | 917.4 | 895.4 | 874.5 | 863.5 | 830.5 | 809.6 | 787.6 | 755.7 | 679.8 | 657.8 | 583 | - | -
Сталь легированная | 35ХМ | Прутки и полосы толщиной или диаметром от 80 до 150 мм | 501.8462 | 491.0769 | 486.2308 | 475.4615 | 475.4615 | 459.3077 | 454.4615 | 443.6923 | 422.6923 | 385.5385 | 317.1538 | - | - | 645.2308 | 631.3846 | 625.1538 | 611.3077 | 611.3077 | 590.5385 | 584.3077 | 570.4615 | 543.4615 | 495.6923 | 407.7692 | - | - | 583.8 | 569.8 | 556.5 | 549.5 | 528.5 | 515.2 | 501.2 | 480.9 | 432.6 | 418.6 | 371 | - | - | 917.4 | 895.4 | 874.5 | 863.5 | 830.5 | 809.6 | 787.6 | 755.7 | 679.8 | 657.8 | 583 | - | -
Сталь легированная | 35ХМ | Прутки и полосы толщиной или диаметром от 150 до 250 мм | 501.8462 | 491.0769 | 486.2308 | 475.4615 | 475.4615 | 459.3077 | 454.4615 | 443.6923 | 422.6923 | 385.5385 | 317.1538 | - | - | 645.2308 | 631.3846 | 625.1538 | 611.3077 | 611.3077 | 590.5385 | 584.3077 | 570.4615 | 543.4615 | 495.6923 | 407.7692 | - | - | 583.8 | 569.8 | 556.5 | 549.5 | 528.5 | 515.2 | 501.2 | 480.9 | 432.6 | 488.6 | 371 | - | - | 917.4 | 895.4 | 874.5 | 863.5 | 830.5 | 809.6 | 787.6 | 755.7 | 679.8 | 767.8 | 583 | - | -
Сталь легированная | 35ХМ | Заготовки крепежных деталей толщиной или диаметром до 300 мм, КП440* | 264.3846 | 257.9231 | 252.5385 | 247.1538 | 247.1538 | 241.7692 | 236.3846 | 230.4615 | 219.6923 | 197.6154 | 170.1538 | - | - | 339.9231 | 331.6154 | 324.6923 | 317.7692 | 317.7692 | 310.8462 | 303.9231 | 296.3077 | 282.4615 | 254.0769 | 218.7692 | - | - | 308 | 296.1 | 284.9 | 284.9 | 284.9 | 272.3 | 259.7 | 247.1 | 233.1 | 223.3 | 198.1 | - | - | 484 | 465.3 | 447.7 | 447.7 | 447.7 | 427.9 | 408.1 | 388.3 | 366.3 | 350.9 | 311.3 | - | -
Сталь легированная | 35ХМ | Заготовки крепежных деталей толщиной или диаметром до 300 мм, КП640* | 422.1538 | 411.9231 | 403.3077 | 394.1538 | 394.1538 | 386.0769 | 377.4615 | 377.4615 | 350.5385 | 315.5385 | 271.9231 | - | - | 542.7692 | 529.6154 | 518.5385 | 506.7692 | 506.7692 | 496.3846 | 485.3077 | 485.3077 | 450.6923 | 405.6923 | 349.6154 | - | - | 448 | 427.7 | 411.6 | 411.6 | 411.6 | 393.4 | 375.2 | 350 | 338.8 | 322 | 285.6 | - | - | 704 | 672.1 | 646.8 | 646.8 | 646.8 | 618.2 | 589.6 | 550 | 532.4 | 506 | 448.8 | - | -
Сталь легированная | 35ХМА | Поковки толщиной от 100 до 300 мм, КП440* | 341.9231 | 332.7692 | 327.3846 | 322 | 322 | 311.7692 | 306.3846 | 301 | 285.3846 | 263.3077 | 221.8462 | - | - | 439.6154 | 427.8462 | 420.9231 | 414 | 414 | 400.8462 | 393.9231 | 387 | 366.9231 | 338.5385 | 285.2308 | - | - | 308 | 295.4 | 281.4 | 281.4 | 281.4 | 274.4 | 261.1 | 247.1 | 233.1 | 219.8 | 198.8 | - | - | 484 | 464.2 | 442.2 | 442.2 | 442.2 | 431.2 | 410.3 | 388.3 | 366.3 | 345.4 | 312.4 | - | -
Сталь легированная | 35ХМА | Заготовки крепежных деталей толщиной или диаметром от 100 до 300 мм, КП395* | 332.7692 | 322 | 317.1538 | 311.7692 | 311.7692 | 301 | 295.6154 | 290.7692 | 274.4 | 248.2308 | 216.4615 | - | - | 427.8462 | 414 | 407.7692 | 400.8462 | 400.8462 | 387 | 380.0769 | 373.8462 | 352.8 | 319.1538 | 278.3077 | - | - | 276.5 | 261.1 | 247.1 | 247.1 | 247.1 | 247.1 | 233.1 | 219.8 | 205.8 | 192.5 | 178.5 | - | - | 434.5 | 410.3 | 388.3 | 388.3 | 388.3 | 388.3 | 366.3 | 345.4 | 323.4 | 302.5 | 280.5 | - | -
Сталь легированная | 35ХМА | Заготовки крепежных деталей толщиной или диаметром от 100 до 200 мм, КП490* | 343.5385 | 332.7692 | 327.3846 | 322 | 322 | 311.7692 | 306.3846 | 301 | 285.3846 | 259 | 221.8462 | - | - | 441.6923 | 427.8462 | 420.9231 | 414 | 414 | 400.8462 | 393.9231 | 387 | 366.9231 | 333 | 285.2308 | - | - | 343 | 329.7 | 308.7 | 308.7 | 308.7 | 302.4 | 288.4 | 274.4 | 261.1 | 240.1 | 219.8 | - | - | 539 | 518.1 | 485.1 | 485.1 | 485.1 | 475.2 | 453.2 | 431.2 | 410.3 | 377.3 | 345.4 | - | -
Сталь легированная | 35ХМА | Заготовки крепежных деталей толщиной или диаметром до 100 мм, КП590* | 396.3077 | 380.1538 | 375.3077 | 369.9231 | 369.9231 | 359.1538 | 353.7692 | 348.3846 | 327.3846 | 295.6154 | 253.6154 | - | - | 509.5385 | 488.7692 | 482.5385 | 475.6154 | 475.6154 | 461.7692 | 454.8462 | 447.9231 | 420.9231 | 380.0769 | 326.0769 | - | - | 413 | 391.3 | 371 | 371 | 371 | 364 | 343.7 | 329.7 | 308.7 | 295.4 | 268.1 | - | - | 649 | 614.9 | 583 | 583 | 583 | 572 | 540.1 | 518.1 | 485.1 | 464.2 | 421.3 | - | -
Сталь легированная | 35ХМА | Заготовки крепежных деталей толщиной или диаметром до 300 мм, КП640* | 422.6923 | 411.9231 | 406.5385 | 396.3077 | 390.9231 | 390.9231 | 390.9231 | 375.3077 | 350.5385 | 322 | 264.3846 | - | - | 543.4615 | 529.6154 | 522.6923 | 509.5385 | 502.6154 | 502.6154 | 502.6154 | 482.5385 | 450.6923 | 414 | 339.9231 | - | - | 448 | 432.6 | 432.6 | 412.3 | 398.3 | 398.3 | 384.3 | 364 | 336.7 | 315.7 | 288.4 | - | - | 704 | 679.8 | 679.8 | 647.9 | 625.9 | 625.9 | 603.9 | 572 | 529.1 | 496.1 | 453.2 | - | -
Сталь легированная | 10Х2М | Листы толщиной от 6 до 50 мм | 211.0769 | 200.8462 | 195.4615 | 190.0769 | 184.6923 | 179.3077 | 173.9231 | 169.0769 | 163.6923 | 158.3077 | 137.3077 | - | - | 271.3846 | 258.2308 | 251.3077 | 244.3846 | 237.4615 | 230.5385 | 223.6154 | 217.3846 | 210.4615 | 203.5385 | 176.5385 | - | - | 205.8 | 205.8 | 192.5 | 185.5 | 178.5 | 171.5 | 171.5 | 171.5 | 171.5 | 171.5 | 151.2 | - | - | 323.4 | 323.4 | 302.5 | 291.5 | 280.5 | 269.5 | 269.5 | 269.5 | 269.5 | 269.5 | 237.6 | - | -
Сталь легированная | 10Х2М | Листы толщиной от 50 до 150 мм | 182.9333 | 179.3077 | 179.3077 | 173.9231 | 173.9231 | 165.2 | 165.2 | 155.8667 | 155.8667 | 155.8667 | 132.5333 | - | - | 235.2 | 230.5385 | 230.5385 | 223.6154 | 223.6154 | 212.4 | 212.4 | 200.4 | 200.4 | 200.4 | 170.4 | - | - | 137.2 | 137.2 | 137.2 | 137.2 | 137.2 | 123.9 | 123.9 | 116.9 | 116.9 | 116.9 | 99.4 | - | - | 215.6 | 215.6 | 215.6 | 215.6 | 215.6 | 194.7 | 194.7 | 183.7 | 183.7 | 183.7 | 156.2 | - | -
Сталь легированная | 10Х2М | Бесшовные холоднокатаные трубы диаметром от 12 до 60 мм | 211.0769 | 211.0769 | 195.4615 | 190.0769 | 184.6923 | 179.3077 | 173.9231 | 169.0769 | 163.6923 | 158.3077 | 132.5333 | - | - | 271.3846 | 271.3846 | 251.3077 | 244.3846 | 237.4615 | 230.5385 | 223.6154 | 217.3846 | 210.4615 | 203.5385 | 170.4 | - | - | 171.5 | 164.5 | 158.2 | 151.2 | 151.2 | 151.2 | 151.2 | 151.2 | 144.2 | 123.2 | 99.4 | - | - | 269.5 | 258.5 | 248.6 | 237.6 | 237.6 | 237.6 | 237.6 | 237.6 | 226.6 | 193.6 | 156.2 | - | -
Сталь легированная | 10Х2М | Поковки толщиной до 400 мм | 182.9333 | 173.6 | 173.6 | 165.2 | 165.2 | 165.2 | 165.2 | 163.6923 | 163.6923 | 158.3077 | 132.5333 | - | - | 235.2 | 223.2 | 223.2 | 212.4 | 212.4 | 212.4 | 212.4 | 210.4615 | 210.4615 | 203.5385 | 170.4 | - | - | 137.2 | 130.2 | 130.2 | 123.9 | 123.9 | 123.9 | 123.9 | 123.9 | 123.9 | 123.9 | 99.4 | - | - | 215.6 | 204.6 | 204.6 | 194.7 | 194.7 | 194.7 | 194.7 | 194.7 | 194.7 | 194.7 | 156.2 | - | -
Сталь легированная | 12X2M | Поковки толщиной до 400 мм | 182.9333 | 173.6 | 173.6 | 165.2 | 165.2 | 165.2 | 165.2 | 163.6923 | 163.6923 | 158.3077 | 132.5333 | - | - | 235.2 | 223.2 | 223.2 | 212.4 | 212.4 | 212.4 | 212.4 | 210.4615 | 210.4615 | 203.5385 | 170.4 | - | - | 137.2 | 130.2 | 130.2 | 123.9 | 123.9 | 123.9 | 123.9 | 123.9 | 123.9 | 123.9 | 99.4 | - | - | 215.6 | 204.6 | 204.6 | 194.7 | 194.7 | 194.7 | 194.7 | 194.7 | 194.7 | 194.7 | 156.2 | - | -
Сталь легированная | 12MX | Поковки толщиной от 20 до 130 мм | 219.3333 | 219.3333 | 219.3333 | 219.3333 | 219.3333 | 219.3333 | 219.3333 | 201.6 | 192.2667 | 179.3077 | 158.3077 | - | - | 282 | 282 | 282 | 282 | 282 | 282 | 282 | 259.2 | 247.2 | 230.5385 | 203.5385 | - | - | 164.5 | 164.5 | 164.5 | 164.5 | 164.5 | 164.5 | 164.5 | 151.2 | 144.2 | 144.2 | 137.2 | - | - | 258.5 | 258.5 | 258.5 | 258.5 | 258.5 | 258.5 | 258.5 | 237.6 | 226.6 | 226.6 | 215.6 | - | -
Сталь легированная | 12MX | Поковки толщиной до 25 мм | 219.3333 | 219.3333 | 216.4615 | 216.4615 | 211.0769 | 206.2308 | 206.2308 | 200.8462 | 190.0769 | 169.0769 | 148.0769 | - | - | 282 | 282 | 278.3077 | 278.3077 | 271.3846 | 265.1538 | 265.1538 | 258.2308 | 244.3846 | 217.3846 | 190.3846 | - | - | 164.5 | 164.5 | 164.5 | 164.5 | 164.5 | 164.5 | 164.5 | 151.2 | 144.2 | 144.2 | 137.2 | - | - | 258.5 | 258.5 | 258.5 | 258.5 | 258.5 | 258.5 | 258.5 | 237.6 | 226.6 | 226.6 | 215.6 | - | -
Сталь легированная | 12MX | Прутки, полосы толщиной или диаметром до 90 мм | 219.3333 | 219.3333 | 216.4615 | 216.4615 | 211.0769 | 206.2308 | 206.2308 | 200.8462 | 190.0769 | 169.0769 | 148.0769 | - | - | 282 | 282 | 278.3077 | 278.3077 | 271.3846 | 265.1538 | 265.1538 | 258.2308 | 244.3846 | 217.3846 | 190.3846 | - | - | 164.5 | 164.5 | 164.5 | 164.5 | 164.5 | 164.5 | 164.5 | 151.2 | 144.2 | 144.2 | 137.2 | - | - | 258.5 | 258.5 | 258.5 | 258.5 | 258.5 | 258.5 | 258.5 | 237.6 | 226.6 | 226.6 | 215.6 | - | -
Сталь легированная | 12MX | Прутки, полосы толщиной или диаметром от 90 до 150 мм | 219.3333 | 219.3333 | 216.4615 | 216.4615 | 210.9333 | 206.2308 | 201.6 | 192.2667 | 182.9333 | 169.0769 | 148.0769 | - | - | 282 | 282 | 278.3077 | 278.3077 | 271.2 | 265.1538 | 259.2 | 247.2 | 235.2 | 217.3846 | 190.3846 | - | - | 164.5 | 164.5 | 164.5 | 164.5 | 158.2 | 158.2 | 151.2 | 144.2 | 137.2 | 130.2 | 123.9 | - | - | 258.5 | 258.5 | 258.5 | 258.5 | 248.6 | 248.6 | 237.6 | 226.6 | 215.6 | 204.6 | 194.7 | - | -
Сталь легированная | 12MX | Прутки, полосы толщиной или диаметром от 150 до 200 мм | 219.3333 | 219.3333 | 216.4615 | 216.4615 | 210.9333 | 206.2308 | 201.6 | 192.2667 | 182.9333 | 169.0769 | 148.0769 | - | - | 282 | 282 | 278.3077 | 278.3077 | 271.2 | 265.1538 | 259.2 | 247.2 | 235.2 | 217.3846 | 190.3846 | - | - | 164.5 | 164.5 | 164.5 | 164.5 | 158.2 | 158.2 | 151.2 | 144.2 | 137.2 | 130.2 | 123.9 | - | - | 258.5 | 258.5 | 258.5 | 258.5 | 248.6 | 248.6 | 237.6 | 226.6 | 215.6 | 204.6 | 194.7 | - | -
Сталь легированная | 12МХ | Листы толщиной от 4 до 6 мм | 219.3333 | 219.3333 | 219.3333 | 219.3333 | 210.9333 | 210.9333 | 201.6 | 192.2667 | 182.9333 | 173.6 | 158.3077 | - | - | 282 | 282 | 282 | 282 | 271.2 | 271.2 | 259.2 | 247.2 | 235.2 | 223.2 | 203.5385 | - | - | 164.5 | 164.5 | 164.5 | 164.5 | 158.2 | 158.2 | 151.2 | 144.2 | 137.2 | 130.2 | 123.9 | - | - | 258.5 | 258.5 | 258.5 | 258.5 | 248.6 | 248.6 | 237.6 | 226.6 | 215.6 | 204.6 | 194.7 | - | -
Сталь легированная | 12МХ | Листы толщиной от 20 до 60 мм | 219.3333 | 219.3333 | 219.3333 | 219.3333 | 210.9333 | 210.9333 | 201.6 | 192.2667 | 182.9333 | 173.6 | 158.3077 | - | - | 282 | 282 | 282 | 282 | 271.2 | 271.2 | 259.2 | 247.2 | 235.2 | 223.2 | 203.5385 | - | - | 164.5 | 164.5 | 164.5 | 164.5 | 158.2 | 158.2 | 151.2 | 144.2 | 137.2 | 130.2 | 123.9 | - | - | 258.5 | 258.5 | 258.5 | 258.5 | 248.6 | 248.6 | 237.6 | 226.6 | 215.6 | 204.6 | 194.7 | - | -
Сталь легированная | 30ХГСА | Поковки диаметром от 50 до 100 мм, КП440* | 341.9231 | 338.1538 | 327.3846 | 322 | - | - | - | - | - | - | - | - | - | 439.6154 | 434.7692 | 420.9231 | 414 | - | - | - | - | - | - | - | - | - | 308 | 308 | 295.4 | 281.4 | - | - | - | - | - | - | - | - | - | 484 | 484 | 464.2 | 442.2 | - | - | - | - | - | - | - | - | -
Сталь легированная | 30ХГСА | Поковки диаметром до 300 мм, КП490* | 352.6923 | 348.3846 | 338.1538 | 332.7692 | - | - | - | - | - | - | - | - | - | 453.4615 | 447.9231 | 434.7692 | 427.8462 | - | - | - | - | - | - | - | - | - | 343 | 343 | 329.7 | 315.7 | - | - | - | - | - | - | - | - | - | 539 | 539 | 518.1 | 496.1 | - | - | - | - | - | - | - | - | -
Сталь легированная | 30ХГСА | Поковки диаметром до 100 мм, КП540* | 368.8462 | 364.5385 | 353.7692 | 348.3846 | - | - | - | - | - | - | - | - | - | 474.2308 | 468.6923 | 454.8462 | 447.9231 | - | - | - | - | - | - | - | - | - | 378 | 378 | 357 | 350 | - | - | - | - | - | - | - | - | - | 594 | 594 | 561 | 550 | - | - | - | - | - | - | - | - | -
Сталь легированная | 30ХГСА | Поковки диаметром до 100 мм, КП590* | 395.7692 | 390.9231 | 380.1538 | 375.3077 | - | - | - | - | - | - | - | - | - | 508.8462 | 502.6154 | 488.7692 | 482.5385 | - | - | - | - | - | - | - | - | - | 413 | 413 | 391.3 | 378 | - | - | - | - | - | - | - | - | - | 649 | 649 | 614.9 | 594 | - | - | - | - | - | - | - | - | -
Сталь легированная | 30ХГСА | Поковки диаметром до 100 мм, КП640* | 422.6923 | 411.9231 | 406.5385 | 401.6923 | - | - | - | - | - | - | - | - | - | 543.4615 | 529.6154 | 522.6923 | 516.4615 | - | - | - | - | - | - | - | - | - | 448 | 448 | 425.6 | 412.3 | - | - | - | - | - | - | - | - | - | 704 | 704 | 668.8 | 647.9 | - | - | - | - | - | - | - | - | -
Сталь легированная | 30ХГСА | Поковки диаметром до 100 мм, КП685* | 449.6154 | 443.6923 | 428.0769 | 422.6923 | - | - | - | - | - | - | - | - | - | 578.0769 | 570.4615 | 550.3846 | 543.4615 | - | - | - | - | - | - | - | - | - | 479.5 | 479.5 | 459.9 | 439.6 | - | - | - | - | - | - | - | - | - | 753.5 | 753.5 | 722.7 | 690.8 | - | - | - | - | - | - | - | - | -
Сталь легированная | 30ХГСА | Штамповки, прутки и полосы диаметром или толщиной до 80 мм | 581.5385 | 570.7692 | 549.2308 | 543.8462 | - | - | - | - | - | - | - | - | - | 747.6923 | 733.8462 | 706.1538 | 699.2308 | - | - | - | - | - | - | - | - | - | 583.8 | 583.8 | 556.5 | 528.5 | - | - | - | - | - | - | - | - | - | 917.4 | 917.4 | 874.5 | 830.5 | - | - | - | - | - | - | - | - | -
Сталь легированная | 30ХГСА | Штамповки, прутки и полосы диаметром или толщиной от 80 до 150 мм | 581.5385 | 570.7692 | 549.2308 | 543.8462 | - | - | - | - | - | - | - | - | - | 747.6923 | 733.8462 | 706.1538 | 699.2308 | - | - | - | - | - | - | - | - | - | 583.8 | 583.8 | 556.5 | 528.5 | - | - | - | - | - | - | - | - | - | 917.4 | 917.4 | 874.5 | 830.5 | - | - | - | - | - | - | - | - | -
Сталь легированная | 30ХГСА | Штамповки, прутки и полосы диаметром или толщиной от 150 до 250 мм | 581.5385 | 570.7692 | 549.2308 | 543.8462 | - | - | - | - | - | - | - | - | - | 747.6923 | 733.8462 | 706.1538 | 699.2308 | - | - | - | - | - | - | - | - | - | 583.8 | 583.8 | 556.5 | 528.5 | - | - | - | - | - | - | - | - | - | 917.4 | 917.4 | 874.5 | 830.5 | - | - | - | - | - | - | - | - | -
Сталь легированная | 10ХСНД | Холодно и горячекатаные трубы наружным диаметром от 60 до 168 мм с толщиной стенки от 6 до 11 мм | 248.2308 | 237.4615 | 232.6154 | 227.2308 | 227.2308 | 227.2308 | 227.2308 | 210.9333 | 192.2667 | - | - | - | - | 319.1538 | 305.3077 | 299.0769 | 292.1538 | 292.1538 | 292.1538 | 292.1538 | 271.2 | 247.2 | - | - | - | - | 219.8 | 205.8 | 192.5 | 178.5 | 171.5 | 171.5 | 171.5 | 158.2 | 144.2 | - | - | - | - | 345.4 | 323.4 | 302.5 | 280.5 | 269.5 | 269.5 | 269.5 | 248.6 | 226.6 | - | - | - | -
Сталь легированная | 10ХСНД | Фасонные профили сечением от 5 до 250 мм | 285.3846 | 274.6154 | 269.2308 | 264.3846 | 264.3846 | 264.3846 | 264.3846 | 264.3846 | 256.6667 | - | - | - | - | 366.9231 | 353.0769 | 346.1538 | 339.9231 | 339.9231 | 339.9231 | 339.9231 | 339.9231 | 330 | - | - | - | - | 274.4 | 261.1 | 247.1 | 233.1 | 226.1 | 226.1 | 226.1 | 226.1 | 192.5 | - | - | - | - | 431.2 | 410.3 | 388.3 | 366.3 | 355.3 | 355.3 | 355.3 | 355.3 | 302.5 | - | - | - | -
Сталь легированная | 10ХСНД | Прокат, толстолистовая сталь толщиной от 4 до 40 мм | 274.6154 | 269.2308 | 259 | 253.6154 | 253.6154 | 253.6154 | 253.6154 | 253.6154 | 248.2308 | - | - | - | - | 353.0769 | 346.1538 | 333 | 326.0769 | 326.0769 | 326.0769 | 326.0769 | 326.0769 | 319.1538 | - | - | - | - | 274.4 | 261.1 | 247.1 | 226.1 | 219.8 | 219.8 | 219.8 | 219.8 | 198.8 | - | - | - | - | 431.2 | 410.3 | 388.3 | 355.3 | 345.4 | 345.4 | 345.4 | 345.4 | 312.4 | - | - | - | -
Сталь легированная | 10ХН1М | Лист толщиной от 6 до 40 мм | 290.7692 | 285.3846 | 280 | 269.2308 | 264.3846 | 264.3846 | 248.2308 | 242.8462 | 237.4615 | - | - | - | - | 373.8462 | 366.9231 | 360 | 346.1538 | 339.9231 | 339.9231 | 319.1538 | 312.2308 | 305.3077 | - | - | - | - | 308.7 | 302.4 | 295.4 | 288.4 | 281.4 | 274.4 | 261.1 | 254.1 | 247.1 | - | - | - | - | 485.1 | 475.2 | 464.2 | 453.2 | 442.2 | 431.2 | 410.3 | 399.3 | 388.3 | - | - | - | -
Сталь легированная | 10ХН1М | Трубы бесшовные горячедеформированные наружным диаметром от 60 до 168 мм с толщиной стенки от 6 до 32 мм | 264.3846 | 264.3846 | 253.6154 | 242.8462 | 237.4615 | 232.6154 | 221.8462 | 216.4615 | 211.0769 | - | - | - | - | 339.9231 | 339.9231 | 326.0769 | 312.2308 | 305.3077 | 299.0769 | 285.2308 | 278.3077 | 271.3846 | - | - | - | - | 240.1 | 233.1 | 226.1 | 219.8 | 212.8 | 205.8 | 205.8 | 205.8 | 192.5 | - | - | - | - | 377.3 | 366.3 | 355.3 | 345.4 | 334.4 | 323.4 | 323.4 | 323.4 | 302.5 | - | - | - | -
Сталь легированная | 16ГНМА | Листы | 264.3846 | 264.3846 | 264.3846 | 264.3846 | 253.6154 | 247.3333 | 238 | 238 | 228.6667 | - | - | - | - | 339.9231 | 339.9231 | 339.9231 | 339.9231 | 326.0769 | 318 | 306 | 306 | 294 | - | - | - | - | 226.1 | 226.1 | 219.8 | 205.8 | 192.5 | 185.5 | 178.5 | 178.5 | 171.5 | - | - | - | - | 355.3 | 355.3 | 345.4 | 323.4 | 302.5 | 291.5 | 280.5 | 280.5 | 269.5 | - | - | - | -
Сталь легированная | 10ГН2МФА | Поковки, листы толщиной до 300 мм | 290.7692 | 280 | 274.6154 | 274.6154 | 274.6154 | 264.3846 | 264.3846 | 264.3846 | - | - | - | - | - | 373.8462 | 360 | 353.0769 | 353.0769 | 353.0769 | 339.9231 | 339.9231 | 339.9231 | - | - | - | - | - | 240.1 | 233.1 | 226.1 | 219.8 | 212.8 | 212.8 | 212.8 | 205.8 | - | - | - | - | - | 377.3 | 366.3 | 355.3 | 345.4 | 334.4 | 334.4 | 334.4 | 323.4 | - | - | - | - | -
Сталь легированная | 10ГН2МФАЛ | Отливки | 290.7692 | 285.3846 | 274.6154 | 274.6154 | 274.6154 | 264.3846 | 264.3846 | 264.3846 | - | - | - | - | - | 373.8462 | 366.9231 | 353.0769 | 353.0769 | 353.0769 | 339.9231 | 339.9231 | 339.9231 | - | - | - | - | - | 240.1 | 233.1 | 226.1 | 219.8 | 212.8 | 212.8 | 212.8 | 205.8 | - | - | - | - | - | 377.3 | 366.3 | 355.3 | 345.4 | 334.4 | 334.4 | 334.4 | 323.4 | - | - | - | - | -
Сталь легированная хромомолибденованадиевая | 12Х1МФ | Горячекатаная сталь толщиной или диаметром до 90 мм | 238 | 238 | 238 | 238 | 238 | 228.6667 | 219.3333 | 210.9333 | 192.2667 | 192.2667 | 165.2 | - | - | 306 | 306 | 306 | 306 | 306 | 294 | 282 | 271.2 | 247.2 | 247.2 | 212.4 | - | - | 178.5 | 178.5 | 178.5 | 178.5 | 178.5 | 171.5 | 164.5 | 158.2 | 144.2 | 144.2 | 123.9 | - | - | 280.5 | 280.5 | 280.5 | 280.5 | 280.5 | 269.5 | 258.5 | 248.6 | 226.6 | 226.6 | 194.7 | - | -
Сталь легированная хромомолибденованадиевая | 12Х1МФ | Горячекатаная сталь толщиной или диаметром от 90 до 150 мм | 238 | 238 | 238 | 238 | 238 | 228.6667 | 219.3333 | 210.9333 | 192.2667 | 192.2667 | 165.2 | - | - | 306 | 306 | 306 | 306 | 306 | 294 | 282 | 271.2 | 247.2 | 247.2 | 212.4 | - | - | 178.5 | 178.5 | 178.5 | 178.5 | 178.5 | 171.5 | 164.5 | 158.2 | 144.2 | 144.2 | 123.9 | - | - | 280.5 | 280.5 | 280.5 | 280.5 | 280.5 | 269.5 | 258.5 | 248.6 | 226.6 | 226.6 | 194.7 | - | -
Сталь легированная хромомолибденованадиевая | 12Х1МФ | Горячекатаная сталь толщиной или диаметром от 150 до 200 мм | 238 | 238 | 238 | 238 | 238 | 228.6667 | 219.3333 | 210.9333 | 192.2667 | 192.2667 | 165.2 | - | - | 306 | 306 | 306 | 306 | 306 | 294 | 282 | 271.2 | 247.2 | 247.2 | 212.4 | - | - | 178.5 | 178.5 | 178.5 | 178.5 | 178.5 | 171.5 | 164.5 | 158.2 | 144.2 | 144.2 | 123.9 | - | - | 280.5 | 280.5 | 280.5 | 280.5 | 280.5 | 269.5 | 258.5 | 248.6 | 226.6 | 226.6 | 194.7 | - | -
Сталь легированная хромомолибденованадиевая | 12Х1МФ | Поковки толщиной от 100 до 300 мм, КП195* | 182 | 182 | 182 | 182 | 182 | 173.6 | 165.2 | 165.2 | 146.5333 | 146.5333 | 127.8667 | - | - | 234 | 234 | 234 | 234 | 234 | 223.2 | 212.4 | 212.4 | 188.4 | 188.4 | 164.4 | - | - | 136.5 | 136.5 | 136.5 | 136.5 | 136.5 | 130.2 | 123.9 | 123.9 | 109.9 | 109.9 | 95.9 | - | - | 214.5 | 214.5 | 214.5 | 214.5 | 214.5 | 204.6 | 194.7 | 194.7 | 172.7 | 172.7 | 150.7 | - | -
Сталь легированная хромомолибденованадиевая | 12Х1МФ | Поковки толщиной до 800 мм, КП215* | 200.6667 | 200.6667 | 200.6667 | 200.6667 | 200.6667 | 192.2667 | 182.9333 | 182.9333 | 165.2 | 165.2 | 137.2 | - | - | 258 | 258 | 258 | 258 | 258 | 247.2 | 235.2 | 235.2 | 212.4 | 212.4 | 176.4 | - | - | 150.5 | 150.5 | 150.5 | 150.5 | 150.5 | 144.2 | 137.2 | 137.2 | 123.9 | 123.9 | 102.9 | - | - | 236.5 | 236.5 | 236.5 | 236.5 | 236.5 | 226.6 | 215.6 | 215.6 | 194.7 | 194.7 | 161.7 | - | -
Сталь легированная хромомолибденованадиевая | 12Х1МФ | Поковки толщиной от 100 до 500 мм, КП245* | 228.6667 | 228.6667 | 228.6667 | 228.6667 | 228.6667 | 219.3333 | 201.6 | 201.6 | 182.9333 | 182.9333 | 155.8667 | - | - | 294 | 294 | 294 | 294 | 294 | 282 | 259.2 | 259.2 | 235.2 | 235.2 | 200.4 | - | - | 171.5 | 171.5 | 171.5 | 171.5 | 171.5 | 164.5 | 151.2 | 151.2 | 137.2 | 137.2 | 116.9 | - | - | 269.5 | 269.5 | 269.5 | 269.5 | 269.5 | 258.5 | 237.6 | 237.6 | 215.6 | 215.6 | 183.7 | - | -
Сталь легированная хромомолибденованадиевая | 12Х1МФ | Трубы бесшовные горячекатаные диаметром от 57 до 465 мм с толщиной стенки от 3,5 до 60 мм | 237.4615 | 232.6154 | 232.6154 | 227.2308 | 227.2308 | 221.8462 | 221.8462 | 211.0769 | 200.3077 | 184.6923 | 158.3077 | - | - | 305.3077 | 299.0769 | 299.0769 | 292.1538 | 292.1538 | 285.2308 | 285.2308 | 271.3846 | 257.5385 | 237.4615 | 203.5385 | - | - | 192.5 | 192.5 | 192.5 | 192.5 | 192.5 | 185.5 | 178.5 | 171.5 | 151.2 | 149.8 | 130.2 | - | - | 302.5 | 302.5 | 302.5 | 302.5 | 302.5 | 291.5 | 280.5 | 269.5 | 237.6 | 235.4 | 204.6 | - | -
Сталь легированная хромомолибденованадиевая | 12Х1МФ | Трубы холоднодеформируемые диаметром от 10 до 108 мм с толщиной стенки от 2 до 13 мм | 237.4615 | 232.6154 | 232.6154 | 227.2308 | 227.2308 | 221.8462 | 221.8462 | 211.0769 | 200.3077 | 184.6923 | 158.3077 | - | - | 305.3077 | 299.0769 | 299.0769 | 292.1538 | 292.1538 | 285.2308 | 285.2308 | 271.3846 | 257.5385 | 237.4615 | 203.5385 | - | - | 192.5 | 192.5 | 192.5 | 192.5 | 192.5 | 185.5 | 178.5 | 171.5 | 151.2 | 149.8 | 130.2 | - | - | 302.5 | 302.5 | 302.5 | 302.5 | 302.5 | 291.5 | 280.5 | 269.5 | 237.6 | 235.4 | 204.6 | - | -
Сталь легированная хромомолибденованадиевая | 25Х1МФ | Сталь горячекатаная, кованая, калиброванная диаметром или стороной квадрата до 90 мм | 475.4615 | 470.0769 | 449.0769 | 438.3077 | 432.9231 | 417.3077 | 411.9231 | 390.9231 | 385.5385 | 366.6923 | 338.1538 | - | - | 611.3077 | 604.3846 | 577.3846 | 563.5385 | 556.6154 | 536.5385 | 529.6154 | 502.6154 | 495.6923 | 471.4615 | 434.7692 | - | - | 515.2 | 494.2 | 487.9 | 459.9 | 452.9 | 432.6 | 425.6 | 398.3 | 391.3 | 378 | 371 | - | - | 809.6 | 776.6 | 766.7 | 722.7 | 711.7 | 679.8 | 668.8 | 625.9 | 614.9 | 594 | 583 | - | -
Сталь легированная хромомолибденованадиевая | 25Х1МФ | Сталь горячекатаная, кованая, калиброванная диаметром или стороной квадрата от 90 до 150 мм | 475.4615 | 470.0769 | 449.0769 | 438.3077 | 432.9231 | 417.3077 | 411.9231 | 390.9231 | 385.5385 | 366.6923 | 338.1538 | - | - | 611.3077 | 604.3846 | 577.3846 | 563.5385 | 556.6154 | 536.5385 | 529.6154 | 502.6154 | 495.6923 | 471.4615 | 434.7692 | - | - | 515.2 | 494.2 | 487.9 | 459.9 | 452.9 | 432.6 | 425.6 | 398.3 | 391.3 | 378 | 371 | - | - | 809.6 | 776.6 | 766.7 | 722.7 | 711.7 | 679.8 | 668.8 | 625.9 | 614.9 | 594 | 583 | - | -
Сталь легированная хромомолибденованадиевая | 25Х1МФ | Сталь горячекатаная, кованая, калиброванная диаметром или стороной квадрата от 150 до 200 мм | 475.4615 | 470.0769 | 449.0769 | 438.3077 | 432.9231 | 417.3077 | 411.9231 | 390.9231 | 385.5385 | 369.9231 | 338.1538 | - | - | 611.3077 | 604.3846 | 577.3846 | 563.5385 | 556.6154 | 536.5385 | 529.6154 | 502.6154 | 495.6923 | 475.6154 | 434.7692 | - | - | 515.2 | 494.2 | 487.9 | 459.9 | 452.9 | 432.6 | 425.6 | 398.3 | 391.3 | 378 | 371 | - | - | 809.6 | 776.6 | 766.7 | 722.7 | 711.7 | 679.8 | 668.8 | 625.9 | 614.9 | 594 | 583 | - | -
Сталь легированная хромомолибденованадиевая | 25Х1МФ | Заготовки крепежных деталей толщиной или диаметром до 200 мм, КП490* | 317.1538 | 311.7692 | 295.6154 | 290.7692 | 290.7692 | 274.6154 | 274.6154 | 259 | 253.6154 | 248.2308 | 221.8462 | - | - | 407.7692 | 400.8462 | 380.0769 | 373.8462 | 373.8462 | 353.0769 | 353.0769 | 333 | 326.0769 | 319.1538 | 285.2308 | - | - | 343 | 329.7 | 322.7 | 302.4 | 302.4 | 288.4 | 281.4 | 240.1 | 240.1 | 226.1 | 226.1 | - | - | 539 | 518.1 | 507.1 | 475.2 | 475.2 | 453.2 | 442.2 | 377.3 | 377.3 | 355.3 | 355.3 | - | -
Сталь легированная хромомолибденованадиевая | 25Х1МФ | Заготовки крепежных деталей толщиной или диаметром до 200 мм КП590* | 396.3077 | 385.5385 | 369.9231 | 359.1538 | 359.1538 | 338.1538 | 338.1538 | 322 | 317.1538 | 306.3846 | 274.6154 | - | - | 509.5385 | 495.6923 | 475.6154 | 461.7692 | 461.7692 | 434.7692 | 434.7692 | 414 | 407.7692 | 393.9231 | 353.0769 | - | - | 413 | 391.3 | 384.3 | 364 | 357 | 343.7 | 336.7 | 315.7 | 308.7 | 302.4 | 295.4 | - | - | 649 | 614.9 | 603.9 | 572 | 561 | 540.1 | 529.1 | 496.1 | 485.1 | 475.2 | 464.2 | - | -
Сталь легированная хромомолибденованадиевая | 25Х1МФ | Заготовки крепежных деталей толщиной или диаметром до 200 мм, КП640* | 422.6923 | 417.3077 | 396.3077 | 385.5385 | 380.1538 | 369.9231 | 369.9231 | 343.5385 | 338.1538 | 327.3846 | 295.6154 | - | - | 543.4615 | 536.5385 | 509.5385 | 495.6923 | 488.7692 | 475.6154 | 475.6154 | 441.6923 | 434.7692 | 420.9231 | 380.0769 | - | - | 448 | 425.6 | 418.6 | 398.3 | 391.3 | 378 | 371 | 343.7 | 336.7 | 329.7 | 322.7 | - | - | 704 | 668.8 | 657.8 | 625.9 | 614.9 | 594 | 583 | 540.1 | 529.1 | 518.1 | 507.1 | - | -
Сталь легированная хромомолибденованадиевая | 25Х1МФ | Заготовки крепежных деталей толщиной или диаметром до 200 мм, КП670* | 422.6923 | 417.3077 | 417.3077 | 411.9231 | 411.9231 | 406.5385 | 390.3846 | 374.2308 | 347.3077 | 317.1538 | 284.8462 | - | - | 543.4615 | 536.5385 | 536.5385 | 529.6154 | 529.6154 | 522.6923 | 501.9231 | 481.1538 | 446.5385 | 407.7692 | 366.2308 | - | - | 469 | 446.6 | 446.6 | 439.6 | 425.6 | 412.3 | 391.3 | 364 | 343 | 316.4 | 281.4 | - | - | 737 | 701.8 | 701.8 | 690.8 | 668.8 | 647.9 | 614.9 | 572 | 539 | 497.2 | 442.2 | - | -
Сталь легированная хромомолибденованадиевая | 15Х1М1Ф | Трубы бесшовные горячекатаные с наружным диаметром от 57 до 465 мм с толщиной стенки от 3,5 до 60 мм | 264.3846 | 264.3846 | 264.3846 | 264.3846 | 264.3846 | 253.6154 | 247.3333 | 237.4615 | 219.3333 | 210.9333 | 179.3077 | 173.9231 | - | 339.9231 | 339.9231 | 339.9231 | 339.9231 | 339.9231 | 326.0769 | 318 | 305.3077 | 282 | 271.2 | 230.5385 | 223.6154 | - | 219.8 | 212.8 | 212.8 | 212.8 | 198.8 | 192.5 | 185.5 | 178.5 | 164.5 | 158.2 | 143.5 | 137.2 | - | 345.4 | 334.4 | 334.4 | 334.4 | 312.4 | 302.5 | 291.5 | 280.5 | 258.5 | 248.6 | 225.5 | 215.6 | -
Сталь легированная хромомолибденованадиевая | 15Х1М1ФЛ | Отливки | 237.4615 | 237.4615 | 237.4615 | 237.4615 | 237.4615 | 237.4615 | 227.2308 | 221.8462 | 216.4615 | 210.9333 | 165.2 | 154.9333 | - | 305.3077 | 305.3077 | 305.3077 | 305.3077 | 305.3077 | 305.3077 | 292.1538 | 285.2308 | 278.3077 | 271.2 | 212.4 | 199.2 | - | 219.8 | 212.8 | 212.8 | 205.8 | 198.8 | 192.5 | 178.5 | 178.5 | 164.5 | 158.2 | 123.9 | 116.2 | - | 345.4 | 334.4 | 334.4 | 323.4 | 312.4 | 302.5 | 280.5 | 280.5 | 258.5 | 248.6 | 194.7 | 182.6 | -
Сталь легированная хромомолибденованадиевая | 12Х2МФА | Листы толщиной до 180 мм, КП395** | 290.7692 | 285.3846 | 280 | 269.2308 | 269.2308 | 264.3846 | 264.3846 | 264.3846 | 248.2308 | 232.6154 | 221.8462 | - | - | 373.8462 | 366.9231 | 360 | 346.1538 | 346.1538 | 339.9231 | 339.9231 | 339.9231 | 319.1538 | 299.0769 | 285.2308 | - | - | 302.4 | 295.4 | 295.4 | 288.4 | 288.4 | 281.4 | 276.5 | 276.5 | 276.5 | 276.5 | 274.4 | - | - | 475.2 | 464.2 | 464.2 | 453.2 | 453.2 | 442.2 | 434.5 | 434.5 | 434.5 | 434.5 | 431.2 | - | -
Сталь легированная хромомолибденованадиевая | 12Х2МФА | Поковки толщиной до 150 мм, КП395** | 290.7692 | 285.3846 | 280 | 269.2308 | 269.2308 | 264.3846 | 264.3846 | 264.3846 | 248.2308 | 232.6154 | 221.8462 | - | - | 373.8462 | 366.9231 | 360 | 346.1538 | 346.1538 | 339.9231 | 339.9231 | 339.9231 | 319.1538 | 299.0769 | 285.2308 | - | - | 302.4 | 295.4 | 295.4 | 288.4 | 288.4 | 281.4 | 276.5 | 276.5 | 276.5 | 276.5 | 274.4 | - | - | 475.2 | 464.2 | 464.2 | 453.2 | 453.2 | 442.2 | 434.5 | 434.5 | 434.5 | 434.5 | 431.2 | - | -
Сталь легированная хромомолибденованадиевая | 12Х2МФА | Листы толщиной до 180 мм, КП490** | 343.5385 | 332.7692 | 327.3846 | 322 | 317.1538 | 306.3846 | 301 | 295.6154 | 290.7692 | 269.2308 | 259 | - | - | 441.6923 | 427.8462 | 420.9231 | 414 | 407.7692 | 393.9231 | 387 | 380.0769 | 373.8462 | 346.1538 | 333 | - | - | 371 | 364 | 364 | 357 | 350 | 350 | 343 | 343 | 343 | 336 | 322.7 | - | - | 583 | 572 | 572 | 561 | 550 | 550 | 539 | 539 | 539 | 528 | 507.1 | - | -
Сталь легированная хромомолибденованадиевая | 12Х2МФА | Поковки толщиной до 150 мм, КП490** | 343.5385 | 332.7692 | 327.3846 | 322 | 317.1538 | 306.3846 | 301 | 295.6154 | 290.7692 | 269.2308 | 259 | - | - | 441.6923 | 427.8462 | 420.9231 | 414 | 407.7692 | 393.9231 | 387 | 380.0769 | 373.8462 | 346.1538 | 333 | - | - | 371 | 364 | 364 | 357 | 350 | 350 | 343 | 343 | 343 | 336 | 322.7 | - | - | 583 | 572 | 572 | 561 | 550 | 550 | 539 | 539 | 539 | 528 | 507.1 | - | -
Сталь легированная хромомолибденованадиевая | 12Х2МФА-А | Листы толщиной до 180 мм, КП395** | 290.7692 | 285.3846 | 280 | 269.2308 | 269.2308 | 264.3846 | 264.3846 | 264.3846 | 248.2308 | 232.6154 | 221.8462 | - | - | 373.8462 | 366.9231 | 360 | 346.1538 | 346.1538 | 339.9231 | 339.9231 | 339.9231 | 319.1538 | 299.0769 | 285.2308 | - | - | 302.4 | 295.4 | 295.4 | 288.4 | 288.4 | 281.4 | 276.5 | 276.5 | 276.5 | 276.5 | 274.4 | - | - | 475.2 | 464.2 | 464.2 | 453.2 | 453.2 | 442.2 | 434.5 | 434.5 | 434.5 | 434.5 | 431.2 | - | -
Сталь легированная хромомолибденованадиевая | 12Х2МФА-А | Поковки толщиной до 150 мм, КП395** | 290.7692 | 285.3846 | 280 | 269.2308 | 269.2308 | 264.3846 | 264.3846 | 264.3846 | 248.2308 | 232.6154 | 221.8462 | - | - | 373.8462 | 366.9231 | 360 | 346.1538 | 346.1538 | 339.9231 | 339.9231 | 339.9231 | 319.1538 | 299.0769 | 285.2308 | - | - | 302.4 | 295.4 | 295.4 | 288.4 | 288.4 | 281.4 | 276.5 | 276.5 | 276.5 | 276.5 | 274.4 | - | - | 475.2 | 464.2 | 464.2 | 453.2 | 453.2 | 442.2 | 434.5 | 434.5 | 434.5 | 434.5 | 431.2 | - | -
Сталь легированная хромомолибденованадиевая | 12Х2МФА-А | Листы толщиной до 180 мм, КП490** | 343.5385 | 332.7692 | 327.3846 | 322 | 317.1538 | 306.3846 | 301 | 295.6154 | 290.7692 | 269.2308 | 259 | - | - | 441.6923 | 427.8462 | 420.9231 | 414 | 407.7692 | 393.9231 | 387 | 380.0769 | 373.8462 | 346.1538 | 333 | - | - | 371 | 364 | 364 | 357 | 350 | 350 | 343 | 343 | 343 | 336 | 322.7 | - | - | 583 | 572 | 572 | 561 | 550 | 550 | 539 | 539 | 539 | 528 | 507.1 | - | -
Сталь легированная хромомолибденованадиевая | 12Х2МФА-А | Поковки толщиной до 150 мм, КП490** | 343.5385 | 332.7692 | 327.3846 | 322 | 317.1538 | 306.3846 | 301 | 295.6154 | 290.7692 | 269.2308 | 259 | - | - | 441.6923 | 427.8462 | 420.9231 | 414 | 407.7692 | 393.9231 | 387 | 380.0769 | 373.8462 | 346.1538 | 333 | - | - | 371 | 364 | 364 | 357 | 350 | 350 | 343 | 343 | 343 | 336 | 322.7 | - | - | 583 | 572 | 572 | 561 | 550 | 550 | 539 | 539 | 539 | 528 | 507.1 | - | -
Сталь легированная хромомолибденованадиевая | 18Х2МФА | Листы, поковки толщиной от 160 до 400 мм, КП490** | 343.5385 | 332.7692 | 327.3846 | 322 | 317.1538 | 306.3846 | 301 | 295.6154 | 290.7692 | 285.3846 | 280 | - | - | 441.6923 | 427.8462 | 420.9231 | 414 | 407.7692 | 393.9231 | 387 | 380.0769 | 373.8462 | 366.9231 | 360 | - | - | 371 | 364 | 364 | 357 | 350 | 350 | 343 | 343 | 343 | 336.7 | 322.7 | - | - | 583 | 572 | 572 | 561 | 550 | 550 | 539 | 539 | 539 | 529.1 | 507.1 | - | -
Сталь легированная хромомолибденованадиевая | 15Х2МФА | Листы, поковки толщиной от 400 до 650 мм, КП295** | 237.4615 | 232.6154 | 227.2308 | 221.8462 | 216.4615 | 211.0769 | 211.0769 | 211.0769 | 200.8462 | 190.0769 | 179.3077 | - | - | 305.3077 | 299.0769 | 292.1538 | 285.2308 | 278.3077 | 271.3846 | 271.3846 | 271.3846 | 258.2308 | 244.3846 | 230.5385 | - | - | 274.4 | 268.1 | 254.1 | 247.1 | 233.8 | 226.8 | 212.8 | 206.5 | 198.8 | 185.5 | 178.5 | - | - | 431.2 | 421.3 | 399.3 | 388.3 | 367.4 | 356.4 | 334.4 | 324.5 | 312.4 | 291.5 | 280.5 | - | -
Сталь легированная хромомолибденованадиевая | 15Х2МФА | Листы, поковки толщиной от 161 до 400 мм, КП395** | 290.7692 | 285.3846 | 280 | 269.2308 | 264.3846 | 259 | 253.6154 | 248.2308 | 248.2308 | 232.6154 | 221.8462 | - | - | 373.8462 | 366.9231 | 360 | 346.1538 | 339.9231 | 333 | 326.0769 | 319.1538 | 319.1538 | 299.0769 | 285.2308 | - | - | 302.4 | 295.4 | 295.4 | 295.4 | 288.4 | 281.4 | 281.4 | 276.5 | 276.5 | 276.5 | 254.1 | - | - | 475.2 | 464.2 | 464.2 | 464.2 | 453.2 | 442.2 | 442.2 | 434.5 | 434.5 | 434.5 | 399.3 | - | -
Сталь легированная хромомолибденованадиевая | 15Х2МФА-А | Листы, поковки толщиной от 400 до 650 мм, КП295** | 237.4615 | 232.6154 | 227.2308 | 221.8462 | 216.4615 | 211.0769 | 211.0769 | 211.0769 | 200.8462 | 190.0769 | 179.3077 | - | - | 305.3077 | 299.0769 | 292.1538 | 285.2308 | 278.3077 | 271.3846 | 271.3846 | 271.3846 | 258.2308 | 244.3846 | 230.5385 | - | - | 274.4 | 268.1 | 254.1 | 247.1 | 233.8 | 226.8 | 212.8 | 206.5 | 198.8 | 185.5 | 178.5 | - | - | 431.2 | 421.3 | 399.3 | 388.3 | 367.4 | 356.4 | 334.4 | 324.5 | 312.4 | 291.5 | 280.5 | - | -
Сталь легированная хромомолибденованадиевая | 15Х2МФА-А | Листы, поковки толщиной от 161 до 400 мм, КП395** | 290.7692 | 285.3846 | 280 | 269.2308 | 264.3846 | 259 | 253.6154 | 248.2308 | 248.2308 | 232.6154 | 221.8462 | - | - | 373.8462 | 366.9231 | 360 | 346.1538 | 339.9231 | 333 | 326.0769 | 319.1538 | 319.1538 | 299.0769 | 285.2308 | - | - | 302.4 | 295.4 | 295.4 | 295.4 | 288.4 | 281.4 | 281.4 | 276.5 | 276.5 | 276.5 | 254.1 | - | - | 475.2 | 464.2 | 464.2 | 464.2 | 453.2 | 442.2 | 442.2 | 434.5 | 434.5 | 434.5 | 399.3 | - | -
Сталь легированная хромомолибденованадиевая | 25Х2МФА | Поковки, листы (плиты), листовые и штампованные заготовки диаметром или толщиной до 70 мм, КП395** | 290.7692 | 285.3846 | 280 | 269.2308 | 264.3846 | 259 | 253.6154 | 248.2308 | 248.2308 | 237.4615 | 237.4615 | - | - | 373.8462 | 366.9231 | 360 | 346.1538 | 339.9231 | 333 | 326.0769 | 319.1538 | 319.1538 | 305.3077 | 305.3077 | - | - | 302.4 | 302.4 | 295.4 | 288.4 | 281.4 | 281.4 | 276.5 | 276.5 | 276.5 | 261.1 | 261.1 | - | - | 475.2 | 475.2 | 464.2 | 453.2 | 442.2 | 442.2 | 434.5 | 434.5 | 434.5 | 410.3 | 410.3 | - | -
Сталь легированная хромомолибденованадиевая | 25Х2МФА | Поковки, листы (плиты), листовые и штампованные заготовки диаметром или толщиной до 750 мм, КП490** | 343.5385 | 332.7692 | 327.3846 | 322 | 317.1538 | 306.3846 | 301 | 295.6154 | 290.7692 | 285.3846 | 280 | - | - | 441.6923 | 427.8462 | 420.9231 | 414 | 407.7692 | 393.9231 | 387 | 380.0769 | 373.8462 | 366.9231 | 360 | - | - | 371 | 371 | 364 | 357 | 350 | 350 | 343 | 343 | 329.7 | 322.7 | 322.7 | - | - | 583 | 583 | 572 | 561 | 550 | 550 | 539 | 539 | 518.1 | 507.1 | 507.1 | - | -
Сталь легированная хромомолибденованадиевая | 25Х2МФА | Поковки, листы (плиты), листовые и штампованные заготовки диаметром или толщиной до 750 мм, КП590** | 396.3077 | 385.5385 | 380.1538 | 375.3077 | 364.5385 | 359.1538 | 348.3846 | 343.5385 | 332.7692 | 327.3846 | 322 | - | - | 509.5385 | 495.6923 | 488.7692 | 482.5385 | 468.6923 | 461.7692 | 447.9231 | 441.6923 | 427.8462 | 420.9231 | 414 | - | - | 439.6 | 439.6 | 432.6 | 425.6 | 418.6 | 418.6 | 413 | 413 | 384.3 | 378 | 378 | - | - | 690.8 | 690.8 | 679.8 | 668.8 | 657.8 | 657.8 | 649 | 649 | 603.9 | 594 | 594 | - | -
Сталь легированная хромомолибденованадиевая | 25Х2М1Ф | Горячекатаные и кованые прутки и полосы диаметром или толщиной 90 мм | 422.6923 | 411.9231 | 411.9231 | 406.5385 | 401.1538 | 395.7692 | 390.3846 | 369.9231 | 364.5385 | 348.3846 | 327.3846 | - | - | 543.4615 | 529.6154 | 529.6154 | 522.6923 | 515.7692 | 508.8462 | 501.9231 | 475.6154 | 468.6923 | 447.9231 | 420.9231 | - | - | 466.9 | 466.9 | 455.7 | 452.9 | 452.9 | 439.6 | 432.6 | 418.6 | 404.6 | 391.3 | 377.3 | - | - | 733.7 | 733.7 | 716.1 | 711.7 | 711.7 | 690.8 | 679.8 | 657.8 | 635.8 | 614.9 | 592.9 | - | -
Сталь легированная хромомолибденованадиевая | 25Х2М1Ф | Заготовки крепежных деталей диаметром или толщиной до 200 мм | 422.6923 | 411.9231 | 411.9231 | 406.5385 | 401.1538 | 395.7692 | 390.3846 | 369.9231 | 364.5385 | 348.3846 | 327.3846 | - | - | 543.4615 | 529.6154 | 529.6154 | 522.6923 | 515.7692 | 508.8462 | 501.9231 | 475.6154 | 468.6923 | 447.9231 | 420.9231 | - | - | 466.9 | 466.9 | 455.7 | 452.9 | 452.9 | 439.6 | 432.6 | 418.6 | 404.6 | 391.3 | 377.3 | - | - | 733.7 | 733.7 | 716.1 | 711.7 | 711.7 | 690.8 | 679.8 | 657.8 | 635.8 | 614.9 | 592.9 | - | -
Сталь легированная хромомолибденованадиевая | 25Х2М1Ф | Горячекатаные и кованые прутки и полосы диаметром или толщиной от 90 до 150 мм | 422.6923 | 411.9231 | 406.5385 | 396.3077 | 390.9231 | 375.3077 | 369.9231 | 364.5385 | 353.7692 | 348.3846 | 343.5385 | - | - | 543.4615 | 529.6154 | 522.6923 | 509.5385 | 502.6154 | 482.5385 | 475.6154 | 468.6923 | 454.8462 | 447.9231 | 441.6923 | - | - | 466.9 | 466.9 | 466.9 | 452.9 | 446.6 | 432.6 | 425.6 | 418.6 | 412.3 | 405.3 | 405.3 | - | - | 733.7 | 733.7 | 733.7 | 711.7 | 701.8 | 679.8 | 668.8 | 657.8 | 647.9 | 636.9 | 636.9 | - | -
Сталь легированная хромомолибденованадиевая | 25Х2М1Ф | Горячекатаные и кованые прутки и полосы диаметром или толщиной от 150 до 200 мм | 422.6923 | 411.9231 | 411.9231 | 396.3077 | 390.9231 | 375.3077 | 369.9231 | 364.5385 | 353.7692 | 348.3846 | 343.5385 | - | - | 543.4615 | 529.6154 | 529.6154 | 509.5385 | 502.6154 | 482.5385 | 475.6154 | 468.6923 | 454.8462 | 447.9231 | 441.6923 | - | - | 466.9 | 466.9 | 466.9 | 452.9 | 446.6 | 432.6 | 425.6 | 418.6 | 412.3 | 405.3 | 405.3 | - | - | 733.7 | 733.7 | 733.7 | 711.7 | 701.8 | 679.8 | 668.8 | 657.8 | 647.9 | 636.9 | 636.9 | - | -
Сталь легированная хромомолибденованадиевая | 25Х2М1Ф | Поковки толщиной или диаметром от 100 до 300 мм, КП490* | 353.7692 | 343.5385 | 338.1538 | 327.3846 | 322 | 311.7692 | 306.3846 | 301 | 290.7692 | 269.2308 | 269.2308 | - | - | 454.8462 | 441.6923 | 434.7692 | 420.9231 | 414 | 400.8462 | 393.9231 | 387 | 373.8462 | 346.1538 | 346.1538 | - | - | 343 | 343 | 329.7 | 322.7 | 315.7 | 308.7 | 302.4 | 295.4 | 288.4 | 274.4 | 274.4 | - | - | 539 | 539 | 518.1 | 507.1 | 496.1 | 485.1 | 475.2 | 464.2 | 453.2 | 431.2 | 431.2 | - | -
Сталь легированная хромомолибденованадиевая | 25Х3МФА | Поковки, листы (плиты), листовые и штампованные заготовки толщиной от 450 до 600 мм, КП395** | 290.7692 | 285.3846 | 280 | 269.2308 | 264.3846 | 259 | 253.6154 | 248.2308 | 248.2308 | 237.4615 | 237.4615 | - | - | 373.8462 | 366.9231 | 360 | 346.1538 | 339.9231 | 333 | 326.0769 | 319.1538 | 319.1538 | 305.3077 | 305.3077 | - | - | 302.4 | 302.4 | 295.4 | 288.4 | 281.4 | 281.4 | 276.5 | 276.5 | 276.5 | 261.1 | 261.1 | - | - | 475.2 | 475.2 | 464.2 | 453.2 | 442.2 | 442.2 | 434.5 | 434.5 | 434.5 | 410.3 | 410.3 | - | -
Сталь легированная хромомолибденованадиевая | 25Х3МФА | Поковки, листы (плиты), листовые и штампованные заготовки толщиной от 450 до 600 мм, КП490** | 343.5385 | 332.7692 | 327.3846 | 322 | 317.1538 | 306.3846 | 301 | 295.6154 | 290.7692 | 285.3846 | 280 | - | - | 441.6923 | 427.8462 | 420.9231 | 414 | 407.7692 | 393.9231 | 387 | 380.0769 | 373.8462 | 366.9231 | 360 | - | - | 371 | 371 | 364 | 357 | 350 | 350 | 343 | 343 | 329.7 | 322.7 | 322.7 | - | - | 583 | 583 | 572 | 561 | 550 | 550 | 539 | 539 | 518.1 | 507.1 | 507.1 | - | -
Сталь легированная хромомолибденованадиевая | 25Х3МФА | Поковки, листы (плиты), листовые и штампованные заготовки толщиной от 450 до 600 мм, КП590** | 396.3077 | 385.5385 | 380.1538 | 375.3077 | 369.9231 | 359.1538 | 348.3846 | 343.5385 | 332.7692 | 327.3846 | 322 | - | - | 509.5385 | 495.6923 | 488.7692 | 482.5385 | 475.6154 | 461.7692 | 447.9231 | 441.6923 | 427.8462 | 420.9231 | 414 | - | - | 439.6 | 439.6 | 432.6 | 425.6 | 418.6 | 418.6 | 413 | 413 | 384.3 | 378 | 378 | - | - | 690.8 | 690.8 | 679.8 | 668.8 | 657.8 | 657.8 | 649 | 649 | 603.9 | 594 | 594 | - | -
Сталь легированная хромомолибденованадиевая | 25Х3МФА | Поковки, листы (плиты), листовые и штампованные заготовки толщиной от 450 до 600 мм, КП685** | 449.0769 | 438.3077 | 432.9231 | 428.0769 | 422.6923 | 411.9231 | 401.6923 | 396.3077 | 375.3077 | 369.9231 | 364.5385 | - | - | 577.3846 | 563.5385 | 556.6154 | 550.3846 | 543.4615 | 529.6154 | 516.4615 | 509.5385 | 482.5385 | 475.6154 | 468.6923 | - | - | 510.3 | 510.3 | 501.2 | 494.2 | 494.2 | 487.9 | 479.5 | 479.5 | 446.6 | 439.6 | 439.6 | - | - | 801.9 | 801.9 | 787.6 | 776.6 | 776.6 | 766.7 | 753.5 | 753.5 | 701.8 | 690.8 | 690.8 | - | -
Сталь легированная хромомолибденованадиевая | 10Х2М1ФБ | Поковки толщиной от 100 до 400 мм, КП195* | 182 | 180.1333 | 176.4 | 171.7692 | 166.9231 | 162.0769 | 157.2308 | 151.8462 | 147 | 142.1538 | 137.3077 | - | - | 234 | 231.6 | 226.8 | 220.8462 | 214.6154 | 208.3846 | 202.1538 | 195.2308 | 189 | 182.7692 | 176.5385 | - | - | 136.5 | 135.1 | 132.3 | 132.3 | 125.3 | 125.3 | 119 | 116.2 | 112.7 | 109.2 | 106.4 | - | - | 214.5 | 212.3 | 207.9 | 207.9 | 196.9 | 196.9 | 187 | 182.6 | 177.1 | 171.6 | 167.2 | - | -
Сталь легированная хромомолибденованадиевая | 10Х2М1ФБ | Поковки толщиной от 100 до 400 мм, КП245* | 211.0769 | 205.1538 | 195.4615 | 185.7692 | 176.6154 | 166.9231 | 157.2308 | 147.5385 | 143.7692 | 143.7692 | 135.6923 | - | - | 271.3846 | 263.7692 | 251.3077 | 238.8462 | 227.0769 | 214.6154 | 202.1538 | 189.6923 | 184.8462 | 184.8462 | 174.4615 | - | - | 171.5 | 169.4 | 166.6 | 163.1 | 160.3 | 157.5 | 154 | 150.5 | 144.2 | 137.2 | 130.2 | - | - | 269.5 | 266.2 | 261.8 | 256.3 | 251.9 | 247.5 | 242 | 236.5 | 226.6 | 215.6 | 204.6 | - | -
Сталь легированная хромомолибденованадиевая | 10Х2М1ФБ | Листы толщиной до 150 мм, КП195* | 182 | 180.1333 | 175.4667 | 171.7692 | 166.9231 | 161.5385 | 156.6923 | 151.8462 | 147 | 141.6154 | 136.7692 | - | - | 234 | 231.6 | 225.6 | 220.8462 | 214.6154 | 207.6923 | 201.4615 | 195.2308 | 189 | 182.0769 | 175.8462 | - | - | 136.5 | 135.1 | 131.6 | 131.6 | 125.3 | 125.3 | 119 | 115.5 | 112.7 | 109.2 | 106.4 | - | - | 214.5 | 212.3 | 206.8 | 206.8 | 196.9 | 196.9 | 187 | 181.5 | 177.1 | 171.6 | 167.2 | - | -
Сталь легированная хромомолибденованадиевая | 10Х2М1ФБ | Листы толщиной до 150 мм, КП245* | 211.0769 | 207.3077 | 202.4615 | 196 | 190.0769 | 184.1538 | 178.2308 | 172.3077 | 166.3846 | 160.4615 | 158.3077 | - | - | 271.3846 | 266.5385 | 260.3077 | 252 | 244.3846 | 236.7692 | 229.1538 | 221.5385 | 213.9231 | 206.3077 | 203.5385 | - | - | 171.5 | 170.8 | 168.7 | 166.6 | 164.5 | 161.7 | 159.6 | 157.5 | 155.4 | 152.6 | 145.6 | - | - | 269.5 | 268.4 | 265.1 | 261.8 | 258.5 | 254.1 | 250.8 | 247.5 | 244.2 | 239.8 | 228.8 | - | -
Сталь легированная хромомолибденованадиевая | 15Х2НМФА | Поковки, листы, штамповки диаметром или толщиной от 400 до 650 мм, КП395** | 295.6154 | 290.2308 | 284.8462 | 279.4615 | 274.6154 | 269.2308 | 269.2308 | 264.3846 | - | - | - | - | - | 380.0769 | 373.1538 | 366.2308 | 359.3077 | 353.0769 | 346.1538 | 346.1538 | 339.9231 | - | - | - | - | - | 308.7 | 301.7 | 294.7 | 288.4 | 281.4 | 281.4 | 281.4 | 276.5 | - | - | - | - | - | 485.1 | 474.1 | 463.1 | 453.2 | 442.2 | 442.2 | 442.2 | 434.5 | - | - | - | - | -
Сталь легированная хромомолибденованадиевая | 15Х2НМФА | Поковки, листы, штамповки диаметром или толщиной от 160 до 400 мм, КП490* | 327.3846 | 319.3077 | 316.6154 | 311.2308 | 305.8462 | 301 | 295.6154 | 290.2308 | - | - | - | - | - | 420.9231 | 410.5385 | 407.0769 | 400.1538 | 393.2308 | 387 | 380.0769 | 373.1538 | - | - | - | - | - | 343 | 336 | 329 | 322.7 | 315.7 | 315.7 | 315.7 | 308.7 | - | - | - | - | - | 539 | 528 | 517 | 507.1 | 496.1 | 496.1 | 496.1 | 485.1 | - | - | - | - | -
Сталь легированная хромомолибденованадиевая | 15Х2НМФА | Поковки, листы штамповки диаметром или толщиной от 400 до 650 мм, КП295* | 237.4615 | 232.6154 | 227.2308 | 221.8462 | 216.4615 | 216.4615 | 216.4615 | 211.0769 | - | - | - | - | - | 305.3077 | 299.0769 | 292.1538 | 285.2308 | 278.3077 | 278.3077 | 278.3077 | 271.3846 | - | - | - | - | - | 274.4 | 274.4 | 261.1 | 254.1 | 254.1 | 254.1 | 247.1 | 206.5 | - | - | - | - | - | 431.2 | 431.2 | 410.3 | 399.3 | 399.3 | 399.3 | 388.3 | 324.5 | - | - | - | - | -
Сталь легированная хромомолибденованадиевая | 15Х2НМФА | Поковки, листы штамповки диаметром или толщиной от 160 до 400 мм, КП395** | 295.6154 | 295.6154 | 295.6154 | 285.3846 | 280 | 274.6154 | 274.6154 | 264.3846 | - | - | - | - | - | 380.0769 | 380.0769 | 380.0769 | 366.9231 | 360 | 353.0769 | 353.0769 | 339.9231 | - | - | - | - | - | 308.7 | 302.4 | 288.4 | 281.4 | 276.5 | 276.5 | 276.5 | 276.5 | - | - | - | - | - | 485.1 | 475.2 | 453.2 | 442.2 | 434.5 | 434.5 | 434.5 | 434.5 | - | - | - | - | -
Сталь легированная хромомолибденованадиевая | 15ХНМФА-А | Поковки, листы, штамповки диаметром или толщиной от 400 до 650 мм, КП395** | 295.6154 | 290.2308 | 284.8462 | 279.4615 | 274.6154 | 269.2308 | 269.2308 | 264.3846 | - | - | - | - | - | 380.0769 | 373.1538 | 366.2308 | 359.3077 | 353.0769 | 346.1538 | 346.1538 | 339.9231 | - | - | - | - | - | 308.7 | 301.7 | 294.7 | 288.4 | 281.4 | 281.4 | 281.4 | 276.5 | - | - | - | - | - | 485.1 | 474.1 | 463.1 | 453.2 | 442.2 | 442.2 | 442.2 | 434.5 | - | - | - | - | -
Сталь легированная хромомолибденованадиевая | 15ХНМФА-А | Поковки, листы, штамповки диаметром или толщиной от 160 до 400 мм, КП490* | 327.3846 | 319.3077 | 316.6154 | 311.2308 | 305.8462 | 301 | 295.6154 | 290.2308 | - | - | - | - | - | 420.9231 | 410.5385 | 407.0769 | 400.1538 | 393.2308 | 387 | 380.0769 | 373.1538 | - | - | - | - | - | 343 | 336 | 329 | 322.7 | 315.7 | 315.7 | 315.7 | 308.7 | - | - | - | - | - | 539 | 528 | 517 | 507.1 | 496.1 | 496.1 | 496.1 | 485.1 | - | - | - | - | -
Сталь легированная хромомолибденованадиевая | 15ХНМФА-А | Поковки, листы штамповки диаметром или толщиной от 400 до 650 мм, КП295* | 237.4615 | 232.6154 | 227.2308 | 221.8462 | 216.4615 | 216.4615 | 216.4615 | 211.0769 | - | - | - | - | - | 305.3077 | 299.0769 | 292.1538 | 285.2308 | 278.3077 | 278.3077 | 278.3077 | 271.3846 | - | - | - | - | - | 274.4 | 274.4 | 261.1 | 254.1 | 254.1 | 254.1 | 247.1 | 206.5 | - | - | - | - | - | 431.2 | 431.2 | 410.3 | 399.3 | 399.3 | 399.3 | 388.3 | 324.5 | - | - | - | - | -
Сталь легированная хромомолибденованадиевая | 15ХНМФА-А | Поковки, листы штамповки диаметром или толщиной от 160 до 400 мм, КП395** | 295.6154 | 295.6154 | 295.6154 | 285.3846 | 280 | 274.6154 | 274.6154 | 264.3846 | - | - | - | - | - | 380.0769 | 380.0769 | 380.0769 | 366.9231 | 360 | 353.0769 | 353.0769 | 339.9231 | - | - | - | - | - | 308.7 | 302.4 | 288.4 | 281.4 | 276.5 | 276.5 | 276.5 | 276.5 | - | - | - | - | - | 485.1 | 475.2 | 453.2 | 442.2 | 434.5 | 434.5 | 434.5 | 434.5 | - | - | - | - | -
Сталь легированная хромомолибденованадиевая | 15Х3НМФА | Листы, поковки толщиной до 450 мм | 317.1538 | 306.3846 | 290.7692 | 280 | 280 | 274.6154 | 269.2308 | 264.3846 | - | - | - | - | - | 407.7692 | 393.9231 | 373.8462 | 360 | 360 | 353.0769 | 346.1538 | 339.9231 | - | - | - | - | - | 343.7 | 329.7 | 315.7 | 308.7 | 308.7 | 308.7 | 295.4 | 274.4 | - | - | - | - | - | 540.1 | 518.1 | 496.1 | 485.1 | 485.1 | 485.1 | 464.2 | 431.2 | - | - | - | - | -
Сталь легированная хромомолибденованадиевая | 15Х3НМФА-А | Листы, поковки толщиной до 450 мм | 317.1538 | 306.3846 | 290.7692 | 280 | 280 | 274.6154 | 269.2308 | 264.3846 | - | - | - | - | - | 407.7692 | 393.9231 | 373.8462 | 360 | 360 | 353.0769 | 346.1538 | 339.9231 | - | - | - | - | - | 343.7 | 329.7 | 315.7 | 308.7 | 308.7 | 308.7 | 295.4 | 274.4 | - | - | - | - | - | 540.1 | 518.1 | 496.1 | 485.1 | 485.1 | 485.1 | 464.2 | 431.2 | - | - | - | - | -
Сталь легированная хромомолибденованадиевая | 36Х2Н2МФА | Заготовки крепежных деталей толщиной до 200 мм, КП395* | 332.7692 | 332.7692 | 332.7692 | 322 | 306.3846 | 306.3846 | 290.7692 | 228.6667 | - | - | - | - | - | 427.8462 | 427.8462 | 427.8462 | 414 | 393.9231 | 393.9231 | 373.8462 | 294 | - | - | - | - | - | 276.5 | 276.5 | 276.5 | 268.1 | 254.1 | 247.1 | 240.1 | 171.5 | - | - | - | - | - | 434.5 | 434.5 | 434.5 | 421.3 | 399.3 | 388.3 | 377.3 | 269.5 | - | - | - | - | -
Сталь легированная хромомолибденованадиевая | 36Х2Н2МФА | Заготовки крепежных деталей толщиной до 200 мм, КП490* | 353.7692 | 353.7692 | 353.7692 | 343.5385 | 322 | 322 | 306.3846 | 290.7692 | - | - | - | - | - | 454.8462 | 454.8462 | 454.8462 | 441.6923 | 414 | 414 | 393.9231 | 373.8462 | - | - | - | - | - | 343 | 343 | 343 | 336.7 | 315.7 | 308.7 | 302.4 | 281.4 | - | - | - | - | - | 539 | 539 | 539 | 529.1 | 496.1 | 485.1 | 475.2 | 442.2 | - | - | - | - | -
Сталь легированная хромомолибденованадиевая | 36Х2Н2МФА | Заготовки крепежных деталей толщиной до 200 мм, КП590* | 369.9231 | 369.9231 | 369.9231 | 359.1538 | 343.5385 | 338.1538 | 322 | 306.3846 | - | - | - | - | - | 475.6154 | 475.6154 | 475.6154 | 461.7692 | 441.6923 | 434.7692 | 414 | 393.9231 | - | - | - | - | - | 413 | 413 | 413 | 398.3 | 378 | 371 | 357 | 308.7 | - | - | - | - | - | 649 | 649 | 649 | 625.9 | 594 | 583 | 561 | 485.1 | - | - | - | - | -
Сталь легированная хромомолибденованадиевая | 36Х2Н2МФА | Заготовки крепежных деталей толщиной до 200 мм, КП640 | 369.3846 | 369.3846 | 353.2308 | 337.6154 | 337.6154 | 326.8462 | 321.4615 | 311.2308 | - | - | - | - | - | 474.9231 | 474.9231 | 454.1538 | 434.0769 | 434.0769 | 420.2308 | 413.3077 | 400.1538 | - | - | - | - | - | 448 | 448 | 430.5 | 408.1 | 408.1 | 393.4 | 385.7 | 333.2 | - | - | - | - | - | 704 | 704 | 676.5 | 641.3 | 641.3 | 618.2 | 606.1 | 523.6 | - | - | - | - | -
Сталь легированная хромомолибденованадиевая | 36Х2Н2МФА | Заготовки крепежных деталей толщиной до 200 мм, КП685* | 422.6923 | 422.6923 | 422.6923 | 406.5385 | 396.3077 | 390.9231 | 369.9231 | 353.7692 | - | - | - | - | - | 543.4615 | 543.4615 | 543.4615 | 522.6923 | 509.5385 | 502.6154 | 475.6154 | 454.8462 | - | - | - | - | - | 479.5 | 479.5 | 479.5 | 459.9 | 446.6 | 439.6 | 412.3 | 378 | - | - | - | - | - | 753.5 | 753.5 | 753.5 | 722.7 | 701.8 | 690.8 | 647.9 | 594 | - | - | - | - | -
Сталь легированная хромомолибденованадиевая | 36Х2Н2МФА | Заготовки крепежных деталей толщиной до 200 мм, КП785* | 475.4615 | 475.4615 | 475.4615 | 459.3077 | 443.6923 | 438.3077 | 422.6923 | 396.3077 | - | - | - | - | - | 611.3077 | 611.3077 | 611.3077 | 590.5385 | 570.4615 | 563.5385 | 543.4615 | 509.5385 | - | - | - | - | - | 549.5 | 549.5 | 549.5 | 528.5 | 508.2 | 501.2 | 480.9 | 446.6 | - | - | - | - | - | 863.5 | 863.5 | 863.5 | 830.5 | 798.6 | 787.6 | 755.7 | 701.8 | - | - | - | - | -
Сталь легированная хромомолибденованадиевая | 38ХН3МФА | Заготовки крепежных деталей толщиной до 200 мм, КП490* | 353.7692 | 353.7692 | 338.1538 | 327.3846 | 327.3846 | 317.1538 | 311.7692 | 301 | - | - | - | - | - | 454.8462 | 454.8462 | 434.7692 | 420.9231 | 420.9231 | 407.7692 | 400.8462 | 387 | - | - | - | - | - | 343 | 343 | 329.7 | 315.7 | 315.7 | 302.4 | 295.4 | 240.1 | - | - | - | - | - | 539 | 539 | 518.1 | 496.1 | 496.1 | 475.2 | 464.2 | 377.3 | - | - | - | - | -
Сталь легированная хромомолибденованадиевая | 38ХН3МФА | Заготовки крепежных деталей толщиной до 200 мм, КП590* | 369.9231 | 369.9231 | 353.7692 | 338.1538 | 338.1538 | 327.3846 | 322 | 311.7692 | - | - | - | - | - | 475.6154 | 475.6154 | 454.8462 | 434.7692 | 434.7692 | 420.9231 | 414 | 400.8462 | - | - | - | - | - | 413 | 413 | 398.3 | 378 | 378 | 364 | 357 | 308.7 | - | - | - | - | - | 649 | 649 | 625.9 | 594 | 594 | 572 | 561 | 485.1 | - | - | - | - | -
Сталь легированная хромомолибденованадиевая | 38ХН3МФА | Заготовки крепежных деталей толщиной до 200 мм, КП640* | 369.9231 | 369.9231 | 353.7692 | 338.1538 | 338.1538 | 327.3846 | 322 | 311.7692 | - | - | - | - | - | 475.6154 | 475.6154 | 454.8462 | 434.7692 | 434.7692 | 420.9231 | 414 | 400.8462 | - | - | - | - | - | 448 | 448 | 430.5 | 408.1 | 408.1 | 393.4 | 385.7 | 333.2 | - | - | - | - | - | 704 | 704 | 676.5 | 641.3 | 641.3 | 618.2 | 606.1 | 523.6 | - | - | - | - | -
Сталь легированная хромомолибденованадиевая | 38ХН3МФА | Заготовки крепежных деталей толщиной до 200 мм, КП685* | 422.6923 | 422.6923 | 406.5385 | 390.9231 | 390.9231 | 380.1538 | 369.9231 | 359.1538 | - | - | - | - | - | 543.4615 | 543.4615 | 522.6923 | 502.6154 | 502.6154 | 488.7692 | 475.6154 | 461.7692 | - | - | - | - | - | 479.5 | 479.5 | 459.9 | 446.6 | 439.6 | 425.6 | 412.3 | 378 | - | - | - | - | - | 753.5 | 753.5 | 722.7 | 701.8 | 690.8 | 668.8 | 647.9 | 594 | - | - | - | - | -
Сталь легированная хромомолибденованадиевая | 38ХН3МФА | Заготовки крепежных деталей толщиной до 200 мм, КП785* | 475.4615 | 475.4615 | 454.4615 | 443.6923 | 438.3077 | 422.6923 | 422.6923 | 401.6923 | - | - | - | - | - | 611.3077 | 611.3077 | 584.3077 | 570.4615 | 563.5385 | 543.4615 | 543.4615 | 516.4615 | - | - | - | - | - | 549.5 | 549.5 | 522.2 | 508.2 | 501.2 | 487.9 | 473.9 | 446.6 | - | - | - | - | - | 863.5 | 863.5 | 820.6 | 798.6 | 787.6 | 766.7 | 744.7 | 701.8 | - | - | - | - | -
Сталь легированная хромомолибденованадиевая | 38ХН3МФА | Заготовки крепежных деталей толщиной до 200 мм, КП880* | 528.2308 | 528.2308 | 507.2308 | 491.0769 | 486.2308 | 475.4615 | 464.6923 | 449.0769 | - | - | - | - | - | 679.1538 | 679.1538 | 652.1538 | 631.3846 | 625.1538 | 611.3077 | 597.4615 | 577.3846 | - | - | - | - | - | 616 | 616 | 590.8 | 569.8 | 562.8 | 549.5 | 535.5 | 522.2 | - | - | - | - | - | 968 | 968 | 928.4 | 895.4 | 884.4 | 863.5 | 841.5 | 820.6 | - | - | - | - | -
Сталь легированная хромомолибденованадиевая | 20Х1М1Ф1БР | Заготовки крепежных деталей толщиной до 200 мм, КП670* | 422.6923 | 417.3077 | 411.9231 | 406.5385 | 401.6923 | 396.3077 | 390.9231 | 385.5385 | 375.3077 | 348.3846 | 322 | - | - | 543.4615 | 536.5385 | 529.6154 | 522.6923 | 516.4615 | 509.5385 | 502.6154 | 495.6923 | 482.5385 | 447.9231 | 414 | - | - | 469 | 469 | 459.9 | 452.9 | 438.9 | 418.6 | 397.6 | 363.3 | 357 | 343 | 329 | - | - | 737 | 737 | 722.7 | 711.7 | 689.7 | 657.8 | 624.8 | 570.9 | 561 | 539 | 517 | - | -
Сталь легированная кремнемарганцовистая | 15ГС | Трубы бесшовные горячекатаные наружным диаметром от 10 до 465 мм с толщиной стенки от 2 до 60 мм | 256.6667 | 247.3333 | 247.3333 | 238 | 237.4615 | 227.2308 | 210.9333 | 182.9333 | 155.8667 | - | - | - | - | 330 | 318 | 318 | 306 | 305.3077 | 292.1538 | 271.2 | 235.2 | 200.4 | - | - | - | - | 192.5 | 185.5 | 185.5 | 178.5 | 178.5 | 171.5 | 158.2 | 137.2 | 116.9 | - | - | - | - | 302.5 | 291.5 | 291.5 | 280.5 | 280.5 | 269.5 | 248.6 | 215.6 | 183.7 | - | - | - | -
Сталь легированная кремнемарганцовистая | 16ГС | Листы горячекатаные толщиной от 2 до 160 мм | 228.6667 | 219.3333 | 211.0769 | 210.9333 | 201.6 | 201.6 | 182.9333 | 165.2 | - | - | - | - | - | 294 | 282 | 271.3846 | 271.2 | 259.2 | 259.2 | 235.2 | 212.4 | - | - | - | - | - | 171.5 | 164.5 | 164.5 | 158.2 | 151.2 | 151.2 | 137.2 | 123.9 | - | - | - | - | - | 269.5 | 258.5 | 258.5 | 248.6 | 237.6 | 237.6 | 215.6 | 194.7 | - | - | - | - | -
Сталь легированная кремнемарганцовистая | 20ГСЛ | Отливки | 256.6667 | 253.6154 | 237.4615 | 219.3333 | 210.9333 | 182.9333 | 173.6 | 173.6 | - | - | - | - | - | 330 | 326.0769 | 305.3077 | 282 | 271.2 | 235.2 | 223.2 | 223.2 | - | - | - | - | - | 192.5 | 192.5 | 178.5 | 164.5 | 158.2 | 137.2 | 130.2 | 130.2 | - | - | - | - | - | 302.5 | 302.5 | 280.5 | 258.5 | 248.6 | 215.6 | 204.6 | 204.6 | - | - | - | - | -
Сталь легированная кремнемарганцовистая | 09Г2С | Прокат толщиной от 4 до 160 мм | 228.6667 | 219.3333 | 219.3333 | 210.9333 | 201.6 | 201.6 | 182.9333 | 165.2 | 146.5333 | 146.5333 | - | - | - | 294 | 282 | 282 | 271.2 | 259.2 | 259.2 | 235.2 | 212.4 | 188.4 | 188.4 | - | - | - | 171.5 | 164.5 | 164.5 | 158.2 | 151.2 | 151.2 | 137.2 | 123.9 | 109.9 | 109.9 | - | - | - | 269.5 | 258.5 | 258.5 | 248.6 | 237.6 | 237.6 | 215.6 | 194.7 | 172.7 | 172.7 | - | - | -
Сталь высокохромистая | 08Х13 | Листы толщиной от 4 до 50 мм | 227.2308 | 216.4615 | 211.0769 | 200.8462 | 195.4615 | 190.0769 | 184.6923 | - | - | - | - | - | - | 292.1538 | 278.3077 | 271.3846 | 258.2308 | 251.3077 | 244.3846 | 237.4615 | - | - | - | - | - | - | 192.5 | 192.5 | 192.5 | 178.5 | 171.5 | 164.5 | 164.5 | - | - | - | - | - | - | 302.5 | 302.5 | 302.5 | 280.5 | 269.5 | 258.5 | 258.5 | - | - | - | - | - | -
Сталь высокохромистая | 08Х13 | Трубы наружным диаметром от 5 до 250 мм с толщиной стенки от 0,2 до 22 мм | 200.8462 | 195.4615 | 190.0769 | 179.3077 | 173.9231 | 169.0769 | 169.0769 | - | - | - | - | - | - | 258.2308 | 251.3077 | 244.3846 | 230.5385 | 223.6154 | 217.3846 | 217.3846 | - | - | - | - | - | - | 171.5 | 171.5 | 171.5 | 158.2 | 151.2 | 151.2 | 151.2 | - | - | - | - | - | - | 269.5 | 269.5 | 269.5 | 248.6 | 237.6 | 237.6 | 237.6 | - | - | - | - | - | -
Сталь высокохромистая | 20Х13 | Поковки диаметром или толщиной до 300 мм | 348.3846 | 338.1538 | 327.3846 | 317.1538 | 306.3846 | 295.6154 | 285.3846 | - | - | - | - | - | - | 447.9231 | 434.7692 | 420.9231 | 407.7692 | 393.9231 | 380.0769 | 366.9231 | - | - | - | - | - | - | 308.7 | 295.4 | 288.4 | 274.4 | 274.4 | 254.1 | 247.1 | - | - | - | - | - | - | 485.1 | 464.2 | 453.2 | 431.2 | 431.2 | 399.3 | 388.3 | - | - | - | - | - | -
Сталь высокохромистая | 20Х13 | Калиброванная сталь диаметром или стороной квадрата до 70 мм | 348.3846 | 338.1538 | 327.3846 | 317.1538 | 306.3846 | 295.6154 | 285.3846 | - | - | - | - | - | - | 447.9231 | 434.7692 | 420.9231 | 407.7692 | 393.9231 | 380.0769 | 366.9231 | - | - | - | - | - | - | 308.7 | 295.4 | 288.4 | 274.4 | 274.4 | 254.1 | 247.1 | - | - | - | - | - | - | 485.1 | 464.2 | 453.2 | 431.2 | 431.2 | 399.3 | 388.3 | - | - | - | - | - | -
Сталь высокохромистая | 20Х13 | Горячекатаная сталь диаметром, стороной квадрата или толщиной до 60 мм | 348.3846 | 338.1538 | 327.3846 | 317.1538 | 306.3846 | 295.6154 | 285.3846 | - | - | - | - | - | - | 447.9231 | 434.7692 | 420.9231 | 407.7692 | 393.9231 | 380.0769 | 366.9231 | - | - | - | - | - | - | 308.7 | 295.4 | 288.4 | 274.4 | 274.4 | 254.1 | 247.1 | - | - | - | - | - | - | 485.1 | 464.2 | 453.2 | 431.2 | 431.2 | 399.3 | 388.3 | - | - | - | - | - | -
Сталь высокохромистая | 20Х13 | Горячекатаная сталь диаметром, стороной квадрата или толщиной от 60 до 100 мм | 348.3846 | 338.1538 | 327.3846 | 317.1538 | 306.3846 | 295.6154 | 285.3846 | - | - | - | - | - | - | 447.9231 | 434.7692 | 420.9231 | 407.7692 | 393.9231 | 380.0769 | 366.9231 | - | - | - | - | - | - | 308.7 | 295.4 | 288.4 | 274.4 | 274.4 | 254.1 | 247.1 | - | - | - | - | - | - | 485.1 | 464.2 | 453.2 | 431.2 | 431.2 | 399.3 | 388.3 | - | - | - | - | - | -
Сталь высокохромистая | 20Х13 | Горячекатаная сталь со стороной квадрата или толщиной от 100 до 150 мм | 348.3846 | 338.1538 | 327.3846 | 317.1538 | 306.3846 | 295.6154 | 285.3846 | - | - | - | - | - | - | 447.9231 | 434.7692 | 420.9231 | 407.7692 | 393.9231 | 380.0769 | 366.9231 | - | - | - | - | - | - | 308.7 | 295.4 | 288.4 | 274.4 | 274.4 | 254.1 | 247.1 | - | - | - | - | - | - | 485.1 | 464.2 | 453.2 | 431.2 | 431.2 | 399.3 | 388.3 | - | - | - | - | - | -
Сталь высокохромистая | 20Х13 | Заготовки крепежных деталей, КП590* | 422.6923 | 406.5385 | 396.3077 | 385.5385 | 369.9231 | 359.1538 | 343.5385 | - | - | - | - | - | - | 543.4615 | 522.6923 | 509.5385 | 495.6923 | 475.6154 | 461.7692 | 441.6923 | - | - | - | - | - | - | 413 | 391.3 | 384.3 | 364 | 364 | 336.7 | 329.7 | - | - | - | - | - | - | 649 | 614.9 | 603.9 | 572 | 572 | 529.1 | 518.1 | - | - | - | - | - | -
Сталь высокохромистая | 20Х13 | Листы толщиной от 4 до 50 мм | 274.6154 | 264.3846 | 259 | 253.6154 | 237.4615 | 232.6154 | 221.8462 | - | - | - | - | - | - | 353.0769 | 339.9231 | 333 | 326.0769 | 305.3077 | 299.0769 | 285.2308 | - | - | - | - | - | - | 261.1 | 247.1 | 240.1 | 226.1 | 226.1 | 212.8 | 205.8 | - | - | - | - | - | - | 410.3 | 388.3 | 377.3 | 355.3 | 355.3 | 334.4 | 323.4 | - | - | - | - | - | -
Сталь высокохромистая | 20Х12ВНМФ | Заготовки крепежных деталей толщиной до 200 мм, КП670* | 422.6923 | 417.3077 | 406.5385 | 396.3077 | 385.5385 | 375.3077 | 364.5385 | 348.3846 | 338.1538 | 316.6154 | 284.8462 | - | - | 543.4615 | 536.5385 | 522.6923 | 509.5385 | 495.6923 | 482.5385 | 468.6923 | 447.9231 | 434.7692 | 407.0769 | 366.2308 | - | - | 469 | 459.9 | 446.6 | 432.6 | 425.6 | 412.3 | 398.3 | 364 | 357 | 336.7 | 322.7 | 0 | 0 | 737 | 722.7 | 701.8 | 679.8 | 668.8 | 647.9 | 625.9 | 572 | 561 | 529.1 | 507.1 | 0 | 0
Сталь высокохромистая | 09Х17Н | Поковки диаметром или толщиной под термическую обработку до 200 мм | 237.4615 | 232.6154 | 227.2308 | 221.8462 | 216.4615 | 211.0769 | 200.8462 | 200.8462 | - | - | - | - | - | 305.3077 | 299.0769 | 292.1538 | 285.2308 | 278.3077 | 271.3846 | 258.2308 | 258.2308 | - | - | - | - | - | 240.1 | 240.1 | 233.1 | 226.1 | 219.8 | 212.8 | 212.8 | 205.8 | - | - | - | - | - | 377.3 | 377.3 | 366.3 | 355.3 | 345.4 | 334.4 | 334.4 | 323.4 | - | - | - | - | -
Сталь высокохромистая | 09Х17Н | Заготовки в виде поковок, штамповок и прутков круглого сечения от 5 до 250 мм, квадратного от 40 до 200 мм | 290.7692 | 285.3846 | 269.2308 | 264.3846 | 253.6154 | 242.8462 | 232.6154 | 227.2308 | - | - | - | - | - | 373.8462 | 366.9231 | 346.1538 | 339.9231 | 326.0769 | 312.2308 | 299.0769 | 292.1538 | - | - | - | - | - | 274.4 | 247.1 | 254.1 | 247.1 | 233.1 | 226.1 | 219.8 | 205.8 | - | - | - | - | - | 431.2 | 388.3 | 399.3 | 388.3 | 366.3 | 355.3 | 345.4 | 323.4 | - | - | - | - | -
Сталь высокохромистая | 30Х13 | Заготовки крепежных деталей толщиной или диаметром до 200 мм, КП590* | 422.6923 | 406.5385 | 396.3077 | 385.5385 | 369.9231 | 359.1538 | 348.3846 | - | - | - | - | - | - | 543.4615 | 522.6923 | 509.5385 | 495.6923 | 475.6154 | 461.7692 | 447.9231 | - | - | - | - | - | - | 413 | 405.3 | 398.3 | 391.3 | 384.3 | 378 | 371 | - | - | - | - | - | - | 649 | 636.9 | 625.9 | 614.9 | 603.9 | 594 | 583 | - | - | - | - | - | -
Сталь высокохромистая | 30Х13 | Заготовки крепежных деталей толщиной или диаметром до 200 мм, КП685* | 475.4615 | 459.3077 | 443.6923 | 428.0769 | 411.9231 | 401.6923 | 390.9231 | - | - | - | - | - | - | 611.3077 | 590.5385 | 570.4615 | 550.3846 | 529.6154 | 516.4615 | 502.6154 | - | - | - | - | - | - | 479.5 | 479.5 | 473.9 | 466.9 | 459.9 | 446.6 | 439.6 | - | - | - | - | - | - | 753.5 | 753.5 | 744.7 | 733.7 | 722.7 | 701.8 | 690.8 | - | - | - | - | - | -
Сталь высокохромистая | 30Х13 | Заготовки крепежных деталей толщиной или диаметром до 200 мм, КП785* | 528.2308 | 507.2308 | 496.4615 | 475.4615 | 459.3077 | 443.6923 | 432.9231 | - | - | - | - | - | - | 679.1538 | 652.1538 | 638.3077 | 611.3077 | 590.5385 | 570.4615 | 556.6154 | - | - | - | - | - | - | 549.5 | 542.5 | 535.5 | 522.2 | 515.2 | 501.2 | 494.2 | - | - | - | - | - | - | 863.5 | 852.5 | 841.5 | 820.6 | 809.6 | 787.6 | 776.6 | - | - | - | - | - | -
Сталь высокохромистая | 14Х17Н2 | Сортовой прокат, заготовки крепежных деталей, поковки диаметром или толщиной под термообработку до 60 мм | 581.5385 | 570.7692 | 565.3846 | 560 | 554.6154 | 543.8462 | 538.4615 | 517.4615 | - | - | - | - | - | 747.6923 | 733.8462 | 726.9231 | 720 | 713.0769 | 699.2308 | 692.3077 | 665.3077 | - | - | - | - | - | 583.8 | 576.8 | 576.8 | 569.8 | 562.8 | 556.5 | 549.5 | 549.5 | - | - | - | - | - | 917.4 | 906.4 | 906.4 | 895.4 | 884.4 | 874.5 | 863.5 | 863.5 | - | - | - | - | -
Сталь высокохромистая | 14Х17Н2 | Сортовой прокат, заготовки крепежных деталей, поковки диаметром или толщиной под термообработку более 60 мм, КП540* | 369.9231 | 369.9231 | 359.1538 | 353.7692 | 353.7692 | 343.5385 | 343.5385 | 327.3846 | - | - | - | - | - | 475.6154 | 475.6154 | 461.7692 | 454.8462 | 454.8462 | 441.6923 | 441.6923 | 420.9231 | - | - | - | - | - | 378 | 371 | 371 | 364 | 364 | 357 | 357 | 357 | - | - | - | - | - | 594 | 583 | 583 | 572 | 572 | 561 | 561 | 561 | - | - | - | - | -
Сталь высокохромистая | 08Х14МФ | Поковки, заготовки трубы, листы | 290.2308 | 279.4615 | 274.6154 | 264.3846 | 264.3846 | 264.3846 | 264.3846 | 232.0769 | - | - | - | - | - | 373.1538 | 359.3077 | 353.0769 | 339.9231 | 339.9231 | 339.9231 | 339.9231 | 298.3846 | - | - | - | - | - | 240.1 | 233.1 | 226.1 | 219.8 | 212.8 | 205.8 | 205.8 | 198.8 | - | - | - | - | - | 377.3 | 366.3 | 355.3 | 345.4 | 334.4 | 323.4 | 323.4 | 312.4 | - | - | - | - | -
Сталь высокохромистая | 08Х14МФ | Трубы, листы, предназначенные для развальцовки и штамповки | 228.6667 | 228.6667 | 219.3333 | 210 | 201.6 | 182.9333 | 182.9333 | 182.9333 | - | - | - | - | - | 294 | 294 | 282 | 270 | 259.2 | 235.2 | 235.2 | 235.2 | - | - | - | - | - | 171.5 | 171.5 | 164.5 | 157.5 | 151.2 | 137.2 | 137.2 | 137.2 | - | - | - | - | - | 269.5 | 269.5 | 258.5 | 247.5 | 237.6 | 215.6 | 215.6 | 215.6 | - | - | - | - | -
Сталь высокохромистая | 1Х12В2МФ | Трубы | 264.3846 | 237.4615 | 227.2308 | 221.8462 | 216.4615 | 211.0769 | 211.0769 | 200.8462 | 200.8462 | 195.4615 | 184.6923 | 158.3077 | - | 339.9231 | 305.3077 | 292.1538 | 285.2308 | 278.3077 | 271.3846 | 271.3846 | 258.2308 | 258.2308 | 251.3077 | 237.4615 | 203.5385 | - | 205.8 | 205.8 | 198.8 | 192.5 | 185.5 | 178.5 | 171.5 | 164.5 | 164.5 | 164.5 | 164.5 | 137.2 | - | 323.4 | 323.4 | 312.4 | 302.5 | 291.5 | 280.5 | 269.5 | 258.5 | 258.5 | 258.5 | 258.5 | 215.6 | -
Сталь высокохромистая | 18Х12ВМБФР | Заготовки крепежных деталей толщиной или диаметром 200 мм, КП670* | 422.6923 | 417.3077 | 406.5385 | 401.6923 | 390.9231 | 380.1538 | 369.9231 | 359.1538 | 338.1538 | 317.1538 | 295.6154 | - | - | 543.4615 | 536.5385 | 522.6923 | 516.4615 | 502.6154 | 488.7692 | 475.6154 | 461.7692 | 434.7692 | 407.7692 | 380.0769 | - | - | 469 | 466.9 | 459.9 | 452.9 | 452.9 | 446.6 | 446.6 | 432.6 | 418.6 | 398.3 | 371 | - | - | 737 | 733.7 | 722.7 | 711.7 | 711.7 | 701.8 | 701.8 | 679.8 | 657.8 | 625.9 | 583 | - | -
Сталь высокохромистая | 05Х12Н2М-ВИ | Трубы | 290.2308 | 290.2308 | 290.2308 | 290.2308 | 279.4615 | 269.2308 | 258.4615 | 253.0769 | 242.8462 | 232.0769 | 221.8462 | 211.0769 | - | 373.1538 | 373.1538 | 373.1538 | 373.1538 | 359.3077 | 346.1538 | 332.3077 | 325.3846 | 312.2308 | 298.3846 | 285.2308 | 271.3846 | - | 260.4 | 260.4 | 260.4 | 260.4 | 254.1 | 247.1 | 233.1 | 233.1 | 219.8 | 212.8 | 198.8 | 191.8 | - | 409.2 | 409.2 | 409.2 | 409.2 | 399.3 | 388.3 | 366.3 | 366.3 | 345.4 | 334.4 | 312.4 | 301.4 | -
Сталь высокохромистая | 05Х12Н2М | Трубы | 290.2308 | 290.2308 | 290.2308 | 290.2308 | 279.4615 | 269.2308 | 258.4615 | 253.0769 | 242.8462 | 232.0769 | 221.8462 | 211.0769 | - | 373.1538 | 373.1538 | 373.1538 | 373.1538 | 359.3077 | 346.1538 | 332.3077 | 325.3846 | 312.2308 | 298.3846 | 285.2308 | 271.3846 | - | 260.4 | 260.4 | 260.4 | 260.4 | 254.1 | 247.1 | 233.1 | 233.1 | 219.8 | 212.8 | 198.8 | 191.8 | - | 409.2 | 409.2 | 409.2 | 409.2 | 399.3 | 388.3 | 366.3 | 366.3 | 345.4 | 334.4 | 312.4 | 301.4 | -
Сталь высокохромистая | 05Х12Н2М | Поковки, лист | 290.2308 | 290.2308 | 290.2308 | 290.2308 | 290.2308 | 279.4615 | 269.2308 | 258.4615 | 248.2308 | 226.6923 | 200.3077 | 190.0769 | - | 373.1538 | 373.1538 | 373.1538 | 373.1538 | 373.1538 | 359.3077 | 346.1538 | 332.3077 | 319.1538 | 291.4615 | 257.5385 | 244.3846 | - | 260.4 | 260.4 | 260.4 | 260.4 | 260.4 | 254.1 | 254.1 | 233.1 | 226.1 | 219.8 | 185.5 | 171.5 | - | 409.2 | 409.2 | 409.2 | 409.2 | 409.2 | 399.3 | 399.3 | 366.3 | 355.3 | 345.4 | 291.5 | 269.5 | -
Сталь высокохромистая | 05Х12Н2М-ВД | Поковки, лист | 290.2308 | 290.2308 | 290.2308 | 290.2308 | 290.2308 | 279.4615 | 269.2308 | 258.4615 | 248.2308 | 226.6923 | 200.3077 | 190.0769 | - | 373.1538 | 373.1538 | 373.1538 | 373.1538 | 373.1538 | 359.3077 | 346.1538 | 332.3077 | 319.1538 | 291.4615 | 257.5385 | 244.3846 | - | 260.4 | 260.4 | 260.4 | 260.4 | 260.4 | 254.1 | 254.1 | 233.1 | 226.1 | 219.8 | 185.5 | 171.5 | - | 409.2 | 409.2 | 409.2 | 409.2 | 409.2 | 399.3 | 399.3 | 366.3 | 355.3 | 345.4 | 291.5 | 269.5 | -
Сталь высокохромистая | 06Х13Н7Д2 | Горячекатаные и кованые прутки диаметром от 16 до 160 мм | 474.9231 | 459.3077 | 432.9231 | 411.3846 | 390.3846 | 369.3846 | 364 | - | - | - | - | - | - | 610.6154 | 590.5385 | 556.6154 | 528.9231 | 501.9231 | 474.9231 | 468 | - | - | - | - | - | - | 562.8 | 548.8 | 514.5 | 487.2 | 459.9 | 438.9 | 431.9 | - | - | - | - | - | - | 884.4 | 862.4 | 808.5 | 765.6 | 722.7 | 689.7 | 678.7 | - | - | - | - | - | -
Сталь высокохромистая | 06Х13Н7Д2 | Кованая полоса толщиной 80 мм | 474.9231 | 459.3077 | 432.9231 | 411.3846 | 390.3846 | 369.3846 | 364 | - | - | - | - | - | - | 610.6154 | 590.5385 | 556.6154 | 528.9231 | 501.9231 | 474.9231 | 468 | - | - | - | - | - | - | 562.8 | 548.8 | 514.5 | 487.2 | 459.9 | 438.9 | 431.9 | - | - | - | - | - | - | 884.4 | 862.4 | 808.5 | 765.6 | 722.7 | 689.7 | 678.7 | - | - | - | - | - | -
Сталь высокохромистая | 06Х13Н7Д2 | Заготовки крепежных деталей диаметром до 160 мм | 474.9231 | 459.3077 | 432.9231 | 411.3846 | 390.3846 | 369.3846 | 364 | - | - | - | - | - | - | 610.6154 | 590.5385 | 556.6154 | 528.9231 | 501.9231 | 474.9231 | 468 | - | - | - | - | - | - | 562.8 | 548.8 | 514.5 | 487.2 | 459.9 | 438.9 | 431.9 | - | - | - | - | - | - | 884.4 | 862.4 | 808.5 | 765.6 | 722.7 | 689.7 | 678.7 | - | - | - | - | - | -
Сталь высокохромистая | 06Х12Н3ДЛ | Отливки | 343 | 339.2308 | 332.7692 | 327.3846 | 317.1538 | 311.7692 | 301 | 290.2308 | - | - | - | - | - | 441 | 436.1538 | 427.8462 | 420.9231 | 407.7692 | 400.8462 | 387 | 373.1538 | - | - | - | - | - | 343 | 340.2 | 336.7 | 336.7 | 329.7 | 322.7 | 315.7 | 308.7 | - | - | - | - | - | 539 | 534.6 | 529.1 | 529.1 | 518.1 | 507.1 | 496.1 | 485.1 | - | - | - | - | -
Сталь высокохромистая | 06Х12Н3Д | Поковки КП540* | 343 | 339.2308 | 332.7692 | 317.1538 | 317.1538 | 311.7692 | 301 | 290.2308 | - | - | - | - | - | 441 | 436.1538 | 427.8462 | 407.7692 | 407.7692 | 400.8462 | 387 | 373.1538 | - | - | - | - | - | 378 | 371 | 363.3 | 350 | 336 | 322.7 | 308.7 | 308.7 | - | - | - | - | - | 594 | 583 | 570.9 | 550 | 528 | 507.1 | 485.1 | 485.1 | - | - | - | - | -
Сталь высокохромистая | 06Х12Н3Д | Поковки КП590* | 369.3846 | 360.7692 | 353.7692 | 348.3846 | 343.5385 | 332.7692 | 316.6154 | 316.6154 | - | - | - | - | - | 474.9231 | 463.8462 | 454.8462 | 447.9231 | 441.6923 | 427.8462 | 407.0769 | 407.0769 | - | - | - | - | - | 413 | 402.5 | 391.3 | 384.3 | 377.3 | 363.3 | 343.7 | 343.7 | - | - | - | - | - | 649 | 632.5 | 614.9 | 603.9 | 592.9 | 570.9 | 540.1 | 540.1 | - | - | - | - | -
Сталь высокохромистая | 06Х12Н3Д | Листы толщиной от 25 до 250 мм | 369.3846 | 360.7692 | 353.7692 | 348.3846 | 343.5385 | 332.7692 | 316.6154 | 316.6154 | - | - | - | - | - | 474.9231 | 463.8462 | 454.8462 | 447.9231 | 441.6923 | 427.8462 | 407.0769 | 407.0769 | - | - | - | - | - | 377.3 | 373.8 | 370.3 | 370.3 | 363.3 | 350 | 343.7 | 343.7 | - | - | - | - | - | 592.9 | 587.4 | 581.9 | 581.9 | 570.9 | 550 | 540.1 | 540.1 | - | - | - | - | -
Сталь высокохромистая | 07Х16Н4Б | Сортовой прокат диаметром или стороной квадрата от 30 до 180 мм | 474.9231 | 473.8462 | 457.6923 | 446.9231 | 414.6154 | 409.2308 | 393.0769 | 387.6923 | - | - | - | - | - | 610.6154 | 609.2308 | 588.4615 | 574.6154 | 533.0769 | 526.1538 | 505.3846 | 498.4615 | - | - | - | - | - | 514.5 | 514.5 | 504 | 497 | 490 | 476 | 469 | 455 | - | - | - | - | - | 808.5 | 808.5 | 792 | 781 | 770 | 748 | 737 | 715 | - | - | - | - | -
Сталь высокохромистая | 07Х16Н4Б | Поковки диаметром или стороной квадрата от 180 до 400 мм | 474.9231 | 473.8462 | 457.6923 | 446.9231 | 414.6154 | 409.2308 | 393.0769 | 387.6923 | - | - | - | - | - | 610.6154 | 609.2308 | 588.4615 | 574.6154 | 533.0769 | 526.1538 | 505.3846 | 498.4615 | - | - | - | - | - | 514.5 | 514.5 | 504 | 497 | 490 | 476 | 469 | 455 | - | - | - | - | - | 808.5 | 808.5 | 792 | 781 | 770 | 748 | 737 | 715 | - | - | - | - | -
Сталь хромоникелевая коррозионно-стойкого аустенитного класса | 09Х18Н9 | Листы толщиной от 6 до 160 мм | 182.9333 | 182.9333 | 165.2 | 155.8667 | 146.5333 | 137.2 | 127.8667 | 127.8667 | 119.4667 | 119.4667 | 110.1333 | 100.8 | 100.8 | 235.2 | 235.2 | 212.4 | 200.4 | 188.4 | 176.4 | 164.4 | 164.4 | 153.6 | 153.6 | 141.6 | 129.6 | 129.6 | 137.2 | 137.2 | 123.9 | 116.9 | 109.9 | 102.9 | 95.9 | 95.9 | 89.6 | 89.6 | 82.6 | 75.6 | 75.6 | 215.6 | 215.6 | 194.7 | 183.7 | 172.7 | 161.7 | 150.7 | 150.7 | 140.8 | 140.8 | 129.8 | 118.8 | 118.8
Сталь хромоникелевая коррозионно-стойкого аустенитного класса | 09Х18Н9 | Поковки толщиной до 60 мм | 182.9333 | 182.9333 | 165.2 | 146.5333 | 137.2 | 127.8667 | 119.4667 | 110.1333 | 110.1333 | 100.8 | 91.46667 | 91.46667 | 91.46667 | 235.2 | 235.2 | 212.4 | 188.4 | 176.4 | 164.4 | 153.6 | 141.6 | 141.6 | 129.6 | 117.6 | 117.6 | 117.6 | 137.2 | 137.2 | 123.9 | 109.9 | 102.9 | 95.9 | 89.6 | 82.6 | 82.6 | 75.6 | 68.6 | 68.6 | 68.6 | 215.6 | 215.6 | 194.7 | 172.7 | 161.7 | 150.7 | 140.8 | 129.8 | 129.8 | 118.8 | 107.8 | 107.8 | 107.8
Сталь хромоникелевая коррозионно-стойкого аустенитного класса | 09Х18Н9 | Поковки толщиной от 60 до 300 мм | 182.9333 | 182.9333 | 165.2 | 146.5333 | 137.2 | 127.8667 | 119.4667 | 110.1333 | 110.1333 | 100.8 | 91.46667 | 91.46667 | 91.46667 | 235.2 | 235.2 | 212.4 | 188.4 | 176.4 | 164.4 | 153.6 | 141.6 | 141.6 | 129.6 | 117.6 | 117.6 | 117.6 | 137.2 | 137.2 | 123.9 | 109.9 | 102.9 | 95.9 | 89.6 | 82.6 | 82.6 | 75.6 | 68.6 | 68.6 | 68.6 | 215.6 | 215.6 | 194.7 | 172.7 | 161.7 | 150.7 | 140.8 | 129.8 | 129.8 | 118.8 | 107.8 | 107.8 | 107.8
Сталь хромоникелевая коррозионно-стойкого аустенитного класса | 09Х18Н9 | Трубы бесшовные холоднокатаные наружным диаметром от 16 до 70 мм с толщиной стенки от 2,5 до 12 мм | 182.9333 | 182.9333 | 165.2 | 155.8667 | 146.5333 | 137.2 | 127.8667 | 119.4667 | 110.1333 | 110.1333 | 100.8 | 91.46667 | 91.46667 | 235.2 | 235.2 | 212.4 | 200.4 | 188.4 | 176.4 | 164.4 | 153.6 | 141.6 | 141.6 | 129.6 | 117.6 | 117.6 | 137.2 | 137.2 | 123.9 | 116.9 | 109.9 | 102.9 | 95.9 | 89.6 | 82.6 | 82.6 | 75.6 | 68.6 | 68.6 | 215.6 | 215.6 | 194.7 | 183.7 | 172.7 | 161.7 | 150.7 | 140.8 | 129.8 | 129.8 | 118.8 | 107.8 | 107.8
Сталь хромоникелевая коррозионно-стойкого аустенитного класса | 10Х18Н9 | Листы толщиной от 6 до 160 мм | 182.9333 | 182.9333 | 165.2 | 155.8667 | 146.5333 | 137.2 | 127.8667 | 127.8667 | 119.4667 | 119.4667 | 110.1333 | 100.8 | 100.8 | 235.2 | 235.2 | 212.4 | 200.4 | 188.4 | 176.4 | 164.4 | 164.4 | 153.6 | 153.6 | 141.6 | 129.6 | 129.6 | 137.2 | 137.2 | 123.9 | 116.9 | 109.9 | 102.9 | 95.9 | 95.9 | 89.6 | 89.6 | 82.6 | 75.6 | 75.6 | 215.6 | 215.6 | 194.7 | 183.7 | 172.7 | 161.7 | 150.7 | 150.7 | 140.8 | 140.8 | 129.8 | 118.8 | 118.8
Сталь хромоникелевая коррозионно-стойкого аустенитного класса | 10Х18Н9 | Поковки толщиной до 60 мм | 182.9333 | 182.9333 | 165.2 | 146.5333 | 137.2 | 127.8667 | 119.4667 | 110.1333 | 110.1333 | 100.8 | 91.46667 | 91.46667 | 91.46667 | 235.2 | 235.2 | 212.4 | 188.4 | 176.4 | 164.4 | 153.6 | 141.6 | 141.6 | 129.6 | 117.6 | 117.6 | 117.6 | 137.2 | 137.2 | 123.9 | 109.9 | 102.9 | 95.9 | 89.6 | 82.6 | 82.6 | 75.6 | 68.6 | 68.6 | 68.6 | 215.6 | 215.6 | 194.7 | 172.7 | 161.7 | 150.7 | 140.8 | 129.8 | 129.8 | 118.8 | 107.8 | 107.8 | 107.8
Сталь хромоникелевая коррозионно-стойкого аустенитного класса | 10Х18Н9 | Поковки толщиной от 60 до 300 мм | 182.9333 | 182.9333 | 165.2 | 146.5333 | 137.2 | 127.8667 | 119.4667 | 110.1333 | 110.1333 | 100.8 | 91.46667 | 91.46667 | 91.46667 | 235.2 | 235.2 | 212.4 | 188.4 | 176.4 | 164.4 | 153.6 | 141.6 | 141.6 | 129.6 | 117.6 | 117.6 | 117.6 | 137.2 | 137.2 | 123.9 | 109.9 | 102.9 | 95.9 | 89.6 | 82.6 | 82.6 | 75.6 | 68.6 | 68.6 | 68.6 | 215.6 | 215.6 | 194.7 | 172.7 | 161.7 | 150.7 | 140.8 | 129.8 | 129.8 | 118.8 | 107.8 | 107.8 | 107.8
Сталь хромоникелевая коррозионно-стойкого аустенитного класса | 10Х18Н9 | Трубы бесшовные холоднокатаные наружным диаметром от 16 до 70 мм с толщиной стенки от 2,5 до 12 мм | 182.9333 | 182.9333 | 165.2 | 155.8667 | 146.5333 | 137.2 | 127.8667 | 119.4667 | 110.1333 | 110.1333 | 100.8 | 91.46667 | 91.46667 | 235.2 | 235.2 | 212.4 | 200.4 | 188.4 | 176.4 | 164.4 | 153.6 | 141.6 | 141.6 | 129.6 | 117.6 | 117.6 | 137.2 | 137.2 | 123.9 | 116.9 | 109.9 | 102.9 | 95.9 | 89.6 | 82.6 | 82.6 | 75.6 | 68.6 | 68.6 | 215.6 | 215.6 | 194.7 | 183.7 | 172.7 | 161.7 | 150.7 | 140.8 | 129.8 | 129.8 | 118.8 | 107.8 | 107.8
Сталь хромоникелевая коррозионно-стойкого аустенитного класса | 12Х18Н9 | Трубы бесшовные холоднокатаные наружным диаметром от 16 до 70 мм с толщиной стенки от 2,5 до 12 мм | 182.9333 | 182.9333 | 165.2 | 155.8667 | 146.5333 | 137.2 | 127.8667 | 119.4667 | 110.1333 | 110.1333 | 100.8 | 91.46667 | 91.46667 | 235.2 | 235.2 | 212.4 | 200.4 | 188.4 | 176.4 | 164.4 | 153.6 | 141.6 | 141.6 | 129.6 | 117.6 | 117.6 | 137.2 | 137.2 | 123.9 | 116.9 | 109.9 | 102.9 | 95.9 | 89.6 | 82.6 | 82.6 | 75.6 | 68.6 | 68.6 | 215.6 | 215.6 | 194.7 | 183.7 | 172.7 | 161.7 | 150.7 | 140.8 | 129.8 | 129.8 | 118.8 | 107.8 | 107.8
Сталь хромоникелевая коррозионно-стойкого аустенитного класса | 08Х18Н10Т | Сортовой прокат и поковки из него толщиной или диаметром до 200 мм | 182.9333 | 178.2667 | 176.4 | 173.6 | 168.9333 | 164.2667 | 160.5333 | 155.8667 | 151.2 | 146.5333 | 141.8667 | 140 | 134.6154 | 235.2 | 229.2 | 226.8 | 223.2 | 217.2 | 211.2 | 206.4 | 200.4 | 194.4 | 188.4 | 182.4 | 180 | 173.0769 | 137.2 | 133.7 | 132.3 | 130.2 | 126.7 | 123.2 | 120.4 | 116.9 | 113.4 | 109.9 | 106.4 | 105 | 102.9 | 215.6 | 210.1 | 207.9 | 204.6 | 199.1 | 193.6 | 189.2 | 183.7 | 178.2 | 172.7 | 167.2 | 165 | 161.7
Сталь хромоникелевая коррозионно-стойкого аустенитного класса | 08Х18Н10Т | Плиты, поковки из слитка, листовые заготовки и штамповки диаметром от 40 до 200 мм | 182.9333 | 180.1333 | 173.6 | 168.9333 | 164.2667 | 155.8667 | 151.2 | 146.5333 | 141.8667 | 134.4 | 127.8667 | 123.2 | 116.3077 | 235.2 | 231.6 | 223.2 | 217.2 | 211.2 | 200.4 | 194.4 | 188.4 | 182.4 | 172.8 | 164.4 | 158.4 | 149.5385 | 137.2 | 135.1 | 130.2 | 126.7 | 123.2 | 116.9 | 113.4 | 109.9 | 106.4 | 100.8 | 95.9 | 92.4 | 88.9 | 215.6 | 212.3 | 204.6 | 199.1 | 193.6 | 183.7 | 178.2 | 172.7 | 167.2 | 158.4 | 150.7 | 145.2 | 139.7
Сталь хромоникелевая коррозионно-стойкого аустенитного класса | 08Х18Н10Т | Плиты, поковки из слитка, листовые заготовки и штамповки диаметром более 200 мм | 182.9333 | 178.2667 | 168.9333 | 160.5333 | 153.0667 | 141.8667 | 137.2 | 127.8667 | 123.2 | 114.8 | 105.4667 | 96.13333 | 91.46667 | 235.2 | 229.2 | 217.2 | 206.4 | 196.8 | 182.4 | 176.4 | 164.4 | 158.4 | 147.6 | 135.6 | 123.6 | 117.6 | 137.2 | 133.7 | 126.7 | 120.4 | 114.8 | 106.4 | 102.9 | 95.9 | 92.4 | 86.1 | 79.1 | 72.1 | 68.6 | 215.6 | 210.1 | 199.1 | 189.2 | 180.4 | 167.2 | 161.7 | 150.7 | 145.2 | 135.3 | 124.3 | 113.3 | 107.8
Сталь хромоникелевая коррозионно-стойкого аустенитного класса | 08Х18Н10Т | Трубы | 201.6 | 192.2667 | 192.2667 | 182.9333 | 174.5333 | 174.5333 | 165.2 | 165.2 | 155.8667 | 146.5333 | 137.2 | 137.2 | 127.8667 | 259.2 | 247.2 | 247.2 | 235.2 | 224.4 | 224.4 | 212.4 | 212.4 | 200.4 | 188.4 | 176.4 | 176.4 | 164.4 | 151.2 | 144.2 | 144.2 | 137.2 | 130.9 | 130.9 | 123.9 | 123.9 | 116.9 | 109.9 | 102.9 | 102.9 | 95.9 | 237.6 | 226.6 | 226.6 | 215.6 | 205.7 | 205.7 | 194.7 | 194.7 | 183.7 | 172.7 | 161.7 | 161.7 | 150.7
Сталь хромоникелевая коррозионно-стойкого аустенитного класса | 12Х18Н10Т | Сортовой прокат и поковки из него толщиной или диаметром до 200 мм | 182.9333 | 178.2667 | 176.4 | 173.6 | 168.9333 | 164.2667 | 160.5333 | 155.8667 | 151.2 | 146.5333 | 141.8667 | 140 | 134.6154 | 235.2 | 229.2 | 226.8 | 223.2 | 217.2 | 211.2 | 206.4 | 200.4 | 194.4 | 188.4 | 182.4 | 180 | 173.0769 | 137.2 | 133.7 | 132.3 | 130.2 | 126.7 | 123.2 | 120.4 | 116.9 | 113.4 | 109.9 | 106.4 | 105 | 102.9 | 215.6 | 210.1 | 207.9 | 204.6 | 199.1 | 193.6 | 189.2 | 183.7 | 178.2 | 172.7 | 167.2 | 165 | 161.7
Сталь хромоникелевая коррозионно-стойкого аустенитного класса | 12Х18Н10Т | Плиты, поковки из слитка, листовые заготовки и штамповки диаметром от 40 до 200 мм | 182.9333 | 180.1333 | 173.6 | 168.9333 | 164.2667 | 155.8667 | 151.2 | 146.5333 | 141.8667 | 134.4 | 127.8667 | 123.2 | 116.3077 | 235.2 | 231.6 | 223.2 | 217.2 | 211.2 | 200.4 | 194.4 | 188.4 | 182.4 | 172.8 | 164.4 | 158.4 | 149.5385 | 137.2 | 135.1 | 130.2 | 126.7 | 123.2 | 116.9 | 113.4 | 109.9 | 106.4 | 100.8 | 95.9 | 92.4 | 88.9 | 215.6 | 212.3 | 204.6 | 199.1 | 193.6 | 183.7 | 178.2 | 172.7 | 167.2 | 158.4 | 150.7 | 145.2 | 139.7
Сталь хромоникелевая коррозионно-стойкого аустенитного класса | 12Х18Н10Т | Плиты, поковки из слитка, листовые заготовки и штамповки диаметром более 200 мм | 182.9333 | 178.2667 | 168.9333 | 160.5333 | 153.0667 | 141.8667 | 137.2 | 127.8667 | 123.2 | 114.8 | 105.4667 | 96.13333 | 91.46667 | 235.2 | 229.2 | 217.2 | 206.4 | 196.8 | 182.4 | 176.4 | 164.4 | 158.4 | 147.6 | 135.6 | 123.6 | 117.6 | 137.2 | 133.7 | 126.7 | 120.4 | 114.8 | 106.4 | 102.9 | 95.9 | 92.4 | 86.1 | 79.1 | 72.1 | 68.6 | 215.6 | 210.1 | 199.1 | 189.2 | 180.4 | 167.2 | 161.7 | 150.7 | 145.2 | 135.3 | 124.3 | 113.3 | 107.8
Сталь хромоникелевая коррозионно-стойкого аустенитного класса | 12Х18Н10Т | Трубы | 201.6 | 192.2667 | 192.2667 | 182.9333 | 174.5333 | 174.5333 | 165.2 | 165.2 | 155.8667 | 146.5333 | 137.2 | 137.2 | 127.8667 | 259.2 | 247.2 | 247.2 | 235.2 | 224.4 | 224.4 | 212.4 | 212.4 | 200.4 | 188.4 | 176.4 | 176.4 | 164.4 | 151.2 | 144.2 | 144.2 | 137.2 | 130.9 | 130.9 | 123.9 | 123.9 | 116.9 | 109.9 | 102.9 | 102.9 | 95.9 | 237.6 | 226.6 | 226.6 | 215.6 | 205.7 | 205.7 | 194.7 | 194.7 | 183.7 | 172.7 | 161.7 | 161.7 | 150.7
Сталь хромоникелевая коррозионно-стойкого аустенитного класса | 08Х18Н12Т | Толстолистовая сталь толщиной от 4 до 160 мм | 192.2667 | 182.9333 | 165.2 | 155.8667 | 155.8667 | 146.5333 | 146.5333 | 146.5333 | 137.2 | 127.8667 | 119.4667 | 119.4667 | 110.1333 | 247.2 | 235.2 | 212.4 | 200.4 | 200.4 | 188.4 | 188.4 | 188.4 | 176.4 | 164.4 | 153.6 | 153.6 | 141.6 | 144.2 | 137.2 | 123.9 | 116.9 | 116.9 | 109.9 | 109.9 | 109.9 | 102.9 | 95.9 | 89.6 | 89.6 | 82.6 | 226.6 | 215.6 | 194.7 | 183.7 | 183.7 | 172.7 | 172.7 | 172.7 | 161.7 | 150.7 | 140.8 | 140.8 | 129.8
Сталь хромоникелевая коррозионно-стойкого аустенитного класса | 08Х18Н12Т | Поковки, листы листовые и объемные штамповки, ковано-катаные заготовки толщиной до 60 мм | 182.9333 | 182.9333 | 155.8667 | 146.5333 | 146.5333 | 137.2 | 137.2 | 137.2 | 127.8667 | 119.4667 | 110.1333 | 110.1333 | 100.8 | 235.2 | 235.2 | 200.4 | 188.4 | 188.4 | 176.4 | 176.4 | 176.4 | 164.4 | 153.6 | 141.6 | 141.6 | 129.6 | 137.2 | 137.2 | 116.9 | 109.9 | 109.9 | 102.9 | 102.9 | 102.9 | 95.9 | 89.6 | 82.6 | 82.6 | 75.6 | 215.6 | 215.6 | 183.7 | 172.7 | 172.7 | 161.7 | 161.7 | 161.7 | 150.7 | 140.8 | 129.8 | 129.8 | 118.8
Сталь хромоникелевая коррозионно-стойкого аустенитного класса | 08Х18Н12Т | Поковки, листы листовые и объемные штамповки, ковано-катаные заготовки толщиной от 60 до 300 мм | 182.9333 | 182.9333 | 155.8667 | 146.5333 | 146.5333 | 137.2 | 137.2 | 137.2 | 127.8667 | 119.4667 | 110.1333 | 110.1333 | 100.8 | 235.2 | 235.2 | 200.4 | 188.4 | 188.4 | 176.4 | 176.4 | 176.4 | 164.4 | 153.6 | 141.6 | 141.6 | 129.6 | 137.2 | 137.2 | 116.9 | 109.9 | 109.9 | 102.9 | 102.9 | 102.9 | 95.9 | 89.6 | 82.6 | 82.6 | 75.6 | 215.6 | 215.6 | 183.7 | 172.7 | 172.7 | 161.7 | 161.7 | 161.7 | 150.7 | 140.8 | 129.8 | 129.8 | 118.8
Сталь хромоникелевая коррозионно-стойкого аустенитного класса | 12Х18Н9Т | Заготовки в виде поковок и штамповок для листов и труб, поковки | 182.9333 | 182.9333 | 155.8667 | 146.5333 | 146.5333 | 137.2 | 137.2 | 137.2 | 127.8667 | 119.4667 | 110.1333 | 110.1333 | 100.8 | 235.2 | 235.2 | 200.4 | 188.4 | 188.4 | 176.4 | 176.4 | 176.4 | 164.4 | 153.6 | 141.6 | 141.6 | 129.6 | 137.2 | 137.2 | 116.9 | 109.9 | 109.9 | 102.9 | 102.9 | 102.9 | 95.9 | 89.6 | 82.6 | 82.6 | 75.6 | 215.6 | 215.6 | 183.7 | 172.7 | 172.7 | 161.7 | 161.7 | 161.7 | 150.7 | 140.8 | 129.8 | 129.8 | 118.8
Сталь хромоникелевая коррозионно-стойкого аустенитного класса | 12Х18Н9Т | Листы толщиной от 0,5 до 160 мм | 219.3333 | 219.3333 | 182.9333 | 173.6 | 173.6 | 165.2 | 165.2 | 165.2 | 155.8667 | 146.5333 | 127.8667 | 127.8667 | 119.4667 | 282 | 282 | 235.2 | 223.2 | 223.2 | 212.4 | 212.4 | 212.4 | 200.4 | 188.4 | 164.4 | 164.4 | 153.6 | 164.5 | 164.5 | 137.2 | 130.2 | 130.2 | 123.9 | 123.9 | 123.9 | 116.9 | 109.9 | 95.9 | 95.9 | 89.6 | 258.5 | 258.5 | 215.6 | 204.6 | 204.6 | 194.7 | 194.7 | 194.7 | 183.7 | 172.7 | 150.7 | 150.7 | 140.8
Сталь хромоникелевая коррозионно-стойкого аустенитного класса | 12Х18Н9Т | Горячекатаная и кованая сталь диаметром, стороной квадрата или толщиной до 60 мм | 182.9333 | 182.9333 | 155.8667 | 146.5333 | 146.5333 | 137.2 | 137.2 | 137.2 | 127.8667 | 119.4667 | 110.1333 | 110.1333 | 100.8 | 235.2 | 235.2 | 200.4 | 188.4 | 188.4 | 176.4 | 176.4 | 176.4 | 164.4 | 153.6 | 141.6 | 141.6 | 129.6 | 137.2 | 137.2 | 116.9 | 109.9 | 109.9 | 102.9 | 102.9 | 102.9 | 95.9 | 89.6 | 82.6 | 82.6 | 75.6 | 215.6 | 215.6 | 183.7 | 172.7 | 172.7 | 161.7 | 161.7 | 161.7 | 150.7 | 140.8 | 129.8 | 129.8 | 118.8
Сталь хромоникелевая коррозионно-стойкого аустенитного класса | 12Х18Н9Т | Горячекатаная и кованая сталь диаметром, стороной квадрата или толщиной от 60 до 100 мм | 182.9333 | 182.9333 | 155.8667 | 146.5333 | 146.5333 | 137.2 | 137.2 | 137.2 | 127.8667 | 119.4667 | 110.1333 | 110.1333 | 100.8 | 235.2 | 235.2 | 200.4 | 188.4 | 188.4 | 176.4 | 176.4 | 176.4 | 164.4 | 153.6 | 141.6 | 141.6 | 129.6 | 137.2 | 137.2 | 116.9 | 109.9 | 109.9 | 102.9 | 102.9 | 102.9 | 95.9 | 89.6 | 82.6 | 82.6 | 75.6 | 215.6 | 215.6 | 183.7 | 172.7 | 172.7 | 161.7 | 161.7 | 161.7 | 150.7 | 140.8 | 129.8 | 129.8 | 118.8
Сталь хромоникелевая коррозионно-стойкого аустенитного класса | 12Х18Н9Т | Горячекатаная и кованая сталь диаметром, стороной квадрата или толщиной от 100 до 150 мм | 182.9333 | 182.9333 | 155.8667 | 146.5333 | 146.5333 | 137.2 | 137.2 | 137.2 | 127.8667 | 119.4667 | 110.1333 | 110.1333 | 100.8 | 235.2 | 235.2 | 200.4 | 188.4 | 188.4 | 176.4 | 176.4 | 176.4 | 164.4 | 153.6 | 141.6 | 141.6 | 129.6 | 137.2 | 137.2 | 116.9 | 109.9 | 109.9 | 102.9 | 102.9 | 102.9 | 95.9 | 89.6 | 82.6 | 82.6 | 75.6 | 215.6 | 215.6 | 183.7 | 172.7 | 172.7 | 161.7 | 161.7 | 161.7 | 150.7 | 140.8 | 129.8 | 129.8 | 118.8
Сталь хромоникелевая коррозионно-стойкого аустенитного класса | 12Х18Н12Т | Заготовки в виде поковок и штамповок для листов и труб, поковки | 182.9333 | 182.9333 | 155.8667 | 146.5333 | 146.5333 | 137.2 | 137.2 | 137.2 | 127.8667 | 119.4667 | 110.1333 | 110.1333 | 100.8 | 235.2 | 235.2 | 200.4 | 188.4 | 188.4 | 176.4 | 176.4 | 176.4 | 164.4 | 153.6 | 141.6 | 141.6 | 129.6 | 137.2 | 137.2 | 116.9 | 109.9 | 109.9 | 102.9 | 102.9 | 102.9 | 95.9 | 89.6 | 82.6 | 82.6 | 75.6 | 215.6 | 215.6 | 183.7 | 172.7 | 172.7 | 161.7 | 161.7 | 161.7 | 150.7 | 140.8 | 129.8 | 129.8 | 118.8
Сталь хромоникелевая коррозионно-стойкого аустенитного класса | 12Х18Н12Т | Листы толщиной от 0,5 до 160 мм | 219.3333 | 219.3333 | 182.9333 | 173.6 | 173.6 | 165.2 | 165.2 | 165.2 | 155.8667 | 146.5333 | 127.8667 | 127.8667 | 119.4667 | 282 | 282 | 235.2 | 223.2 | 223.2 | 212.4 | 212.4 | 212.4 | 200.4 | 188.4 | 164.4 | 164.4 | 153.6 | 164.5 | 164.5 | 137.2 | 130.2 | 130.2 | 123.9 | 123.9 | 123.9 | 116.9 | 109.9 | 95.9 | 95.9 | 89.6 | 258.5 | 258.5 | 215.6 | 204.6 | 204.6 | 194.7 | 194.7 | 194.7 | 183.7 | 172.7 | 150.7 | 150.7 | 140.8
Сталь хромоникелевая коррозионно-стойкого аустенитного класса | 12Х18Н12Т | Горячекатаная и кованая сталь диаметром, стороной квадрата или толщиной до 60 мм | 182.9333 | 182.9333 | 155.8667 | 146.5333 | 146.5333 | 137.2 | 137.2 | 137.2 | 127.8667 | 119.4667 | 110.1333 | 110.1333 | 100.8 | 235.2 | 235.2 | 200.4 | 188.4 | 188.4 | 176.4 | 176.4 | 176.4 | 164.4 | 153.6 | 141.6 | 141.6 | 129.6 | 137.2 | 137.2 | 116.9 | 109.9 | 109.9 | 102.9 | 102.9 | 102.9 | 95.9 | 89.6 | 82.6 | 82.6 | 75.6 | 215.6 | 215.6 | 183.7 | 172.7 | 172.7 | 161.7 | 161.7 | 161.7 | 150.7 | 140.8 | 129.8 | 129.8 | 118.8
Сталь хромоникелевая коррозионно-стойкого аустенитного класса | 12Х18Н12Т | Горячекатаная и кованая сталь диаметром, стороной квадрата или толщиной от 60 до 100 мм | 182.9333 | 182.9333 | 155.8667 | 146.5333 | 146.5333 | 137.2 | 137.2 | 137.2 | 127.8667 | 119.4667 | 110.1333 | 110.1333 | 100.8 | 235.2 | 235.2 | 200.4 | 188.4 | 188.4 | 176.4 | 176.4 | 176.4 | 164.4 | 153.6 | 141.6 | 141.6 | 129.6 | 137.2 | 137.2 | 116.9 | 109.9 | 109.9 | 102.9 | 102.9 | 102.9 | 95.9 | 89.6 | 82.6 | 82.6 | 75.6 | 215.6 | 215.6 | 183.7 | 172.7 | 172.7 | 161.7 | 161.7 | 161.7 | 150.7 | 140.8 | 129.8 | 129.8 | 118.8
Сталь хромоникелевая коррозионно-стойкого аустенитного класса | 12Х18Н12Т | Горячекатаная и кованая сталь диаметром, стороной квадрата или толщиной от 100 до 150 мм | 182.9333 | 182.9333 | 155.8667 | 146.5333 | 146.5333 | 137.2 | 137.2 | 137.2 | 127.8667 | 119.4667 | 110.1333 | 110.1333 | 100.8 | 235.2 | 235.2 | 200.4 | 188.4 | 188.4 | 176.4 | 176.4 | 176.4 | 164.4 | 153.6 | 141.6 | 141.6 | 129.6 | 137.2 | 137.2 | 116.9 | 109.9 | 109.9 | 102.9 | 102.9 | 102.9 | 95.9 | 89.6 | 82.6 | 82.6 | 75.6 | 215.6 | 215.6 | 183.7 | 172.7 | 172.7 | 161.7 | 161.7 | 161.7 | 150.7 | 140.8 | 129.8 | 129.8 | 118.8
Сталь хромоникелевая коррозионно-стойкого аустенитного класса | 12Х18Н9ТЛ | Отливки | 182.9333 | 182.9333 | 182.9333 | 165.2 | 155.8667 | 155.8667 | 146.5333 | 137.2 | 127.8667 | 119.4667 | 110.1333 | 110.1333 | 110.1333 | 235.2 | 235.2 | 235.2 | 212.4 | 200.4 | 200.4 | 188.4 | 176.4 | 164.4 | 153.6 | 141.6 | 141.6 | 141.6 | 137.2 | 137.2 | 137.2 | 123.9 | 116.9 | 116.9 | 109.9 | 102.9 | 95.9 | 89.6 | 82.6 | 82.6 | 82.6 | 215.6 | 215.6 | 215.6 | 194.7 | 183.7 | 183.7 | 172.7 | 161.7 | 150.7 | 140.8 | 129.8 | 129.8 | 129.8
Сталь хромоникелевая коррозионно-стойкого аустенитного класса | 03Х16Н9М2 | Листы толщиной от 40 до 150 мм | 196 | 182.9333 | 172.6667 | 158.6667 | 140 | 135.3333 | 121.3333 | 116.6667 | 116.6667 | 112 | 112 | 107.3333 | 93.33333 | 252 | 235.2 | 222 | 204 | 180 | 174 | 156 | 150 | 150 | 144 | 144 | 138 | 120 | 147 | 137.2 | 129.5 | 119 | 105 | 101.5 | 91 | 87.5 | 87.5 | 84 | 84 | 80.5 | 70 | 231 | 215.6 | 203.5 | 187 | 165 | 159.5 | 143 | 137.5 | 137.5 | 132 | 132 | 126.5 | 110
Сталь хромоникелевая коррозионно-стойкого аустенитного класса | 03Х16Н9М2 | Поковки (из слитка) толщиной от 180 до 500 мм | 186.6667 | 173.6 | 168 | 163.3333 | 130.6667 | 121.3333 | 116.6667 | 102.6667 | 102.6667 | 98 | 93.33333 | 93.33333 | 88.66667 | 240 | 223.2 | 216 | 210 | 168 | 156 | 150 | 132 | 132 | 126 | 120 | 120 | 114 | 140 | 130.2 | 126 | 122.5 | 98 | 91 | 87.5 | 77 | 77 | 73.5 | 70 | 70 | 66.5 | 220 | 204.6 | 198 | 192.5 | 154 | 143 | 137.5 | 121 | 121 | 115.5 | 110 | 110 | 104.5
Сталь хромоникелевая коррозионно-стойкого аустенитного класса | 08Х16Н11М3 | Листы толщиной от 6 до 50 мм | 192.2667 | 182.9333 | 182.9333 | 155.8667 | 146.5333 | 146.5333 | 137.2 | 137.2 | 127.8667 | 127.8667 | 119.4667 | 110.1333 | 110.1333 | 247.2 | 235.2 | 235.2 | 200.4 | 188.4 | 188.4 | 176.4 | 176.4 | 164.4 | 164.4 | 153.6 | 141.6 | 141.6 | 144.2 | 137.2 | 137.2 | 116.9 | 109.9 | 109.9 | 102.9 | 102.9 | 95.9 | 95.9 | 89.6 | 82.6 | 82.6 | 226.6 | 215.6 | 215.6 | 183.7 | 172.7 | 172.7 | 161.7 | 161.7 | 150.7 | 150.7 | 140.8 | 129.8 | 129.8
Сталь хромоникелевая коррозионно-стойкого аустенитного класса | 10Х17Н13М2Т | Заготовки в виде поковок и штамповок из слитков массой не более 15 т толщиной до 60 мм | 182.9333 | 173.6 | 173.6 | 173.6 | 165.2 | 165.2 | 165.2 | 165.2 | 137.2 | 137.2 | 110.1333 | 110.1333 | 100.8 | 235.2 | 223.2 | 223.2 | 223.2 | 212.4 | 212.4 | 212.4 | 212.4 | 176.4 | 176.4 | 141.6 | 141.6 | 129.6 | 137.2 | 130.2 | 130.2 | 130.2 | 123.9 | 123.9 | 123.9 | 123.9 | 102.9 | 102.9 | 82.6 | 82.6 | 75.6 | 215.6 | 204.6 | 204.6 | 204.6 | 194.7 | 194.7 | 194.7 | 194.7 | 161.7 | 161.7 | 129.8 | 129.8 | 118.8
Сталь хромоникелевая коррозионно-стойкого аустенитного класса | 10Х17Н13М2Т | Листы и листовые штамповки, ковано-катаные заготовки толщиной до 60 мм | 182.9333 | 173.6 | 173.6 | 173.6 | 165.2 | 165.2 | 165.2 | 165.2 | 137.2 | 137.2 | 110.1333 | 110.1333 | 100.8 | 235.2 | 223.2 | 223.2 | 223.2 | 212.4 | 212.4 | 212.4 | 212.4 | 176.4 | 176.4 | 141.6 | 141.6 | 129.6 | 137.2 | 130.2 | 130.2 | 130.2 | 123.9 | 123.9 | 123.9 | 123.9 | 102.9 | 102.9 | 82.6 | 82.6 | 75.6 | 215.6 | 204.6 | 204.6 | 204.6 | 194.7 | 194.7 | 194.7 | 194.7 | 161.7 | 161.7 | 129.8 | 129.8 | 118.8
Сталь хромоникелевая коррозионно-стойкого аустенитного класса | 10Х17Н13М2Т | Заготовки в виде поковок и штамповок из слитков массой не более 15 т толщиной от 60 до 300 мм | 182.9333 | 173.6 | 173.6 | 173.6 | 165.2 | 165.2 | 165.2 | 165.2 | 137.2 | 137.2 | 110.1333 | 110.1333 | 100.8 | 235.2 | 223.2 | 223.2 | 223.2 | 212.4 | 212.4 | 212.4 | 212.4 | 176.4 | 176.4 | 141.6 | 141.6 | 129.6 | 137.2 | 130.2 | 130.2 | 130.2 | 123.9 | 123.9 | 123.9 | 123.9 | 102.9 | 102.9 | 82.6 | 82.6 | 75.6 | 215.6 | 204.6 | 204.6 | 204.6 | 194.7 | 194.7 | 194.7 | 194.7 | 161.7 | 161.7 | 129.8 | 129.8 | 118.8
Сталь хромоникелевая коррозионно-стойкого аустенитного класса | 10Х17Н13М2Т | Листы и листовые штамповки, ковано-катаные заготовки толщиной от 60 до 300 мм | 182.9333 | 173.6 | 173.6 | 173.6 | 165.2 | 165.2 | 165.2 | 165.2 | 137.2 | 137.2 | 110.1333 | 110.1333 | 100.8 | 235.2 | 223.2 | 223.2 | 223.2 | 212.4 | 212.4 | 212.4 | 212.4 | 176.4 | 176.4 | 141.6 | 141.6 | 129.6 | 137.2 | 130.2 | 130.2 | 130.2 | 123.9 | 123.9 | 123.9 | 123.9 | 102.9 | 102.9 | 82.6 | 82.6 | 75.6 | 215.6 | 204.6 | 204.6 | 204.6 | 194.7 | 194.7 | 194.7 | 194.7 | 161.7 | 161.7 | 129.8 | 129.8 | 118.8
Сталь хромоникелевая коррозионно-стойкого аустенитного класса | 10Х17Н13М2Т | Листы толщиной от 0,5 до 160 мм | 219.3333 | 210.9333 | 210.9333 | 210.9333 | 201.6 | 201.6 | 195.4615 | 195.4615 | 165.2 | 165.2 | 127.8667 | 127.8667 | 127.8667 | 282 | 271.2 | 271.2 | 271.2 | 259.2 | 259.2 | 251.3077 | 251.3077 | 212.4 | 212.4 | 164.4 | 164.4 | 164.4 | 164.5 | 158.2 | 158.2 | 158.2 | 151.2 | 151.2 | 151.2 | 151.2 | 123.9 | 123.9 | 95.9 | 95.9 | 95.9 | 258.5 | 248.6 | 248.6 | 248.6 | 237.6 | 237.6 | 237.6 | 237.6 | 194.7 | 194.7 | 150.7 | 150.7 | 150.7
Сталь хромоникелевая коррозионно-стойкого аустенитного класса | 10Х17Н13М2Т | Трубы бесшовные горячедеформированные диаметром от 57 до 325 мм с толщиной стенки от 3,5 до 32 мм | 285.3846 | 274.6154 | 242.8462 | 232.6154 | 221.8462 | 221.8462 | 195.4615 | 195.4615 | 184.6923 | 184.6923 | 179.3077 | 169.0769 | 169.0769 | 366.9231 | 353.0769 | 312.2308 | 299.0769 | 285.2308 | 285.2308 | 251.3077 | 251.3077 | 237.4615 | 237.4615 | 230.5385 | 217.3846 | 217.3846 | 240.1 | 233.1 | 233.1 | 233.1 | 219.8 | 219.8 | 219.8 | 219.8 | 178.5 | 178.5 | 137.2 | 137.2 | 137.2 | 377.3 | 366.3 | 366.3 | 366.3 | 345.4 | 345.4 | 345.4 | 345.4 | 280.5 | 280.5 | 215.6 | 215.6 | 215.6
Сталь хромоникелевая коррозионно-стойкого аустенитного класса | 10Х17Н13М2Т | Трубы холодно- и теплодеформированные диаметром от 5 до 250 мм с толщиной стенки от 0,2 до 22 мм | 285.3846 | 274.6154 | 242.8462 | 232.6154 | 221.8462 | 221.8462 | 195.4615 | 195.4615 | 184.6923 | 184.6923 | 179.3077 | 169.0769 | 169.0769 | 366.9231 | 353.0769 | 312.2308 | 299.0769 | 285.2308 | 285.2308 | 251.3077 | 251.3077 | 237.4615 | 237.4615 | 230.5385 | 217.3846 | 217.3846 | 240.1 | 233.1 | 233.1 | 233.1 | 219.8 | 219.8 | 219.8 | 219.8 | 178.5 | 178.5 | 137.2 | 137.2 | 137.2 | 377.3 | 366.3 | 366.3 | 366.3 | 345.4 | 345.4 | 345.4 | 345.4 | 280.5 | 280.5 | 215.6 | 215.6 | 215.6
Сталь хромоникелевая коррозионно-стойкого аустенитного класса | 12Х18Н12М3ТЛ | Отливки | 201.6 | 182.9333 | 158.6667 | 154 | 149.3333 | 144.6667 | 140 | 130.6667 | 128.8 | 126.9333 | 125.0667 | 123.2 | 121.3333 | 259.2 | 235.2 | 204 | 198 | 192 | 186 | 180 | 168 | 165.6 | 163.2 | 160.8 | 158.4 | 156 | 151.2 | 137.2 | 119 | 115.5 | 112 | 108.5 | 105 | 98 | 96.6 | 95.2 | 93.8 | 92.4 | 91 | 237.6 | 215.6 | 187 | 181.5 | 176 | 170.5 | 165 | 154 | 151.8 | 149.6 | 147.4 | 145.2 | 143
Сталь хромоникелевая коррозионно-стойкого аустенитного класса | 10Х18Н12М3Л | Отливки | 182.9333 | 178.2667 | 169.8667 | 161.4667 | 153.0667 | 144.6667 | 136.2667 | 127.8667 | 118.5333 | 110.1333 | 106.4 | 104.5333 | 100.8 | 235.2 | 229.2 | 218.4 | 207.6 | 196.8 | 186 | 175.2 | 164.4 | 152.4 | 141.6 | 136.8 | 134.4 | 129.6 | 137.2 | 133.7 | 127.4 | 121.1 | 114.8 | 108.5 | 102.2 | 95.9 | 88.9 | 82.6 | 79.8 | 78.4 | 75.6 | 215.6 | 210.1 | 200.2 | 190.3 | 180.4 | 170.5 | 160.6 | 150.7 | 139.7 | 129.8 | 125.4 | 123.2 | 118.8
Сталь хромоникелевая коррозионно-стойкого аустенитного класса | 09Х16Н15М3Б | Заготовка трубная диаметром от 80 до 180 мм | 228.6667 | 219.3333 | 219.3333 | 210.9333 | 210.9333 | 210.9333 | 182.9333 | 173.6 | 155.8667 | 155.8667 | 155.8667 | 155.8667 | 155.8667 | 294 | 282 | 282 | 271.2 | 271.2 | 271.2 | 235.2 | 223.2 | 200.4 | 200.4 | 200.4 | 200.4 | 200.4 | 171.5 | 164.5 | 164.5 | 158.2 | 158.2 | 158.2 | 137.2 | 130.2 | 116.9 | 116.9 | 116.9 | 116.9 | 116.9 | 269.5 | 258.5 | 258.5 | 248.6 | 248.6 | 248.6 | 215.6 | 204.6 | 183.7 | 183.7 | 183.7 | 183.7 | 183.7
Сталь хромоникелевая коррозионно-стойкого аустенитного класса | 45Х14Н14В2М | Горячекатаная и кованая сталь диаметром, стороной квадрата или толщиной до 60 мм | 293.0667 | 274.4 | 274.4 | 274.4 | 274.4 | 256.6667 | 247.3333 | 228.6667 | 228.6667 | 219.3333 | 210.9333 | 201.6 | - | 376.8 | 352.8 | 352.8 | 352.8 | 352.8 | 330 | 318 | 294 | 294 | 282 | 271.2 | 259.2 | - | 219.8 | 205.8 | 205.8 | 205.8 | 205.8 | 192.5 | 185.5 | 171.5 | 171.5 | 164.5 | 158.2 | 151.2 | - | 345.4 | 323.4 | 323.4 | 323.4 | 323.4 | 302.5 | 291.5 | 269.5 | 269.5 | 258.5 | 248.6 | 237.6 | -
Сталь хромоникелевая коррозионно-стойкого аустенитного класса | 45Х14Н14В2М | Калиброванная сталь диаметром или стороной квадрата до 70 мм | 293.0667 | 274.4 | 274.4 | 274.4 | 274.4 | 256.6667 | 247.3333 | 228.6667 | 228.6667 | 219.3333 | 210.9333 | 201.6 | - | 376.8 | 352.8 | 352.8 | 352.8 | 352.8 | 330 | 318 | 294 | 294 | 282 | 271.2 | 259.2 | - | 219.8 | 205.8 | 205.8 | 205.8 | 205.8 | 192.5 | 185.5 | 171.5 | 171.5 | 164.5 | 158.2 | 151.2 | - | 345.4 | 323.4 | 323.4 | 323.4 | 323.4 | 302.5 | 291.5 | 269.5 | 269.5 | 258.5 | 248.6 | 237.6 | -
Сталь хромоникелевая коррозионно-стойкого аустенитного класса | 45Х14Н14В2М | Горячекатаная и кованая сталь диаметром, стороной квадрата или толщиной от 60 до 100 мм | 293.0667 | 274.4 | 274.4 | 274.4 | 274.4 | 256.6667 | 247.3333 | 228.6667 | 228.6667 | 219.3333 | 210.9333 | 201.6 | - | 376.8 | 352.8 | 352.8 | 352.8 | 352.8 | 330 | 318 | 294 | 294 | 282 | 271.2 | 259.2 | - | 219.8 | 205.8 | 205.8 | 205.8 | 205.8 | 192.5 | 185.5 | 171.5 | 171.5 | 164.5 | 158.2 | 151.2 | - | 345.4 | 323.4 | 323.4 | 323.4 | 323.4 | 302.5 | 291.5 | 269.5 | 269.5 | 258.5 | 248.6 | 237.6 | -
Сталь хромоникелевая коррозионно-стойкого аустенитного класса | 45Х14Н14В2М | Горячекатаная и кованая сталь диаметром, стороной квадрата или толщиной от 100 до 150 мм | 293.0667 | 274.4 | 274.4 | 274.4 | 274.4 | 256.6667 | 247.3333 | 228.6667 | 228.6667 | 219.3333 | 210.9333 | 201.6 | - | 376.8 | 352.8 | 352.8 | 352.8 | 352.8 | 330 | 318 | 294 | 294 | 282 | 271.2 | 259.2 | - | 219.8 | 205.8 | 205.8 | 205.8 | 205.8 | 192.5 | 185.5 | 171.5 | 171.5 | 164.5 | 158.2 | 151.2 | - | 345.4 | 323.4 | 323.4 | 323.4 | 323.4 | 302.5 | 291.5 | 269.5 | 269.5 | 258.5 | 248.6 | 237.6 | -
Сталь хромоникелевая коррозионно-стойкого аустенитного класса | Х18Н22В2Т2 | Поковки из слитков массой до 10 т | 320.1333 | 320.1333 | 320.1333 | 301.4667 | 301.4667 | 301.4667 | 301.4667 | 301.4667 | 301 | 293.0667 | 274.4 | 274.4 | 274.4 | 411.6 | 411.6 | 411.6 | 387.6 | 387.6 | 387.6 | 387.6 | 387.6 | 387 | 376.8 | 352.8 | 352.8 | 352.8 | 240.1 | 240.1 | 240.1 | 226.1 | 226.1 | 226.1 | 226.1 | 226.1 | 226.1 | 219.8 | 205.8 | 205.8 | 205.8 | 377.3 | 377.3 | 377.3 | 355.3 | 355.3 | 355.3 | 355.3 | 355.3 | 355.3 | 345.4 | 323.4 | 323.4 | 323.4
Сталь хромоникелевая коррозионно-стойкого аустенитного класса | 31Х19Н9МВБТ | Заготовки крепежных деталей неограниченной толщины, КП315* | 294 | 293.0667 | 293.0667 | 293.0667 | 285.3846 | 274.6154 | 264.3846 | 253.6154 | 237.4615 | 237.4615 | 221.8462 | 211.0769 | 182.9333 | 378 | 376.8 | 376.8 | 376.8 | 366.9231 | 353.0769 | 339.9231 | 326.0769 | 305.3077 | 305.3077 | 285.2308 | 271.3846 | 235.2 | 220.5 | 219.8 | 219.8 | 219.8 | 219.8 | 219.8 | 219.8 | 205.8 | 198.8 | 192.5 | 192.5 | 185.5 | 137.2 | 346.5 | 345.4 | 345.4 | 345.4 | 345.4 | 345.4 | 345.4 | 323.4 | 312.4 | 302.5 | 302.5 | 291.5 | 215.6
Сталь хромоникелевая коррозионно-стойкого аустенитного класса | 31Х19Н9МВБТ | Горячекатаная и кованая сталь диаметром, стороной квадрата или толщиной до 60 мм | 274.4 | 274.4 | 274.4 | 274.4 | 274.4 | 274.4 | 264.3846 | 253.6154 | 237.4615 | 237.4615 | 221.8462 | 211.0769 | 211.0769 | 352.8 | 352.8 | 352.8 | 352.8 | 352.8 | 352.8 | 339.9231 | 326.0769 | 305.3077 | 305.3077 | 285.2308 | 271.3846 | 271.3846 | 205.8 | 205.8 | 205.8 | 205.8 | 205.8 | 205.8 | 205.8 | 205.8 | 205.8 | 192.5 | 192.5 | 185.5 | 185.5 | 323.4 | 323.4 | 323.4 | 323.4 | 323.4 | 323.4 | 323.4 | 323.4 | 323.4 | 302.5 | 302.5 | 291.5 | 291.5
Сталь хромоникелевая коррозионно-стойкого аустенитного класса | 31Х19Н9МВБТ | Горячекатаная и кованая сталь диаметром, стороной квадрата или толщиной от 60 до 100 мм | 274.4 | 274.4 | 274.4 | 274.4 | 274.4 | 274.4 | 264.3846 | 253.6154 | 237.4615 | 237.4615 | 221.8462 | 211.0769 | 211.0769 | 352.8 | 352.8 | 352.8 | 352.8 | 352.8 | 352.8 | 339.9231 | 326.0769 | 305.3077 | 305.3077 | 285.2308 | 271.3846 | 271.3846 | 205.8 | 205.8 | 205.8 | 205.8 | 205.8 | 205.8 | 205.8 | 205.8 | 205.8 | 192.5 | 192.5 | 185.5 | 185.5 | 323.4 | 323.4 | 323.4 | 323.4 | 323.4 | 323.4 | 323.4 | 323.4 | 323.4 | 302.5 | 302.5 | 291.5 | 291.5
Сталь хромоникелевая коррозионно-стойкого аустенитного класса | 31Х19Н9МВБТ | Горячекатаная и кованая сталь диаметром, стороной квадрата или толщиной от 100 до 200 мм | 274.4 | 274.4 | 274.4 | 274.4 | 274.4 | 274.4 | 264.3846 | 253.6154 | 237.4615 | 237.4615 | 221.8462 | 211.0769 | 211.0769 | 352.8 | 352.8 | 352.8 | 352.8 | 352.8 | 352.8 | 339.9231 | 326.0769 | 305.3077 | 305.3077 | 285.2308 | 271.3846 | 271.3846 | 205.8 | 205.8 | 205.8 | 205.8 | 205.8 | 205.8 | 205.8 | 205.8 | 205.8 | 192.5 | 192.5 | 185.5 | 185.5 | 323.4 | 323.4 | 323.4 | 323.4 | 323.4 | 323.4 | 323.4 | 323.4 | 323.4 | 302.5 | 302.5 | 291.5 | 291.5
Сталь хромоникелевая коррозионно-стойкого аустенитного класса | 10Х11Н20Т3Р | Горячекатаная и кованая сталь диаметром, стороной квадрата или толщиной от 60 до 100 мм | 475.4615 | 475.4615 | 475.4615 | 475.4615 | 475.4615 | 475.4615 | 475.4615 | 475.4615 | 449.0769 | 449.0769 | 449.0769 | 432.9231 | 422.6923 | 611.3077 | 611.3077 | 611.3077 | 611.3077 | 611.3077 | 611.3077 | 611.3077 | 611.3077 | 577.3846 | 577.3846 | 577.3846 | 556.6154 | 543.4615 | 412.3 | 412.3 | 412.3 | 412.3 | 412.3 | 412.3 | 412.3 | 412.3 | 412.3 | 412.3 | 391.3 | 378 | 364 | 647.9 | 647.9 | 647.9 | 647.9 | 647.9 | 647.9 | 647.9 | 647.9 | 647.9 | 647.9 | 614.9 | 594 | 572
Сталь хромоникелевая коррозионно-стойкого аустенитного класса | 10Х11Н20Т3Р | Горячекатаная и кованая сталь диаметром, стороной квадрата или толщиной от 100 до 150 мм | 475.4615 | 475.4615 | 475.4615 | 475.4615 | 475.4615 | 475.4615 | 475.4615 | 475.4615 | 449.0769 | 449.0769 | 449.0769 | 432.9231 | 422.6923 | 611.3077 | 611.3077 | 611.3077 | 611.3077 | 611.3077 | 611.3077 | 611.3077 | 611.3077 | 577.3846 | 577.3846 | 577.3846 | 556.6154 | 543.4615 | 412.3 | 412.3 | 412.3 | 412.3 | 412.3 | 412.3 | 412.3 | 412.3 | 412.3 | 412.3 | 391.3 | 378 | 364 | 647.9 | 647.9 | 647.9 | 647.9 | 647.9 | 647.9 | 647.9 | 647.9 | 647.9 | 647.9 | 614.9 | 594 | 572
Сталь хромоникелевая коррозионно-стойкого аустенитного класса | 10Х11Н20Т3Р | Заготовки крепежных деталей, КП490* | 449.0769 | 449.0769 | 449.0769 | 449.0769 | 449.0769 | 449.0769 | 439.6 | 411.6 | 411.6 | 411.6 | 411.6 | 406.5385 | 396.3077 | 577.3846 | 577.3846 | 577.3846 | 577.3846 | 577.3846 | 577.3846 | 565.2 | 529.2 | 529.2 | 529.2 | 529.2 | 522.6923 | 509.5385 | 343 | 343 | 343 | 343 | 343 | 343 | 329.7 | 308.7 | 308.7 | 308.7 | 308.7 | 308.7 | 308.7 | 539 | 539 | 539 | 539 | 539 | 539 | 518.1 | 485.1 | 485.1 | 485.1 | 485.1 | 485.1 | 485.1
Сталь хромоникелевая коррозионно-стойкого аустенитного класса | 10Х11Н20Т3Р | Сортовой прокат, КП490* | 449.0769 | 449.0769 | 449.0769 | 449.0769 | 449.0769 | 449.0769 | 439.6 | 411.6 | 411.6 | 411.6 | 411.6 | 406.5385 | 396.3077 | 577.3846 | 577.3846 | 577.3846 | 577.3846 | 577.3846 | 577.3846 | 565.2 | 529.2 | 529.2 | 529.2 | 529.2 | 522.6923 | 509.5385 | 343 | 343 | 343 | 343 | 343 | 343 | 329.7 | 308.7 | 308.7 | 308.7 | 308.7 | 308.7 | 308.7 | 539 | 539 | 539 | 539 | 539 | 539 | 518.1 | 485.1 | 485.1 | 485.1 | 485.1 | 485.1 | 485.1
Сталь хромоникелевая коррозионно-стойкого аустенитного класса | 10Х11Н20Т3Р | Горячекатаная и кованая сталь диаметром, стороной квадрата или толщиной до 60 мм | 475.4615 | 475.4615 | 475.4615 | 475.4615 | 475.4615 | 475.4615 | 475.4615 | 475.4615 | 449.0769 | 449.0769 | 449.0769 | 432.9231 | 422.6923 | 611.3077 | 611.3077 | 611.3077 | 611.3077 | 611.3077 | 611.3077 | 611.3077 | 611.3077 | 577.3846 | 577.3846 | 577.3846 | 556.6154 | 543.4615 | 412.3 | 412.3 | 412.3 | 412.3 | 412.3 | 412.3 | 412.3 | 412.3 | 412.3 | 412.3 | 391.3 | 378 | 364 | 647.9 | 647.9 | 647.9 | 647.9 | 647.9 | 647.9 | 647.9 | 647.9 | 647.9 | 647.9 | 614.9 | 594 | 572
Сплав на железоникелевой основе | 1Х16Н36МБТЮР |  | 365.8667 | 365.8667 | 365.8667 | 365.8667 | 365.8667 | 365.8667 | 365.8667 | 365.8667 | 365.8667 | 365.8667 | 365.8667 | 365.8667 | - | 470.4 | 470.4 | 470.4 | 470.4 | 470.4 | 470.4 | 470.4 | 470.4 | 470.4 | 470.4 | 470.4 | 470.4 | - | 274.4 | 274.4 | 274.4 | 274.4 | 274.4 | 274.4 | 274.4 | 274.4 | 274.4 | 274.4 | 274.4 | 274.4 | - | 431.2 | 431.2 | 431.2 | 431.2 | 431.2 | 431.2 | 431.2 | 431.2 | 431.2 | 431.2 | 431.2 | 431.2 | -
Сплав на железоникелевой основе | 03Х21Н32М3Б | Прутки, поковки | 201.6 | 201.6 | 201.6 | 201.6 | 201.6 | 182.9333 | 182.9333 | 155.8667 | 155.8667 | 155.8667 | 137.2 | 137.2 | - | 259.2 | 259.2 | 259.2 | 259.2 | 259.2 | 235.2 | 235.2 | 200.4 | 200.4 | 200.4 | 176.4 | 176.4 | - | 151.2 | 151.2 | 151.2 | 151.2 | 151.2 | 137.2 | 137.2 | 116.9 | 116.9 | 116.9 | 102.9 | 102.9 | - | 237.6 | 237.6 | 237.6 | 237.6 | 237.6 | 215.6 | 215.6 | 183.7 | 183.7 | 183.7 | 161.7 | 161.7 | -
Сплав на железоникелевой основе | 03Х21Н32М3Б | Трубы | 201.6 | 201.6 | 201.6 | 201.6 | 201.6 | 201.6 | 182.9333 | 182.9333 | 182.9333 | 182.9333 | 164.2667 | 146.5333 | - | 259.2 | 259.2 | 259.2 | 259.2 | 259.2 | 259.2 | 235.2 | 235.2 | 235.2 | 235.2 | 211.2 | 188.4 | - | 151.2 | 151.2 | 151.2 | 151.2 | 151.2 | 151.2 | 137.2 | 137.2 | 137.2 | 137.2 | 123.2 | 109.9 | - | 237.6 | 237.6 | 237.6 | 237.6 | 237.6 | 237.6 | 215.6 | 215.6 | 215.6 | 215.6 | 193.6 | 172.7 | -
Сплав на железоникелевой основе | Сплав ХН35ВТ | Заготовки крепежных деталей толщиной до 400 мм и от 620 до 650 мм, КП395* | 368.6667 | 368.6667 | 348.1333 | 338.8 | 329.4667 | 329.4667 | 329.4667 | 329.4667 | 329.4667 | 329.4667 | 322 | 305.8462 | 290.2308 | 474 | 474 | 447.6 | 435.6 | 423.6 | 423.6 | 423.6 | 423.6 | 423.6 | 423.6 | 414 | 393.2308 | 373.1538 | 276.5 | 276.5 | 261.1 | 254.1 | 247.1 | 247.1 | 247.1 | 247.1 | 247.1 | 247.1 | 247.1 | 240.1 | 233.1 | 434.5 | 434.5 | 410.3 | 399.3 | 388.3 | 388.3 | 388.3 | 388.3 | 388.3 | 388.3 | 388.3 | 377.3 | 366.3
Сплав на железоникелевой основе | Сплав ХН35ВТ | Сортовой прокат толщиной до 100 мм | 368.6667 | 368.6667 | 348.1333 | 338.8 | 329.4667 | 329.4667 | 329.4667 | 329.4667 | 329.4667 | 329.4667 | 322 | 305.8462 | 290.2308 | 474 | 474 | 447.6 | 435.6 | 423.6 | 423.6 | 423.6 | 423.6 | 423.6 | 423.6 | 414 | 393.2308 | 373.1538 | 276.5 | 276.5 | 261.1 | 254.1 | 247.1 | 247.1 | 247.1 | 247.1 | 247.1 | 247.1 | 247.1 | 240.1 | 233.1 | 434.5 | 434.5 | 410.3 | 399.3 | 388.3 | 388.3 | 388.3 | 388.3 | 388.3 | 388.3 | 388.3 | 377.3 | 366.3
Сплав на железоникелевой основе | Сплав ХН35ВТ-ВД | Кованый и горячекатаный пруток диаметром от 40 до 200 мм | 449.0769 | 438.3077 | 430.2667 | 420.9333 | 411.6 | 411.6 | 406.5385 | 401.6923 | 396.3077 | 396.3077 | 396.3077 | 380.1538 | 359.1538 | 577.3846 | 563.5385 | 553.2 | 541.2 | 529.2 | 529.2 | 522.6923 | 516.4615 | 509.5385 | 509.5385 | 509.5385 | 488.7692 | 461.7692 | 343.7 | 343.7 | 322.7 | 315.7 | 308.7 | 308.7 | 308.7 | 308.7 | 308.7 | 308.7 | 308.7 | 308.7 | 288.4 | 540.1 | 540.1 | 507.1 | 496.1 | 485.1 | 485.1 | 485.1 | 485.1 | 485.1 | 485.1 | 485.1 | 485.1 | 453.2
Сплав на железоникелевой основе | Сплав ХН35ВТ-ВД | Сортовой прокат до 100 мм | 449.0769 | 438.3077 | 430.2667 | 420.9333 | 411.6 | 411.6 | 406.5385 | 401.6923 | 396.3077 | 396.3077 | 396.3077 | 380.1538 | 359.1538 | 577.3846 | 563.5385 | 553.2 | 541.2 | 529.2 | 529.2 | 522.6923 | 516.4615 | 509.5385 | 509.5385 | 509.5385 | 488.7692 | 461.7692 | 343.7 | 343.7 | 322.7 | 315.7 | 308.7 | 308.7 | 308.7 | 308.7 | 308.7 | 308.7 | 308.7 | 308.7 | 288.4 | 540.1 | 540.1 | 507.1 | 496.1 | 485.1 | 485.1 | 485.1 | 485.1 | 485.1 | 485.1 | 485.1 | 485.1 | 453.2
Сплав на железоникелевой основе | Сплав ХН35ВТЮ |  | 475.4615 | 475.4615 | 475.4615 | 475.4615 | 475.4615 | 475.4615 | 475.4615 | 475.4615 | 475.4615 | 475.4615 | 475.4615 | 475.4615 | 475.4615 | 611.3077 | 611.3077 | 611.3077 | 611.3077 | 611.3077 | 611.3077 | 611.3077 | 611.3077 | 611.3077 | 611.3077 | 611.3077 | 611.3077 | 611.3077 | 412.3 | 412.3 | 412.3 | 412.3 | 412.3 | 412.3 | 412.3 | 412.3 | 412.3 | 412.3 | 412.3 | 412.3 | 405.3 | 647.9 | 647.9 | 647.9 | 647.9 | 647.9 | 647.9 | 647.9 | 647.9 | 647.9 | 647.9 | 647.9 | 647.9 | 636.9
Сплав на железоникелевой основе | Сплав 0Х20Н46Б | Бесшовные трубы холодно и теплодеформированные наружным диаметром от 13 до 32 мм с толщиной стенки от 1,5 до 3 мм | 182.9333 | 173.6 | 173.6 | 165.2 | 155.8667 | 155.8667 | 155.8667 | 146.5333 | 146.5333 | 146.5333 | 146.5333 | 146.5333 | 137.2 | 235.2 | 223.2 | 223.2 | 212.4 | 200.4 | 200.4 | 200.4 | 188.4 | 188.4 | 188.4 | 188.4 | 188.4 | 176.4 | 137.2 | 130.2 | 130.2 | 123.9 | 116.9 | 116.9 | 116.9 | 109.9 | 109.9 | 109.9 | 109.9 | 109.9 | 102.9 | 215.6 | 204.6 | 204.6 | 194.7 | 183.7 | 183.7 | 183.7 | 172.7 | 172.7 | 172.7 | 172.7 | 172.7 | 161.7
Сплав на железоникелевой основе | Сплав 0Х20Н46Б | Прутки круглого и квадратного сечения толщиной или диаметром от 30 до 170 мм | 192.2667 | 182.9333 | 182.9333 | 173.6 | 165.2 | 165.2 | 165.2 | 155.8667 | 155.8667 | 155.8667 | 155.8667 | 155.8667 | 146.5333 | 247.2 | 235.2 | 235.2 | 223.2 | 212.4 | 212.4 | 212.4 | 200.4 | 200.4 | 200.4 | 200.4 | 200.4 | 188.4 | 144.2 | 137.2 | 137.2 | 130.2 | 123.9 | 123.9 | 123.9 | 116.9 | 116.9 | 116.9 | 116.9 | 116.9 | 109.9 | 226.6 | 215.6 | 215.6 | 204.6 | 194.7 | 194.7 | 194.7 | 183.7 | 183.7 | 183.7 | 183.7 | 183.7 | 172.7

## Генерация JSON
Класс материала | Обозначение класса | Совмещенное название
|  |  | 20 | 50 | 100 | 150 | 200 | 250 | 300 | 350 | 400 | 450 | 500 | 550 | 600 | 20 | 50 | 100 | 150 | 200 | 250 | 300 | 350 | 400 | 450 | 500 | 550 | 600
Сталь углеродистая | СУ | Ст3сп5 (Горячекатаная сортовая фасонная и листовая сталь толщиной до 20 мм) | 373 | 373,363 | 373,363,353 | 373,363,353,353 | 373,363,353,353,343 | 373,363,353,353,343,323 | 373,363,353,353,343,323,284 | 373,363,353,353,343,323,284 | 373,363,353,353,343,323,284 | 373,363,353,353,343,323,284 | 373,363,353,353,343,323,284 | 373,363,353,353,343,323,284 | 373,363,353,353,343,323,284 | 245 | 245,235 | 245,235,235 | 245,235,235,235 | 245,235,235,235,235 | 245,235,235,235,235,206 | 245,235,235,235,235,206,186 | 245,235,235,235,235,206,186 | 245,235,235,235,235,206,186 | 245,235,235,235,235,206,186 | 245,235,235,235,235,206,186 | 245,235,235,235,235,206,186 | 245,235,235,235,235,206,186 | {Name: "Ст3сп5 (Горячекатаная сортовая фасонная и листовая сталь толщиной до 20 мм)",ClassID: "СУ",UltimateStressArray: [373,363,353,353,343,323,284],YieldStressArray: [245,235,235,235,235,206,186]},
Сталь углеродистая | СУ | Ст3сп5 (Горячекатаная сортовая фасонная и листовая сталь толщиной от 20 до 100 мм) | 373 | 373,363 | 373,363,353 | 373,363,353,353 | 373,363,353,353,343 | 373,363,353,353,343,323 | 373,363,353,353,343,323,284 | 373,363,353,353,343,323,284 | 373,363,353,353,343,323,284 | 373,363,353,353,343,323,284 | 373,363,353,353,343,323,284 | 373,363,353,353,343,323,284 | 373,363,353,353,343,323,284 | 206 | 206,196 | 206,196,196 | 206,196,196,196 | 206,196,196,196,196 | 206,196,196,196,196,177 | 206,196,196,196,196,177,157 | 206,196,196,196,196,177,157 | 206,196,196,196,196,177,157 | 206,196,196,196,196,177,157 | 206,196,196,196,196,177,157 | 206,196,196,196,196,177,157 | 206,196,196,196,196,177,157 | {Name: "Ст3сп5 (Горячекатаная сортовая фасонная и листовая сталь толщиной от 20 до 100 мм)",ClassID: "СУ",UltimateStressArray: [373,363,353,353,343,323,284],YieldStressArray: [206,196,196,196,196,177,157]},
Сталь углеродистая | СУ | Ст3сп5 (Горячекатаная сортовая фасонная и листовая сталь толщиной более 100 мм) | 373 | 373,363 | 373,363,353 | 373,363,353,353 | 373,363,353,353,343 | 373,363,353,353,343,323 | 373,363,353,353,343,323,284 | 373,363,353,353,343,323,284 | 373,363,353,353,343,323,284 | 373,363,353,353,343,323,284 | 373,363,353,353,343,323,284 | 373,363,353,353,343,323,284 | 373,363,353,353,343,323,284 | 206 | 206,196 | 206,196,196 | 206,196,196,196 | 206,196,196,196,196 | 206,196,196,196,196,177 | 206,196,196,196,196,177,157 | 206,196,196,196,196,177,157 | 206,196,196,196,196,177,157 | 206,196,196,196,196,177,157 | 206,196,196,196,196,177,157 | 206,196,196,196,196,177,157 | 206,196,196,196,196,177,157 | {Name: "Ст3сп5 (Горячекатаная сортовая фасонная и листовая сталь толщиной более 100 мм)",ClassID: "СУ",UltimateStressArray: [373,363,353,353,343,323,284],YieldStressArray: [206,196,196,196,196,177,157]},
Сталь углеродистая | СУ | Ст3сп5 (Трубы) | 373 | 373,363 | 373,363,353 | 373,363,353,343 | 373,363,353,343,343 | 373,363,353,343,343,323 | 373,363,353,343,343,323,324 | 373,363,353,343,343,323,324 | 373,363,353,343,343,323,324 | 373,363,353,343,343,323,324 | 373,363,353,343,343,323,324 | 373,363,353,343,343,323,324 | 373,363,353,343,343,323,324 | 206 | 206,196 | 206,196,196 | 206,196,196,196 | 206,196,196,196,196 | 206,196,196,196,196,177 | 206,196,196,196,196,177,157 | 206,196,196,196,196,177,157 | 206,196,196,196,196,177,157 | 206,196,196,196,196,177,157 | 206,196,196,196,196,177,157 | 206,196,196,196,196,177,157 | 206,196,196,196,196,177,157 | {Name: "Ст3сп5 (Трубы)",ClassID: "СУ",UltimateStressArray: [373,363,353,343,343,323,324],YieldStressArray: [206,196,196,196,196,177,157]},
Сталь углеродистая | СУ | Ст3сп5 (Поковки диаметром или толщиной до 300 мм, КП175*) | 355 | 355,343 | 355,343,333 | 355,343,333,333 | 355,343,333,333,314 | 355,343,333,333,314,304 | 355,343,333,333,314,304,275 | 355,343,333,333,314,304,275 | 355,343,333,333,314,304,275 | 355,343,333,333,314,304,275 | 355,343,333,333,314,304,275 | 355,343,333,333,314,304,275 | 355,343,333,333,314,304,275 | 175 | 175,167 | 175,167,167 | 175,167,167,167 | 175,167,167,167,157 | 175,167,167,167,157,147 | 175,167,167,167,157,147,137 | 175,167,167,167,157,147,137 | 175,167,167,167,157,147,137 | 175,167,167,167,157,147,137 | 175,167,167,167,157,147,137 | 175,167,167,167,157,147,137 | 175,167,167,167,157,147,137 | {Name: "Ст3сп5 (Поковки диаметром или толщиной до 300 мм, КП175*)",ClassID: "СУ",UltimateStressArray: [355,343,333,333,314,304,275],YieldStressArray: [175,167,167,167,157,147,137]},
Сталь углеродистая | СУ | Ст3сп5 (Поковки диаметром или толщиной до 300 мм, КП195*) | 390 | 390,390 | 390,390,373 | 390,390,373,373 | 390,390,373,373,363 | 390,390,373,373,363,333 | 390,390,373,373,363,333,304 | 390,390,373,373,363,333,304 | 390,390,373,373,363,333,304 | 390,390,373,373,363,333,304 | 390,390,373,373,363,333,304 | 390,390,373,373,363,333,304 | 390,390,373,373,363,333,304 | 195 | 195,195 | 195,195,195 | 195,195,195,195 | 195,195,195,195,177 | 195,195,195,195,177,167 | 195,195,195,195,177,167,147 | 195,195,195,195,177,167,147 | 195,195,195,195,177,167,147 | 195,195,195,195,177,167,147 | 195,195,195,195,177,167,147 | 195,195,195,195,177,167,147 | 195,195,195,195,177,167,147 | {Name: "Ст3сп5 (Поковки диаметром или толщиной до 300 мм, КП195*)",ClassID: "СУ",UltimateStressArray: [390,390,373,373,363,333,304],YieldStressArray: [195,195,195,195,177,167,147]},
Сталь углеродистая | СУ | Ст3сп5 (Поковки диаметром или толщиной до 50 мм, КП215*) | 420 | 420,422 | 420,422,402 | 420,422,402,402 | 420,422,402,402,392 | 420,422,402,402,392,373 | 420,422,402,402,392,373,333 | 420,422,402,402,392,373,333 | 420,422,402,402,392,373,333 | 420,422,402,402,392,373,333 | 420,422,402,402,392,373,333 | 420,422,402,402,392,373,333 | 420,422,402,402,392,373,333 | 215 | 215,206 | 215,206,206 | 215,206,206,206 | 215,206,206,206,196 | 215,206,206,206,196,196 | 215,206,206,206,196,196,167 | 215,206,206,206,196,196,167 | 215,206,206,206,196,196,167 | 215,206,206,206,196,196,167 | 215,206,206,206,196,196,167 | 215,206,206,206,196,196,167 | 215,206,206,206,196,196,167 | {Name: "Ст3сп5 (Поковки диаметром или толщиной до 50 мм, КП215*)",ClassID: "СУ",UltimateStressArray: [420,422,402,402,392,373,333],YieldStressArray: [215,206,206,206,196,196,167]},
Сталь углеродистая | СУ | 10 (Трубы холодно- и теплодеформированные бесшовные) | 343 | 343,333 | 343,333,333 | 343,333,333,333 | 343,333,333,333,333 | 343,333,333,333,333,323 | 343,333,333,333,333,323,314 | 343,333,333,333,333,323,314,294 | 343,333,333,333,333,323,314,294 | 343,333,333,333,333,323,314,294 | 343,333,333,333,333,323,314,294 | 343,333,333,333,333,323,314,294 | 343,333,333,333,333,323,314,294 | 206 | 206,196 | 206,196,195 | 206,196,195,181 | 206,196,195,181,176 | 206,196,195,181,176,157 | 206,196,195,181,176,157,137 | 206,196,195,181,176,157,137,118 | 206,196,195,181,176,157,137,118 | 206,196,195,181,176,157,137,118 | 206,196,195,181,176,157,137,118 | 206,196,195,181,176,157,137,118 | 206,196,195,181,176,157,137,118 | {Name: "Сталь 10 (Трубы холодно- и теплодеформированные бесшовные)",ClassID: "СУ",UltimateStressArray: [343,333,333,333,333,323,314,294],YieldStressArray: [206,196,195,181,176,157,137,118]},
Сталь углеродистая | СУ | 10 (Сортовая горячекатаная и кованая сталь толщиной или диаметром до 80 мм) | 333 | 333,333 | 333,333,333 | 333,333,333,333 | 333,333,333,333,333 | 333,333,333,333,333,323 | 333,333,333,333,333,323,314 | 333,333,333,333,333,323,314,294 | 333,333,333,333,333,323,314,294 | 333,333,333,333,333,323,314,294 | 333,333,333,333,333,323,314,294 | 333,333,333,333,333,323,314,294 | 333,333,333,333,333,323,314,294 | 186 | 186,186 | 186,186,186 | 186,186,186,177 | 186,186,186,177,177 | 186,186,186,177,177,157 | 186,186,186,177,177,157,137 | 186,186,186,177,177,157,137,118 | 186,186,186,177,177,157,137,118 | 186,186,186,177,177,157,137,118 | 186,186,186,177,177,157,137,118 | 186,186,186,177,177,157,137,118 | 186,186,186,177,177,157,137,118 | {Name: "Сталь 10 (Сортовая горячекатаная и кованая сталь толщиной или диаметром до 80 мм)",ClassID: "СУ",UltimateStressArray: [333,333,333,333,333,323,314,294],YieldStressArray: [186,186,186,177,177,157,137,118]},
Сталь углеродистая | СУ | 15 (Сортовая горячекатаная сталь толщиной или диаметром до 80 мм) | 373 | 373,373 | 373,373,363 | 373,373,363,353 | 373,373,363,353,343 | 373,373,363,353,343,333 | 373,373,363,353,343,333,333 | 373,373,363,353,343,333,333,333 | 373,373,363,353,343,333,333,333 | 373,373,363,353,343,333,333,333 | 373,373,363,353,343,333,333,333 | 373,373,363,353,343,333,333,333 | 373,373,363,353,343,333,333,333 | 226 | 226,216 | 226,216,216 | 226,216,216,196 | 226,216,216,196,196 | 226,216,216,196,196,196 | 226,216,216,196,196,196,196 | 226,216,216,196,196,196,196,196 | 226,216,216,196,196,196,196,196 | 226,216,216,196,196,196,196,196 | 226,216,216,196,196,196,196,196 | 226,216,216,196,196,196,196,196 | 226,216,216,196,196,196,196,196 | {Name: "Сталь 15 (Сортовая горячекатаная сталь толщиной или диаметром до 80 мм)",ClassID: "СУ",UltimateStressArray: [373,373,363,353,343,333,333,333],YieldStressArray: [226,216,216,196,196,196,196,196]},
Сталь углеродистая | СУ | 15 (Поковки диаметром до 300 мм, КП175*) | 355 | 355,343 | 355,343,333 | 355,343,333,324 | 355,343,333,324,314 | 355,343,333,324,314,294 | 355,343,333,324,314,294,294 | 355,343,333,324,314,294,294,294 | 355,343,333,324,314,294,294,294 | 355,343,333,324,314,294,294,294 | 355,343,333,324,314,294,294,294 | 355,343,333,324,314,294,294,294 | 355,343,333,324,314,294,294,294 | 175 | 175,167 | 175,167,157 | 175,167,157,147 | 175,167,157,147,147 | 175,167,157,147,147,128 | 175,167,157,147,147,128,118 | 175,167,157,147,147,128,118,118 | 175,167,157,147,147,128,118,118 | 175,167,157,147,147,128,118,118 | 175,167,157,147,147,128,118,118 | 175,167,157,147,147,128,118,118 | 175,167,157,147,147,128,118,118 | {Name: "Сталь 15 (Поковки диаметром до 300 мм, КП175*)",ClassID: "СУ",UltimateStressArray: [355,343,333,324,314,294,294,294],YieldStressArray: [175,167,157,147,147,128,118,118]},
Сталь углеродистая | СУ | 15 (Поковки диаметром до 100 мм, КП195*) | 390 | 390,383 | 390,383,373 | 390,383,373,363 | 390,383,373,363,353 | 390,383,373,363,353,343 | 390,383,373,363,353,343,333 | 390,383,373,363,353,343,333,324 | 390,383,373,363,353,343,333,324 | 390,383,373,363,353,343,333,324 | 390,383,373,363,353,343,333,324 | 390,383,373,363,353,343,333,324 | 390,383,373,363,353,343,333,324 | 195 | 195,195 | 195,195,177 | 195,195,177,167 | 195,195,177,167,167 | 195,195,177,167,167,147 | 195,195,177,167,167,147,128 | 195,195,177,167,167,147,128,128 | 195,195,177,167,167,147,128,128 | 195,195,177,167,167,147,128,128 | 195,195,177,167,167,147,128,128 | 195,195,177,167,167,147,128,128 | 195,195,177,167,167,147,128,128 | {Name: "Сталь 15 (Поковки диаметром до 100 мм, КП195*)",ClassID: "СУ",UltimateStressArray: [390,383,373,363,353,343,333,324],YieldStressArray: [195,195,177,167,167,147,128,128]},
Сталь углеродистая | СУ | 15 (Поковки диаметром до 50 мм, КП215*) | 430 | 430,422 | 430,422,402 | 430,422,402,392 | 430,422,402,392,383 | 430,422,402,392,383,363 | 430,422,402,392,383,363,363 | 430,422,402,392,383,363,363,363 | 430,422,402,392,383,363,363,363 | 430,422,402,392,383,363,363,363 | 430,422,402,392,383,363,363,363 | 430,422,402,392,383,363,363,363 | 430,422,402,392,383,363,363,363 | 215 | 215,206 | 215,206,186 | 215,206,186,177 | 215,206,186,177,177 | 215,206,186,177,177,157 | 215,206,186,177,177,157,147 | 215,206,186,177,177,157,147,147 | 215,206,186,177,177,157,147,147 | 215,206,186,177,177,157,147,147 | 215,206,186,177,177,157,147,147 | 215,206,186,177,177,157,147,147 | 215,206,186,177,177,157,147,147 | {Name: "Сталь 15 (Поковки диаметром до 50 мм, КП215*)",ClassID: "СУ",UltimateStressArray: [430,422,402,392,383,363,363,363],YieldStressArray: [215,206,186,177,177,157,147,147]},
Сталь углеродистая | СУ | 15Л (Отливки с толщиной стенки до 100 мм) | 392 | 392,392 | 392,392,373 | 392,392,373,363 | 392,392,373,363,363 | 392,392,373,363,363,353 | 392,392,373,363,363,353,343 | 392,392,373,363,363,353,343,333 | 392,392,373,363,363,353,343,333 | 392,392,373,363,363,353,343,333 | 392,392,373,363,363,353,343,333 | 392,392,373,363,363,353,343,333 | 392,392,373,363,363,353,343,333 | 196 | 196,196 | 196,196,196 | 196,196,196,177 | 196,196,196,177,157 | 196,196,196,177,157,147 | 196,196,196,177,157,147,138 | 196,196,196,177,157,147,138,118 | 196,196,196,177,157,147,138,118 | 196,196,196,177,157,147,138,118 | 196,196,196,177,157,147,138,118 | 196,196,196,177,157,147,138,118 | 196,196,196,177,157,147,138,118 | {Name: "Сталь 15Л (Отливки с толщиной стенки до 100 мм)",ClassID: "СУ",UltimateStressArray: [392,392,373,363,363,353,343,333],YieldStressArray: [196,196,196,177,157,147,138,118]},
Сталь углеродистая | СУ | 20 (Поковки диаметром до 300 мм, КП175*) | 355 | 355,343 | 355,343,333 | 355,343,333,323 | 355,343,333,323,323 | 355,343,333,323,323,294 | 355,343,333,323,323,294,294 | 355,343,333,323,323,294,294,294 | 355,343,333,323,323,294,294,294 | 355,343,333,323,323,294,294,294 | 355,343,333,323,323,294,294,294 | 355,343,333,323,323,294,294,294 | 355,343,333,323,323,294,294,294 | 175 | 175,167 | 175,167,167 | 175,167,167,167 | 175,167,167,167,167 | 175,167,167,167,167,157 | 175,167,167,167,167,157,147 | 175,167,167,167,167,157,147,128 | 175,167,167,167,167,157,147,128 | 175,167,167,167,167,157,147,128 | 175,167,167,167,167,157,147,128 | 175,167,167,167,167,157,147,128 | 175,167,167,167,167,157,147,128 | {Name: "Сталь 20 (Поковки диаметром до 300 мм, КП175*)",ClassID: "СУ",UltimateStressArray: [355,343,333,323,323,294,294,294],YieldStressArray: [175,167,167,167,167,157,147,128]},
Сталь углеродистая | СУ | 20 (Поковки диаметром до 300 мм, КП195*) | 390 | 390,390 | 390,390,373 | 390,390,373,363 | 390,390,373,363,363 | 390,390,373,363,363,343 | 390,390,373,363,363,343,333 | 390,390,373,363,363,343,333,323 | 390,390,373,363,363,343,333,323 | 390,390,373,363,363,343,333,323 | 390,390,373,363,363,343,333,323 | 390,390,373,363,363,343,333,323 | 390,390,373,363,363,343,333,323 | 195 | 195,195 | 195,195,195 | 195,195,195,195 | 195,195,195,195,195 | 195,195,195,195,195,177 | 195,195,195,195,195,177,157 | 195,195,195,195,195,177,157,137 | 195,195,195,195,195,177,157,137 | 195,195,195,195,195,177,157,137 | 195,195,195,195,195,177,157,137 | 195,195,195,195,195,177,157,137 | 195,195,195,195,195,177,157,137 | {Name: "Сталь 20 (Поковки диаметром до 300 мм, КП195*)",ClassID: "СУ",UltimateStressArray: [390,390,373,363,363,343,333,323],YieldStressArray: [195,195,195,195,195,177,157,137]},
Сталь углеродистая | СУ | 20 (Поковки диаметром до 300 мм, КП215*) | 430 | 430,422 | 430,422,422 | 430,422,422,412 | 430,422,422,412,402 | 430,422,422,412,402,402 | 430,422,422,412,402,402,392 | 430,422,422,412,402,402,392,373 | 430,422,422,412,402,402,392,373 | 430,422,422,412,402,402,392,373 | 430,422,422,412,402,402,392,373 | 430,422,422,412,402,402,392,373 | 430,422,422,412,402,402,392,373 | 215 | 215,206 | 215,206,206 | 215,206,206,206 | 215,206,206,206,196 | 215,206,206,206,196,196 | 215,206,206,206,196,196,177 | 215,206,206,206,196,196,177,157 | 215,206,206,206,196,196,177,157 | 215,206,206,206,196,196,177,157 | 215,206,206,206,196,196,177,157 | 215,206,206,206,196,196,177,157 | 215,206,206,206,196,196,177,157 | {Name: "Сталь 20 (Поковки диаметром до 300 мм, КП215*)",ClassID: "СУ",UltimateStressArray: [430,422,422,412,402,402,392,373],YieldStressArray: [215,206,206,206,196,196,177,157]},
Сталь углеродистая | СУ | 20 (Поковки диаметром от 100 до 300 мм, КП245*) | 470 | 470,461 | 470,461,461 | 470,461,461,451 | 470,461,461,451,441 | 470,461,461,451,441,441 | 470,461,461,451,441,441,432 | 470,461,461,451,441,441,432,422 | 470,461,461,451,441,441,432,422 | 470,461,461,451,441,441,432,422 | 470,461,461,451,441,441,432,422 | 470,461,461,451,441,441,432,422 | 470,461,461,451,441,441,432,422 | 245 | 245,235 | 245,235,235 | 245,235,235,235 | 245,235,235,235,226 | 245,235,235,235,226,226 | 245,235,235,235,226,226,196 | 245,235,235,235,226,226,196,177 | 245,235,235,235,226,226,196,177 | 245,235,235,235,226,226,196,177 | 245,235,235,235,226,226,196,177 | 245,235,235,235,226,226,196,177 | 245,235,235,235,226,226,196,177 | {Name: "Сталь 20 (Поковки диаметром от 100 до 300 мм, КП245*)",ClassID: "СУ",UltimateStressArray: [470,461,461,451,441,441,432,422],YieldStressArray: [245,235,235,235,226,226,196,177]},
Сталь углеродистая | СУ | 20 (Горячекатаная сталь толщиной или диаметром до 80 мм) | 402 | 402,392 | 402,392,392 | 402,392,392,392 | 402,392,392,392,373 | 402,392,392,392,373,373 | 402,392,392,392,373,373,363 | 402,392,392,392,373,373,363,353 | 402,392,392,392,373,373,363,353 | 402,392,392,392,373,373,363,353 | 402,392,392,392,373,373,363,353 | 402,392,392,392,373,373,363,353 | 402,392,392,392,373,373,363,353 | 216 | 216,206 | 216,206,206 | 216,206,206,206 | 216,206,206,206,196 | 216,206,206,206,196,196 | 216,206,206,206,196,196,177 | 216,206,206,206,196,196,177,157 | 216,206,206,206,196,196,177,157 | 216,206,206,206,196,196,177,157 | 216,206,206,206,196,196,177,157 | 216,206,206,206,196,196,177,157 | 216,206,206,206,196,196,177,157 | {Name: "Сталь 20 (Горячекатаная сталь толщиной или диаметром до 80 мм)",ClassID: "СУ",UltimateStressArray: [402,392,392,392,373,373,363,353],YieldStressArray: [216,206,206,206,196,196,177,157]},
Сталь углеродистая | СУ | 20 (Трубы горячедеформированные наружным диаметром от 10 до 465 мм с толщиной стенки от 2 до 60 мм) | 402 | 402,392 | 402,392,392 | 402,392,392,392 | 402,392,392,392,373 | 402,392,392,392,373,373 | 402,392,392,392,373,373,363 | 402,392,392,392,373,373,363,353 | 402,392,392,392,373,373,363,353 | 402,392,392,392,373,373,363,353 | 402,392,392,392,373,373,363,353 | 402,392,392,392,373,373,363,353 | 402,392,392,392,373,373,363,353 | 216 | 216,206 | 216,206,206 | 216,206,206,206 | 216,206,206,206,196 | 216,206,206,206,196,196 | 216,206,206,206,196,196,177 | 216,206,206,206,196,196,177,157 | 216,206,206,206,196,196,177,157 | 216,206,206,206,196,196,177,157 | 216,206,206,206,196,196,177,157 | 216,206,206,206,196,196,177,157 | 216,206,206,206,196,196,177,157 | {Name: "Сталь 20 (Трубы горячедеформированные наружным диаметром от 10 до 465 мм с толщиной стенки от 2 до 60 мм)",ClassID: "СУ",UltimateStressArray: [402,392,392,392,373,373,363,353],YieldStressArray: [216,206,206,206,196,196,177,157]},
Сталь углеродистая | СУ | 20 (Отожженные, высокоотпущенные листы толщиной от 4 до 80 мм) | 373 | 373,363 | 373,363,353 | 373,363,353,343 | 373,363,353,343,343 | 373,363,353,343,343,333 | 373,363,353,343,343,333,333 | 373,363,353,343,343,333,333,323 | 373,363,353,343,343,333,333,323 | 373,363,353,343,343,333,333,323 | 373,363,353,343,343,333,333,323 | 373,363,353,343,343,333,333,323 | 373,363,353,343,343,333,333,323 | 216 | 216,216 | 216,216,216 | 216,216,216,206 | 216,216,216,206,206 | 216,216,216,206,206,196 | 216,216,216,206,206,196,176 | 216,216,216,206,206,196,176,157 | 216,216,216,206,206,196,176,157 | 216,216,216,206,206,196,176,157 | 216,216,216,206,206,196,176,157 | 216,216,216,206,206,196,176,157 | 216,216,216,206,206,196,176,157 | {Name: "Сталь 20 (Отожженные, высокоотпущенные листы толщиной от 4 до 80 мм)",ClassID: "СУ",UltimateStressArray: [373,363,353,343,343,333,333,323],YieldStressArray: [216,216,216,206,206,196,176,157]},
Сталь углеродистая | СУ | 20 (Листовые заготовки толщиной от 20 до 250 мм) | 353 | 353,343 | 353,343,334 | 353,343,334,324 | 353,343,334,324,304 | 353,343,334,324,304,294 | 353,343,334,324,304,294,284 | 353,343,334,324,304,294,284,275 | 353,343,334,324,304,294,284,275 | 353,343,334,324,304,294,284,275 | 353,343,334,324,304,294,284,275 | 353,343,334,324,304,294,284,275 | 353,343,334,324,304,294,284,275 | 176 | 176,176 | 176,176,176 | 176,176,176,157 | 176,176,176,157,157 | 176,176,176,157,157,147 | 176,176,176,157,157,147,147 | 176,176,176,157,157,147,147,137 | 176,176,176,157,157,147,147,137 | 176,176,176,157,157,147,147,137 | 176,176,176,157,157,147,147,137 | 176,176,176,157,157,147,147,137 | 176,176,176,157,157,147,147,137 | {Name: "Сталь 20 (Листовые заготовки толщиной от 20 до 250 мм)",ClassID: "СУ",UltimateStressArray: [353,343,334,324,304,294,284,275],YieldStressArray: [176,176,176,157,157,147,147,137]},
Сталь углеродистая | СУ | 20Л (Отливки с толщиной стенки до 100 мм) | 412 | 412,412 | 412,412,412 | 412,412,412,392 | 412,412,412,392,370 | 412,412,412,392,370,370 | 412,412,412,392,370,370,370 | 412,412,412,392,370,370,370,360 | 412,412,412,392,370,370,370,360 | 412,412,412,392,370,370,370,360 | 412,412,412,392,370,370,370,360 | 412,412,412,392,370,370,370,360 | 412,412,412,392,370,370,370,360 | 216 | 216,216 | 216,216,196 | 216,216,196,176 | 216,216,196,176,170 | 216,216,196,176,170,165 | 216,216,196,176,170,165,157 | 216,216,196,176,170,165,157,137 | 216,216,196,176,170,165,157,137 | 216,216,196,176,170,165,157,137 | 216,216,196,176,170,165,157,137 | 216,216,196,176,170,165,157,137 | 216,216,196,176,170,165,157,137 | {Name: "Сталь 20Л (Отливки с толщиной стенки до 100 мм)",ClassID: "СУ",UltimateStressArray: [412,412,412,392,370,370,370,360],YieldStressArray: [216,216,196,176,170,165,157,137]},
Сталь углеродистая | СУ | 20К (Листы толщиной от 4 до 60 мм) | 402 | 402,397 | 402,397,397 | 402,397,397,392 | 402,397,397,392,392 | 402,397,397,392,392,392 | 402,397,397,392,392,392,373 | 402,397,397,392,392,392,373,363 | 402,397,397,392,392,392,373,363 | 402,397,397,392,392,392,373,363 | 402,397,397,392,392,392,373,363 | 402,397,397,392,392,392,373,363 | 402,397,397,392,392,392,373,363 | 216 | 216,206 | 216,206,206 | 216,206,206,206 | 216,206,206,206,196 | 216,206,206,206,196,196 | 216,206,206,206,196,196,177 | 216,206,206,206,196,196,177,157 | 216,206,206,206,196,196,177,157 | 216,206,206,206,196,196,177,157 | 216,206,206,206,196,196,177,157 | 216,206,206,206,196,196,177,157 | 216,206,206,206,196,196,177,157 | {Name: "Сталь 20К (Листы толщиной от 4 до 60 мм)",ClassID: "СУ",UltimateStressArray: [402,397,397,392,392,392,373,363],YieldStressArray: [216,206,206,206,196,196,177,157]},
Сталь углеродистая | СУ | 22К (Листы толщиной от 70 до 170 мм, КП215*) | 430 | 430,430 | 430,430,430 | 430,430,430,430 | 430,430,430,430,430 | 430,430,430,430,430,421 | 430,430,430,430,430,421,412 | 430,430,430,430,430,421,412,392 | 430,430,430,430,430,421,412,392 | 430,430,430,430,430,421,412,392 | 430,430,430,430,430,421,412,392 | 430,430,430,430,430,421,412,392 | 430,430,430,430,430,421,412,392 | 215 | 215,206 | 215,206,196 | 215,206,196,186 | 215,206,196,186,186 | 215,206,196,186,186,186 | 215,206,196,186,186,186,186 | 215,206,196,186,186,186,186,177 | 215,206,196,186,186,186,186,177 | 215,206,196,186,186,186,186,177 | 215,206,196,186,186,186,186,177 | 215,206,196,186,186,186,186,177 | 215,206,196,186,186,186,186,177 | {Name: "Сталь 22К (Листы толщиной от 70 до 170 мм, КП215*)",ClassID: "СУ",UltimateStressArray: [430,430,430,430,430,421,412,392],YieldStressArray: [215,206,196,186,186,186,186,177]},
Сталь углеродистая | СУ | 22К (Поковки диаметром от 300 до 800 мм, КП195*) | 390 | 390,390 | 390,390,390 | 390,390,390,383 | 390,390,390,383,373 | 390,390,390,383,373,363 | 390,390,390,383,373,363,353 | 390,390,390,383,373,363,353,353 | 390,390,390,383,373,363,353,353 | 390,390,390,383,373,363,353,353 | 390,390,390,383,373,363,353,353 | 390,390,390,383,373,363,353,353 | 390,390,390,383,373,363,353,353 | 195 | 195,186 | 195,186,177 | 195,186,177,167 | 195,186,177,167,167 | 195,186,177,167,167,157 | 195,186,177,167,167,157,157 | 195,186,177,167,167,157,157,137 | 195,186,177,167,167,157,157,137 | 195,186,177,167,167,157,157,137 | 195,186,177,167,167,157,157,137 | 195,186,177,167,167,157,157,137 | 195,186,177,167,167,157,157,137 | {Name: "Сталь 22К (Поковки диаметром от 300 до 800 мм, КП195*)",ClassID: "СУ",UltimateStressArray: [390,390,390,383,373,363,353,353],YieldStressArray: [195,186,177,167,167,157,157,137]},
Сталь углеродистая | СУ | 22К (Поковки диаметром от 100 до 800 мм, КП215*) | 430 | 430,392 | 430,392,392 | 430,392,392,392 | 430,392,392,392,392 | 430,392,392,392,392,392 | 430,392,392,392,392,392,353 | 430,392,392,392,392,392,353,343 | 430,392,392,392,392,392,353,343 | 430,392,392,392,392,392,353,343 | 430,392,392,392,392,392,353,343 | 430,392,392,392,392,392,353,343 | 430,392,392,392,392,392,353,343 | 215 | 215,206 | 215,206,196 | 215,206,196,186 | 215,206,196,186,186 | 215,206,196,186,186,186 | 215,206,196,186,186,186,186 | 215,206,196,186,186,186,186,177 | 215,206,196,186,186,186,186,177 | 215,206,196,186,186,186,186,177 | 215,206,196,186,186,186,186,177 | 215,206,196,186,186,186,186,177 | 215,206,196,186,186,186,186,177 | {Name: "Сталь 22К (Поковки диаметром от 100 до 800 мм, КП215*)",ClassID: "СУ",UltimateStressArray: [430,392,392,392,392,392,353,343],YieldStressArray: [215,206,196,186,186,186,186,177]},
Сталь углеродистая | СУ | 25 (Поковки диаметром до 500 мм, КП175*) | 350 | 350,343 | 350,343,333 | 350,343,333,323 | 350,343,333,323,323 | 350,343,333,323,323,304 | 350,343,333,323,323,304,294 | 350,343,333,323,323,304,294,294 | 350,343,333,323,323,304,294,294 | 350,343,333,323,323,304,294,294 | 350,343,333,323,323,304,294,294 | 350,343,333,323,323,304,294,294 | 350,343,333,323,323,304,294,294 | 175 | 175,167 | 175,167,157 | 175,167,157,147 | 175,167,157,147,137 | 175,167,157,147,137,128 | 175,167,157,147,137,128,118 | 175,167,157,147,137,128,118,108 | 175,167,157,147,137,128,118,108 | 175,167,157,147,137,128,118,108 | 175,167,157,147,137,128,118,108 | 175,167,157,147,137,128,118,108 | 175,167,157,147,137,128,118,108 | {Name: "Сталь 25 (Поковки диаметром до 500 мм, КП175*)",ClassID: "СУ",UltimateStressArray: [350,343,333,323,323,304,294,294],YieldStressArray: [175,167,157,147,137,128,118,108]},
Сталь углеродистая | СУ | 25 (Поковки диаметром до 500 мм, КП195*) | 390 | 390,390 | 390,390,373 | 390,390,373,363 | 390,390,373,363,363 | 390,390,373,363,363,343 | 390,390,373,363,363,343,333 | 390,390,373,363,363,343,333,323 | 390,390,373,363,363,343,333,323 | 390,390,373,363,363,343,333,323 | 390,390,373,363,363,343,333,323 | 390,390,373,363,363,343,333,323 | 390,390,373,363,363,343,333,323 | 195 | 195,195 | 195,195,177 | 195,195,177,167 | 195,195,177,167,157 | 195,195,177,167,157,137 | 195,195,177,167,157,137,128 | 195,195,177,167,157,137,128,118 | 195,195,177,167,157,137,128,118 | 195,195,177,167,157,137,128,118 | 195,195,177,167,157,137,128,118 | 195,195,177,167,157,137,128,118 | 195,195,177,167,157,137,128,118 | {Name: "Сталь 25 (Поковки диаметром до 500 мм, КП195*)",ClassID: "СУ",UltimateStressArray: [390,390,373,363,363,343,333,323],YieldStressArray: [195,195,177,167,157,137,128,118]},
Сталь углеродистая | СУ | 25 (Поковки диаметром до 300 мм, КП215*) | 430 | 430,422 | 430,422,422 | 430,422,422,412 | 430,422,422,412,402 | 430,422,422,412,402,402 | 430,422,422,412,402,402,402 | 430,422,422,412,402,402,402,373 | 430,422,422,412,402,402,402,373 | 430,422,422,412,402,402,402,373 | 430,422,422,412,402,402,402,373 | 430,422,422,412,402,402,402,373 | 430,422,422,412,402,402,402,373 | 215 | 215,206 | 215,206,196 | 215,206,196,177 | 215,206,196,177,167 | 215,206,196,177,167,147 | 215,206,196,177,167,147,137 | 215,206,196,177,167,147,137,118 | 215,206,196,177,167,147,137,118 | 215,206,196,177,167,147,137,118 | 215,206,196,177,167,147,137,118 | 215,206,196,177,167,147,137,118 | 215,206,196,177,167,147,137,118 | {Name: "Сталь 25 (Поковки диаметром до 300 мм, КП215*)",ClassID: "СУ",UltimateStressArray: [430,422,422,412,402,402,402,373],YieldStressArray: [215,206,196,177,167,147,137,118]},
Сталь углеродистая | СУ | 25 (Поковки диаметром до 100 мм, КП245*) | 470 | 470,461 | 470,461,461 | 470,461,461,451 | 470,461,461,451,441 | 470,461,461,451,441,441 | 470,461,461,451,441,441,441 | 470,461,461,451,441,441,441,412 | 470,461,461,451,441,441,441,412 | 470,461,461,451,441,441,441,412 | 470,461,461,451,441,441,441,412 | 470,461,461,451,441,441,441,412 | 470,461,461,451,441,441,441,412 | 245 | 245,235 | 245,235,226 | 245,235,226,206 | 245,235,226,206,196 | 245,235,226,206,196,167 | 245,235,226,206,196,167,157 | 245,235,226,206,196,167,157,118 | 245,235,226,206,196,167,157,118 | 245,235,226,206,196,167,157,118 | 245,235,226,206,196,167,157,118 | 245,235,226,206,196,167,157,118 | 245,235,226,206,196,167,157,118 | {Name: "Сталь 25 (Поковки диаметром до 100 мм, КП245*)",ClassID: "СУ",UltimateStressArray: [470,461,461,451,441,441,441,412],YieldStressArray: [245,235,226,206,196,167,157,118]},
Сталь углеродистая | СУ | 25 (Поковки диаметром от 100 до 300 мм, КП275*) | 530 | 530,510 | 530,510,500 | 530,510,500,481 | 530,510,500,481,481 | 530,510,500,481,481,451 | 530,510,500,481,481,451,441 | 530,510,500,481,481,451,441,441 | 530,510,500,481,481,451,441,441 | 530,510,500,481,481,451,441,441 | 530,510,500,481,481,451,441,441 | 530,510,500,481,481,451,441,441 | 530,510,500,481,481,451,441,441 | 275 | 275,255 | 275,255,245 | 275,255,245,226 | 275,255,245,226,216 | 275,255,245,226,216,196 | 275,255,245,226,216,196,186 | 275,255,245,226,216,196,186,167 | 275,255,245,226,216,196,186,167 | 275,255,245,226,216,196,186,167 | 275,255,245,226,216,196,186,167 | 275,255,245,226,216,196,186,167 | 275,255,245,226,216,196,186,167 | {Name: "Сталь 25 (Поковки диаметром от 100 до 300 мм, КП275*)",ClassID: "СУ",UltimateStressArray: [530,510,500,481,481,451,441,441],YieldStressArray: [275,255,245,226,216,196,186,167]},
Сталь углеродистая | СУ | 25Л (Отливки с толщиной стенки до 100 мм) | 441 | 441,432 | 441,432,432 | 441,432,432,422 | 441,432,432,422,422 | 441,432,432,422,422,400 | 441,432,432,422,422,400,380 | 441,432,432,422,422,400,380,370 | 441,432,432,422,422,400,380,370 | 441,432,432,422,422,400,380,370 | 441,432,432,422,422,400,380,370 | 441,432,432,422,422,400,380,370 | 441,432,432,422,422,400,380,370 | 235 | 235,226 | 235,226,216 | 235,226,216,196 | 235,226,216,196,180 | 235,226,216,196,180,175 | 235,226,216,196,180,175,170 | 235,226,216,196,180,175,170,150 | 235,226,216,196,180,175,170,150 | 235,226,216,196,180,175,170,150 | 235,226,216,196,180,175,170,150 | 235,226,216,196,180,175,170,150 | 235,226,216,196,180,175,170,150 | {Name: "Сталь 25Л (Отливки с толщиной стенки до 100 мм)",ClassID: "СУ",UltimateStressArray: [441,432,432,422,422,400,380,370],YieldStressArray: [235,226,216,196,180,175,170,150]},
Сталь углеродистая | СУ | 30 (Поковки диаметром от 300 до 800 мм, КП175*) | 355 | 355,355 | 355,355,343 | 355,355,343,343 | 355,355,343,343,343 | 355,355,343,343,343,333 | 355,355,343,343,343,333,333 | 355,355,343,343,343,333,333,333 | 355,355,343,343,343,333,333,333 | 355,355,343,343,343,333,333,333 | 355,355,343,343,343,333,333,333 | 355,355,343,343,343,333,333,333 | 355,355,343,343,343,333,333,333 | 175 | 175,175 | 175,175,175 | 175,175,175,175 | 175,175,175,175,167 | 175,175,175,175,167,137 | 175,175,175,175,167,137,108 | 175,175,175,175,167,137,108,98 | 175,175,175,175,167,137,108,98 | 175,175,175,175,167,137,108,98 | 175,175,175,175,167,137,108,98 | 175,175,175,175,167,137,108,98 | 175,175,175,175,167,137,108,98 | {Name: "Сталь 30 (Поковки диаметром от 300 до 800 мм, КП175*)",ClassID: "СУ",UltimateStressArray: [355,355,343,343,343,333,333,333],YieldStressArray: [175,175,175,175,167,137,108,98]},
Сталь углеродистая | СУ | 30 (Поковки диаметром от 100 до 800 мм, КП195*) | 390 | 390,390 | 390,390,390 | 390,390,390,373 | 390,390,390,373,373 | 390,390,390,373,373,373 | 390,390,390,373,373,373,373 | 390,390,390,373,373,373,373,373 | 390,390,390,373,373,373,373,373 | 390,390,390,373,373,373,373,373 | 390,390,390,373,373,373,373,373 | 390,390,390,373,373,373,373,373 | 390,390,390,373,373,373,373,373 | 195 | 195,195 | 195,195,195 | 195,195,195,195 | 195,195,195,195,195 | 195,195,195,195,195,147 | 195,195,195,195,195,147,118 | 195,195,195,195,195,147,118,108 | 195,195,195,195,195,147,118,108 | 195,195,195,195,195,147,118,108 | 195,195,195,195,195,147,118,108 | 195,195,195,195,195,147,118,108 | 195,195,195,195,195,147,118,108 | {Name: "Сталь 30 (Поковки диаметром от 100 до 800 мм, КП195*)",ClassID: "СУ",UltimateStressArray: [390,390,390,373,373,373,373,373],YieldStressArray: [195,195,195,195,195,147,118,108]},
Сталь углеродистая | СУ | 30 (Поковки диаметром от 100 до 800 мм, КП215*) | 430 | 430,430 | 430,430,422 | 430,430,422,412 | 430,430,422,412,412 | 430,430,422,412,412,402 | 430,430,422,412,412,402,402 | 430,430,422,412,412,402,402,402 | 430,430,422,412,412,402,402,402 | 430,430,422,412,412,402,402,402 | 430,430,422,412,412,402,402,402 | 430,430,422,412,412,402,402,402 | 430,430,422,412,412,402,402,402 | 215 | 215,215 | 215,215,215 | 215,215,215,215 | 215,215,215,215,206 | 215,215,215,215,206,167 | 215,215,215,215,206,167,128 | 215,215,215,215,206,167,128,118 | 215,215,215,215,206,167,128,118 | 215,215,215,215,206,167,128,118 | 215,215,215,215,206,167,128,118 | 215,215,215,215,206,167,128,118 | 215,215,215,215,206,167,128,118 | {Name: "Сталь 30 (Поковки диаметром от 100 до 800 мм, КП215*)",ClassID: "СУ",UltimateStressArray: [430,430,422,412,412,402,402,402],YieldStressArray: [215,215,215,215,206,167,128,118]},
Сталь углеродистая | СУ | 30 (Поковки диаметром до 500 мм, КП245*) | 470 | 470,470 | 470,470,461 | 470,470,461,451 | 470,470,461,451,441 | 470,470,461,451,441,441 | 470,470,461,451,441,441,441 | 470,470,461,451,441,441,441,441 | 470,470,461,451,441,441,441,441 | 470,470,461,451,441,441,441,441 | 470,470,461,451,441,441,441,441 | 470,470,461,451,441,441,441,441 | 470,470,461,451,441,441,441,441 | 245 | 245,245 | 245,245,245 | 245,245,245,245 | 245,245,245,245,235 | 245,245,245,245,235,196 | 245,245,245,245,235,196,147 | 245,245,245,245,235,196,147,137 | 245,245,245,245,235,196,147,137 | 245,245,245,245,235,196,147,137 | 245,245,245,245,235,196,147,137 | 245,245,245,245,235,196,147,137 | 245,245,245,245,235,196,147,137 | {Name: "Сталь 30 (Поковки диаметром до 500 мм, КП245*)",ClassID: "СУ",UltimateStressArray: [470,470,461,451,441,441,441,441],YieldStressArray: [245,245,245,245,235,196,147,137]},
Сталь углеродистая | СУ | 35 (Сортовая горячекатаная сталь диаметром или толщиной до 80 мм) | 530 | 530,530 | 530,530,520 | 530,530,520,510 | 530,530,520,510,510 | 530,530,520,510,510,500 | 530,530,520,510,510,500,500 | 530,530,520,510,510,500,500,500 | 530,530,520,510,510,500,500,500 | 530,530,520,510,510,500,500,500 | 530,530,520,510,510,500,500,500 | 530,530,520,510,510,500,500,500 | 530,530,520,510,510,500,500,500 | 314 | 314,304 | 314,304,294 | 314,304,294,294 | 314,304,294,294,294 | 314,304,294,294,294,245 | 314,304,294,294,294,245,196 | 314,304,294,294,294,245,196,177 | 314,304,294,294,294,245,196,177 | 314,304,294,294,294,245,196,177 | 314,304,294,294,294,245,196,177 | 314,304,294,294,294,245,196,177 | 314,304,294,294,294,245,196,177 | {Name: "Сталь 35 (Сортовая горячекатаная сталь диаметром или толщиной до 80 мм)",ClassID: "СУ",UltimateStressArray: [530,530,520,510,510,500,500,500],YieldStressArray: [314,304,294,294,294,245,196,177]},
Сталь углеродистая | СУ | 35 (Поковки диаметром от 500 до 800 мм, КП175*) | 355 | 355,355 | 355,355,343 | 355,355,343,343 | 355,355,343,343,343 | 355,355,343,343,343,333 | 355,355,343,343,343,333,333 | 355,355,343,343,343,333,333,333 | 355,355,343,343,343,333,333,333 | 355,355,343,343,343,333,333,333 | 355,355,343,343,343,333,333,333 | 355,355,343,343,343,333,333,333 | 355,355,343,343,343,333,333,333 | 175 | 175,167 | 175,167,167 | 175,167,167,167 | 175,167,167,167,167 | 175,167,167,167,167,137 | 175,167,167,167,167,137,108 | 175,167,167,167,167,137,108,98 | 175,167,167,167,167,137,108,98 | 175,167,167,167,167,137,108,98 | 175,167,167,167,167,137,108,98 | 175,167,167,167,167,137,108,98 | 175,167,167,167,167,137,108,98 | {Name: "Сталь 35 (Поковки диаметром от 500 до 800 мм, КП175*)",ClassID: "СУ",UltimateStressArray: [355,355,343,343,343,333,333,333],YieldStressArray: [175,167,167,167,167,137,108,98]},
Сталь углеродистая | СУ | 35 (Поковки диаметром от 300 до 800 мм, КП195*) | 390 | 390,390 | 390,390,390 | 390,390,390,373 | 390,390,390,373,373 | 390,390,390,373,373,373 | 390,390,390,373,373,373,373 | 390,390,390,373,373,373,373,373 | 390,390,390,373,373,373,373,373 | 390,390,390,373,373,373,373,373 | 390,390,390,373,373,373,373,373 | 390,390,390,373,373,373,373,373 | 390,390,390,373,373,373,373,373 | 195 | 195,195 | 195,195,195 | 195,195,195,195 | 195,195,195,195,195 | 195,195,195,195,195,157 | 195,195,195,195,195,157,128 | 195,195,195,195,195,157,128,108 | 195,195,195,195,195,157,128,108 | 195,195,195,195,195,157,128,108 | 195,195,195,195,195,157,128,108 | 195,195,195,195,195,157,128,108 | 195,195,195,195,195,157,128,108 | {Name: "Сталь 35 (Поковки диаметром от 300 до 800 мм, КП195*)",ClassID: "СУ",UltimateStressArray: [390,390,390,373,373,373,373,373],YieldStressArray: [195,195,195,195,195,157,128,108]},
Сталь углеродистая | СУ | 35 (Поковки диаметром от 100 до 800 мм, КП215*) | 430 | 430,430 | 430,430,422 | 430,430,422,412 | 430,430,422,412,412 | 430,430,422,412,412,402 | 430,430,422,412,412,402,402 | 430,430,422,412,412,402,402,402 | 430,430,422,412,412,402,402,402 | 430,430,422,412,412,402,402,402 | 430,430,422,412,412,402,402,402 | 430,430,422,412,412,402,402,402 | 430,430,422,412,412,402,402,402 | 215 | 215,206 | 215,206,206 | 215,206,206,206 | 215,206,206,206,206 | 215,206,206,206,206,177 | 215,206,206,206,206,177,137 | 215,206,206,206,206,177,137,128 | 215,206,206,206,206,177,137,128 | 215,206,206,206,206,177,137,128 | 215,206,206,206,206,177,137,128 | 215,206,206,206,206,177,137,128 | 215,206,206,206,206,177,137,128 | {Name: "Сталь 35 (Поковки диаметром от 100 до 800 мм, КП215*)",ClassID: "СУ",UltimateStressArray: [430,430,422,412,412,402,402,402],YieldStressArray: [215,206,206,206,206,177,137,128]},
Сталь углеродистая | СУ | 35 (Поковки диаметром до 500 мм, КП245*) | 470 | 470,461 | 470,461,451 | 470,461,451,441 | 470,461,451,441,441 | 470,461,451,441,441,441 | 470,461,451,441,441,441,441 | 470,461,451,441,441,441,441,441 | 470,461,451,441,441,441,441,441 | 470,461,451,441,441,441,441,441 | 470,461,451,441,441,441,441,441 | 470,461,451,441,441,441,441,441 | 470,461,451,441,441,441,441,441 | 245 | 245,235 | 245,235,226 | 245,235,226,226 | 245,235,226,226,226 | 245,235,226,226,226,177 | 245,235,226,226,226,177,157 | 245,235,226,226,226,177,157,137 | 245,235,226,226,226,177,157,137 | 245,235,226,226,226,177,157,137 | 245,235,226,226,226,177,157,137 | 245,235,226,226,226,177,157,137 | 245,235,226,226,226,177,157,137 | {Name: "Сталь 35 (Поковки диаметром до 500 мм, КП245*)",ClassID: "СУ",UltimateStressArray: [470,461,451,441,441,441,441,441],YieldStressArray: [245,235,226,226,226,177,157,137]},
Сталь углеродистая | СУ | 35 (Поковки диаметром до 300 мм, КП275*) | 530 | 530,530 | 530,530,530 | 530,530,530,530 | 530,530,530,530,530 | 530,530,530,530,530,519 | 530,530,530,530,530,519,510 | 530,530,530,530,530,519,510,441 | 530,530,530,530,530,519,510,441 | 530,530,530,530,530,519,510,441 | 530,530,530,530,530,519,510,441 | 530,530,530,530,530,519,510,441 | 530,530,530,530,530,519,510,441 | 275 | 275,265 | 275,265,265 | 275,265,265,265 | 275,265,265,265,245 | 275,265,265,265,245,225 | 275,265,265,265,245,225,216 | 275,265,265,265,245,225,216,196 | 275,265,265,265,245,225,216,196 | 275,265,265,265,245,225,216,196 | 275,265,265,265,245,225,216,196 | 275,265,265,265,245,225,216,196 | 275,265,265,265,245,225,216,196 | {Name: "Сталь 35 (Поковки диаметром до 300 мм, КП275*)",ClassID: "СУ",UltimateStressArray: [530,530,530,530,530,519,510,441],YieldStressArray: [275,265,265,265,245,225,216,196]},
Сталь углеродистая | СУ | 35 (Поковки диаметром до 100 мм, КП315*) | 570 | 570,570 | 570,570,559 | 570,570,559,549 | 570,570,559,549,540 | 570,570,559,549,540,540 | 570,570,559,549,540,540,540 | 570,570,559,549,540,540,540,540 | 570,570,559,549,540,540,540,540 | 570,570,559,549,540,540,540,540 | 570,570,559,549,540,540,540,540 | 570,570,559,549,540,540,540,540 | 570,570,559,549,540,540,540,540 | 315 | 315,304 | 315,304,304 | 315,304,304,294 | 315,304,304,294,274 | 315,304,304,294,274,255 | 315,304,304,294,274,255,245 | 315,304,304,294,274,255,245,225 | 315,304,304,294,274,255,245,225 | 315,304,304,294,274,255,245,225 | 315,304,304,294,274,255,245,225 | 315,304,304,294,274,255,245,225 | 315,304,304,294,274,255,245,225 | {Name: "Сталь 35 (Поковки диаметром до 100 мм, КП315*)",ClassID: "СУ",UltimateStressArray: [570,570,559,549,540,540,540,540],YieldStressArray: [315,304,304,294,274,255,245,225]},
Сталь углеродистая | СУ | 35 (Заготовки крепежных деталей диаметром до 300 мм, КП275*) | 530 | 530,530 | 530,530,530 | 530,530,530,520 | 530,530,530,520,510 | 530,530,530,520,510,500 | 530,530,530,520,510,500,500 | 530,530,530,520,510,500,500,500 | 530,530,530,520,510,500,500,500 | 530,530,530,520,510,500,500,500 | 530,530,530,520,510,500,500,500 | 530,530,530,520,510,500,500,500 | 530,530,530,520,510,500,500,500 | 275 | 275,255 | 275,255,235 | 275,255,235,225 | 275,255,235,225,225 | 275,255,235,225,225,186 | 275,255,235,225,225,186,147 | 275,255,235,225,225,186,147,127 | 275,255,235,225,225,186,147,127 | 275,255,235,225,225,186,147,127 | 275,255,235,225,225,186,147,127 | 275,255,235,225,225,186,147,127 | 275,255,235,225,225,186,147,127 | {Name: "Сталь 35 (Заготовки крепежных деталей диаметром до 300 мм, КП275*)",ClassID: "СУ",UltimateStressArray: [530,530,530,520,510,500,500,500],YieldStressArray: [275,255,235,225,225,186,147,127]},
Сталь углеродистая | СУ | 40 (Поковки диаметром от 300 до 800 мм, КП215*) | 430 | 430,412 | 430,412,412 | 430,412,412,402 | 430,412,412,402,402 | 430,412,412,402,402,402 | 430,412,412,402,402,402,392 | 430,412,412,402,402,402,392,373 | 430,412,412,402,402,402,392,373 | 430,412,412,402,402,402,392,373 | 430,412,412,402,402,402,392,373 | 430,412,412,402,402,402,392,373 | 430,412,412,402,402,402,392,373 | 215 | 215,196 | 215,196,186 | 215,196,186,177 | 215,196,186,177,157 | 215,196,186,177,157,157 | 215,196,186,177,157,157,157 | 215,196,186,177,157,157,157,147 | 215,196,186,177,157,157,157,147 | 215,196,186,177,157,157,157,147 | 215,196,186,177,157,157,157,147 | 215,196,186,177,157,157,157,147 | 215,196,186,177,157,157,157,147 | {Name: "Сталь 40 (Поковки диаметром от 300 до 800 мм, КП215*)",ClassID: "СУ",UltimateStressArray: [430,412,412,402,402,402,392,373],YieldStressArray: [215,196,186,177,157,157,157,147]},
Сталь углеродистая | СУ | 40 (Поковки диаметром от 100 до 500 мм, КП245*) | 470 | 470,451 | 470,451,451 | 470,451,451,441 | 470,451,451,441,422 | 470,451,451,441,422,422 | 470,451,451,441,422,422,422 | 470,451,451,441,422,422,422,412 | 470,451,451,441,422,422,422,412 | 470,451,451,441,422,422,422,412 | 470,451,451,441,422,422,422,412 | 470,451,451,441,422,422,422,412 | 470,451,451,441,422,422,422,412 | 245 | 245,226 | 245,226,206 | 245,226,206,196 | 245,226,206,196,196 | 245,226,206,196,196,177 | 245,226,206,196,196,177,177 | 245,226,206,196,196,177,177,167 | 245,226,206,196,196,177,177,167 | 245,226,206,196,196,177,177,167 | 245,226,206,196,196,177,177,167 | 245,226,206,196,196,177,177,167 | 245,226,206,196,196,177,177,167 | {Name: "Сталь 40 (Поковки диаметром от 100 до 500 мм, КП245*)",ClassID: "СУ",UltimateStressArray: [470,451,451,441,422,422,422,412],YieldStressArray: [245,226,206,196,196,177,177,167]},
Сталь углеродистая | СУ | 40 (Поковки диаметром до 800 мм, КП275*) | 530 | 530,510 | 530,510,500 | 530,510,500,491 | 530,510,500,491,491 | 530,510,500,491,491,491 | 530,510,500,491,491,491,471 | 530,510,500,491,491,491,471,461 | 530,510,500,491,491,491,471,461 | 530,510,500,491,491,491,471,461 | 530,510,500,491,491,491,471,461 | 530,510,500,491,491,491,471,461 | 530,510,500,491,491,491,471,461 | 275 | 275,255 | 275,255,235 | 275,255,235,216 | 275,255,235,216,206 | 275,255,235,216,206,196 | 275,255,235,216,206,196,196 | 275,255,235,216,206,196,196,196 | 275,255,235,216,206,196,196,196 | 275,255,235,216,206,196,196,196 | 275,255,235,216,206,196,196,196 | 275,255,235,216,206,196,196,196 | 275,255,235,216,206,196,196,196 | {Name: "Сталь 40 (Поковки диаметром до 800 мм, КП275*)",ClassID: "СУ",UltimateStressArray: [530,510,500,491,491,491,471,461],YieldStressArray: [275,255,235,216,206,196,196,196]},
Сталь углеродистая | СУ | 40 (Поковки диаметром от 100 до 300 мм, КП315*) | 570 | 570,549 | 570,549,540 | 570,549,540,530 | 570,549,540,530,510 | 570,549,540,530,510,510 | 570,549,540,530,510,510,510 | 570,549,540,530,510,510,510,491 | 570,549,540,530,510,510,510,491 | 570,549,540,530,510,510,510,491 | 570,549,540,530,510,510,510,491 | 570,549,540,530,510,510,510,491 | 570,549,540,530,510,510,510,491 | 315 | 315,294 | 315,294,255 | 315,294,255,245 | 315,294,255,245,235 | 315,294,255,245,235,226 | 315,294,255,245,235,226,226 | 315,294,255,245,235,226,226,216 | 315,294,255,245,235,226,226,216 | 315,294,255,245,235,226,226,216 | 315,294,255,245,235,226,226,216 | 315,294,255,245,235,226,226,216 | 315,294,255,245,235,226,226,216 | {Name: "Сталь 40 (Поковки диаметром от 100 до 300 мм, КП315*)",ClassID: "СУ",UltimateStressArray: [570,549,540,530,510,510,510,491],YieldStressArray: [315,294,255,245,235,226,226,216]},
Сталь углеродистая | СУ | 40 (Поковки диаметром до 100 мм, КП345*) | 590 | 590,569 | 590,569,559 | 590,569,559,549 | 590,569,559,549,530 | 590,569,559,549,530,530 | 590,569,559,549,530,530,530 | 590,569,559,549,530,530,530,510 | 590,569,559,549,530,530,530,510 | 590,569,559,549,530,530,530,510 | 590,569,559,549,530,530,530,510 | 590,569,559,549,530,530,530,510 | 590,569,559,549,530,530,530,510 | 345 | 345,312 | 345,312,294 | 345,312,294,275 | 345,312,294,275,255 | 345,312,294,275,255,245 | 345,312,294,275,255,245,245 | 345,312,294,275,255,245,245,235 | 345,312,294,275,255,245,245,235 | 345,312,294,275,255,245,245,235 | 345,312,294,275,255,245,245,235 | 345,312,294,275,255,245,245,235 | 345,312,294,275,255,245,245,235 | {Name: "Сталь 40 (Поковки диаметром до 100 мм, КП345*)",ClassID: "СУ",UltimateStressArray: [590,569,559,549,530,530,530,510],YieldStressArray: [345,312,294,275,255,245,245,235]},
Сталь углеродистая | СУ | 40 (Заготовки крепежных деталей диаметром до 300 мм, КП295*) | 549 | 549,520 | 549,520,520 | 549,520,520,510 | 549,520,520,510,510 | 549,520,520,510,510,510 | 549,520,520,510,510,510,500 | 549,520,520,510,510,510,500,471 | 549,520,520,510,510,510,500,471 | 549,520,520,510,510,510,500,471 | 549,520,520,510,510,510,500,471 | 549,520,520,510,510,510,500,471 | 549,520,520,510,510,510,500,471 | 295 | 295,265 | 295,265,255 | 295,265,255,235 | 295,265,255,235,216 | 295,265,255,235,216,216 | 295,265,255,235,216,216,216 | 295,265,255,235,216,216,216,196 | 295,265,255,235,216,216,216,196 | 295,265,255,235,216,216,216,196 | 295,265,255,235,216,216,216,196 | 295,265,255,235,216,216,216,196 | 295,265,255,235,216,216,216,196 | {Name: "Сталь 40 (Заготовки крепежных деталей диаметром до 300 мм, КП295*)",ClassID: "СУ",UltimateStressArray: [549,520,520,510,510,510,500,471],YieldStressArray: [295,265,255,235,216,216,216,196]},
Сталь углеродистая | СУ | 45 (Горячекатаная сортовая сталь толщиной или диаметром до 250 мм) | 598 | 598,598 | 598,598,598 | 598,598,598,598 | 598,598,598,598,598 | 598,598,598,598,598,579 | 598,598,598,598,598,579,559 | 598,598,598,598,598,579,559,540 | 598,598,598,598,598,579,559,540 | 598,598,598,598,598,579,559,540 | 598,598,598,598,598,579,559,540 | 598,598,598,598,598,579,559,540 | 598,598,598,598,598,579,559,540 | 353 | 353,343 | 353,343,343 | 353,343,343,343 | 353,343,343,343,343 | 353,343,343,343,343,294 | 353,343,343,343,343,294,255 | 353,343,343,343,343,294,255,235 | 353,343,343,343,343,294,255,235 | 353,343,343,343,343,294,255,235 | 353,343,343,343,343,294,255,235 | 353,343,343,343,343,294,255,235 | 353,343,343,343,343,294,255,235 | {Name: "Сталь 45 (Горячекатаная сортовая сталь толщиной или диаметром до 250 мм)",ClassID: "СУ",UltimateStressArray: [598,598,598,598,598,579,559,540],YieldStressArray: [353,343,343,343,343,294,255,235]},
Сталь углеродистая | СУ | 45 (Заготовки крепежных деталей толщиной или диаметром до 300 мм, КП315*) | 569 | 569,569 | 569,569,569 | 569,569,569,569 | 569,569,569,569,569 | 569,569,569,569,569,549 | 569,569,569,569,569,549,530 | 569,569,569,569,569,549,530,510 | 569,569,569,569,569,549,530,510 | 569,569,569,569,569,549,530,510 | 569,569,569,569,569,549,530,510 | 569,569,569,569,569,549,530,510 | 569,569,569,569,569,549,530,510 | 315 | 315,304 | 315,304,304 | 315,304,304,294 | 315,304,304,294,274 | 315,304,304,294,274,255 | 315,304,304,294,274,255,245 | 315,304,304,294,274,255,245,225 | 315,304,304,294,274,255,245,225 | 315,304,304,294,274,255,245,225 | 315,304,304,294,274,255,245,225 | 315,304,304,294,274,255,245,225 | 315,304,304,294,274,255,245,225 | {Name: "Сталь 45 (Заготовки крепежных деталей толщиной или диаметром до 300 мм, КП315*)",ClassID: "СУ",UltimateStressArray: [569,569,569,569,569,549,530,510],YieldStressArray: [315,304,304,294,274,255,245,225]},
Сталь углеродистая | СУ | 45 (Поковки диаметром от 100 до 800 мм, КП245*) | 470 | 470,470 | 470,470,470 | 470,470,470,470 | 470,470,470,470,470 | 470,470,470,470,470,461 | 470,470,470,470,470,461,441 | 470,470,470,470,470,461,441,412 | 470,470,470,470,470,461,441,412 | 470,470,470,470,470,461,441,412 | 470,470,470,470,470,461,441,412 | 470,470,470,470,470,461,441,412 | 470,470,470,470,470,461,441,412 | 245 | 245,235 | 245,235,235 | 245,235,235,235 | 245,235,235,235,235 | 245,235,235,235,235,206 | 245,235,235,235,235,206,177 | 245,235,235,235,235,206,177,167 | 245,235,235,235,235,206,177,167 | 245,235,235,235,235,206,177,167 | 245,235,235,235,235,206,177,167 | 245,235,235,235,235,206,177,167 | 245,235,235,235,235,206,177,167 | {Name: "Сталь 45 (Поковки диаметром от 100 до 800 мм, КП245*)",ClassID: "СУ",UltimateStressArray: [470,470,470,470,470,461,441,412],YieldStressArray: [245,235,235,235,235,206,177,167]},
Сталь углеродистая | СУ | 45 (Поковки диаметром до 800 мм, КП275*) | 530 | 530,530 | 530,530,530 | 530,530,530,530 | 530,530,530,530,530 | 530,530,530,530,530,510 | 530,530,530,530,530,510,491 | 530,530,530,530,530,510,491,481 | 530,530,530,530,530,510,491,481 | 530,530,530,530,530,510,491,481 | 530,530,530,530,530,510,491,481 | 530,530,530,530,530,510,491,481 | 530,530,530,530,530,510,491,481 | 275 | 275,265 | 275,265,265 | 275,265,265,265 | 275,265,265,265,265 | 275,265,265,265,265,226 | 275,265,265,265,265,226,196 | 275,265,265,265,265,226,196,196 | 275,265,265,265,265,226,196,196 | 275,265,265,265,265,226,196,196 | 275,265,265,265,265,226,196,196 | 275,265,265,265,265,226,196,196 | 275,265,265,265,265,226,196,196 | {Name: "Сталь 45 (Поковки диаметром до 800 мм, КП275*)",ClassID: "СУ",UltimateStressArray: [530,530,530,530,530,510,491,481],YieldStressArray: [275,265,265,265,265,226,196,196]},
Сталь углеродистая | СУ | 45 (Поковки диаметром до 800 мм, КП315*) | 570 | 570,570 | 570,570,570 | 570,570,570,570 | 570,570,570,570,570 | 570,570,570,570,570,549 | 570,570,570,570,570,549,530 | 570,570,570,570,570,549,530,510 | 570,570,570,570,570,549,530,510 | 570,570,570,570,570,549,530,510 | 570,570,570,570,570,549,530,510 | 570,570,570,570,570,549,530,510 | 570,570,570,570,570,549,530,510 | 315 | 315,304 | 315,304,304 | 315,304,304,304 | 315,304,304,304,304 | 315,304,304,304,304,255 | 315,304,304,304,304,255,226 | 315,304,304,304,304,255,226,206 | 315,304,304,304,304,255,226,206 | 315,304,304,304,304,255,226,206 | 315,304,304,304,304,255,226,206 | 315,304,304,304,304,255,226,206 | 315,304,304,304,304,255,226,206 | {Name: "Сталь 45 (Поковки диаметром до 800 мм, КП315*)",ClassID: "СУ",UltimateStressArray: [570,570,570,570,570,549,530,510],YieldStressArray: [315,304,304,304,304,255,226,206]},
Сталь углеродистая | СУ | 45 (Поковки диаметром до 300 мм, КП345*) | 590 | 590,590 | 590,590,590 | 590,590,590,590 | 590,590,590,590,590 | 590,590,590,590,590,569 | 590,590,590,590,590,569,549 | 590,590,590,590,590,569,549,530 | 590,590,590,590,590,569,549,530 | 590,590,590,590,590,569,549,530 | 590,590,590,590,590,569,549,530 | 590,590,590,590,590,569,549,530 | 590,590,590,590,590,569,549,530 | 345 | 345,333 | 345,333,333 | 345,333,333,333 | 345,333,333,333,333 | 345,333,333,333,333,284 | 345,333,333,333,333,284,245 | 345,333,333,333,333,284,245,226 | 345,333,333,333,333,284,245,226 | 345,333,333,333,333,284,245,226 | 345,333,333,333,333,284,245,226 | 345,333,333,333,333,284,245,226 | 345,333,333,333,333,284,245,226 | {Name: "Сталь 45 (Поковки диаметром до 300 мм, КП345*)",ClassID: "СУ",UltimateStressArray: [590,590,590,590,590,569,549,530],YieldStressArray: [345,333,333,333,333,284,245,226]},
Сталь углеродистая | СУ | 45 (Поковки диаметром до 100 мм, КП395*) | 615 | 615,615 | 615,615,615 | 615,615,615,615 | 615,615,615,615,615 | 615,615,615,615,615,598 | 615,615,615,615,615,598,579 | 615,615,615,615,615,598,579,559 | 615,615,615,615,615,598,579,559 | 615,615,615,615,615,598,579,559 | 615,615,615,615,615,598,579,559 | 615,615,615,615,615,598,579,559 | 615,615,615,615,615,598,579,559 | 395 | 395,395 | 395,395,395 | 395,395,395,395 | 395,395,395,395,395 | 395,395,395,395,395,333 | 395,395,395,395,395,333,294 | 395,395,395,395,395,333,294,275 | 395,395,395,395,395,333,294,275 | 395,395,395,395,395,333,294,275 | 395,395,395,395,395,333,294,275 | 395,395,395,395,395,333,294,275 | 395,395,395,395,395,333,294,275 | {Name: "Сталь 45 (Поковки диаметром до 100 мм, КП395*)",ClassID: "СУ",UltimateStressArray: [615,615,615,615,615,598,579,559],YieldStressArray: [395,395,395,395,395,333,294,275]},
Сталь легированная | СЛ | 20X (Прутки и полосы диаметром или толщиной до 80 мм) | 785 | 785,755 | 785,755,755 | 785,755,755,745 | 785,755,755,745,735 | 785,755,755,745,735,715 | 785,755,755,745,735,715,676 | 785,755,755,745,735,715,676,649 | 785,755,755,745,735,715,676,649,578 | 785,755,755,745,735,715,676,649,578,540 | 785,755,755,745,735,715,676,649,578,540,471 | 785,755,755,745,735,715,676,649,578,540,471 | 785,755,755,745,735,715,676,649,578,540,471 | 638 | 638,589 | 638,589,589 | 638,589,589,568 | 638,589,589,568,559 | 638,589,589,568,559,529 | 638,589,589,568,559,529,510 | 638,589,589,568,559,529,510,490 | 638,589,589,568,559,529,510,490,461 | 638,589,589,568,559,529,510,490,461,441 | 638,589,589,568,559,529,510,490,461,441,432 | 638,589,589,568,559,529,510,490,461,441,432 | 638,589,589,568,559,529,510,490,461,441,432 | {Name: "Сталь 20X (Прутки и полосы диаметром или толщиной до 80 мм)",ClassID: "СЛ",UltimateStressArray: [785,755,755,745,735,715,676,649,578,540,471],YieldStressArray: [638,589,589,568,559,529,510,490,461,441,432]},
Сталь легированная | СЛ | 20X (Прутки и полосы диаметром или толщиной от 80 до 150 мм) | 785 | 785,755 | 785,755,726 | 785,755,726,726 | 785,755,726,726,726 | 785,755,726,726,726,726 | 785,755,726,726,726,726,726 | 785,755,726,726,726,726,726,687 | 785,755,726,726,726,726,726,687,608 | 785,755,726,726,726,726,726,687,608,540 | 785,755,726,726,726,726,726,687,608,540,471 | 785,755,726,726,726,726,726,687,608,540,471 | 785,755,726,726,726,726,726,687,608,540,471 | 638 | 638,589 | 638,589,549 | 638,589,549,540 | 638,589,549,540,530 | 638,589,549,540,530,530 | 638,589,549,540,530,530,530 | 638,589,549,540,530,530,530,520 | 638,589,549,540,530,530,530,520,491 | 638,589,549,540,530,530,530,520,491,461 | 638,589,549,540,530,530,530,520,491,461,432 | 638,589,549,540,530,530,530,520,491,461,432 | 638,589,549,540,530,530,530,520,491,461,432 | {Name: "Сталь 20X (Прутки и полосы диаметром или толщиной от 80 до 150 мм)",ClassID: "СЛ",UltimateStressArray: [785,755,726,726,726,726,726,687,608,540,471],YieldStressArray: [638,589,549,540,530,530,530,520,491,461,432]},
Сталь легированная | СЛ | 20X (Прутки и полосы диаметром или толщиной от 150 до 250 мм) | 785 | 785,755 | 785,755,726 | 785,755,726,726 | 785,755,726,726,726 | 785,755,726,726,726,726 | 785,755,726,726,726,726,726 | 785,755,726,726,726,726,726,687 | 785,755,726,726,726,726,726,687,608 | 785,755,726,726,726,726,726,687,608,540 | 785,755,726,726,726,726,726,687,608,540,471 | 785,755,726,726,726,726,726,687,608,540,471 | 785,755,726,726,726,726,726,687,608,540,471 | 638 | 638,589 | 638,589,549 | 638,589,549,540 | 638,589,549,540,530 | 638,589,549,540,530,530 | 638,589,549,540,530,530,530 | 638,589,549,540,530,530,530,520 | 638,589,549,540,530,530,530,520,491 | 638,589,549,540,530,530,530,520,491,461 | 638,589,549,540,530,530,530,520,491,461,432 | 638,589,549,540,530,530,530,520,491,461,432 | 638,589,549,540,530,530,530,520,491,461,432 | {Name: "Сталь 20X (Прутки и полосы диаметром или толщиной от 150 до 250 мм)",ClassID: "СЛ",UltimateStressArray: [785,755,726,726,726,726,726,687,608,540,471],YieldStressArray: [638,589,549,540,530,530,530,520,491,461,432]},
Сталь легированная | СЛ | 20X (Поковки диаметром до 500 мм, КП195*) | 390 | 390,373 | 390,373,363 | 390,373,363,363 | 390,373,363,363,363 | 390,373,363,363,363,363 | 390,373,363,363,363,363,363 | 390,373,363,363,363,363,363,333 | 390,373,363,363,363,363,363,333,304 | 390,373,363,363,363,363,363,333,304,265 | 390,373,363,363,363,363,363,333,304,265,235 | 390,373,363,363,363,363,363,333,304,265,235 | 390,373,363,363,363,363,363,333,304,265,235 | 195 | 195,177 | 195,177,167 | 195,177,167,167 | 195,177,167,167,167 | 195,177,167,167,167,167 | 195,177,167,167,167,167,167 | 195,177,167,167,167,167,167,157 | 195,177,167,167,167,167,167,157,147 | 195,177,167,167,167,167,167,157,147,137 | 195,177,167,167,167,167,167,157,147,137,128 | 195,177,167,167,167,167,167,157,147,137,128 | 195,177,167,167,167,167,167,157,147,137,128 | {Name: "Сталь 20X (Поковки диаметром до 500 мм, КП195*)",ClassID: "СЛ",UltimateStressArray: [390,373,363,363,363,363,363,333,304,265,235],YieldStressArray: [195,177,167,167,167,167,167,157,147,137,128]},
Сталь легированная | СЛ | 20X (Поковки диаметром до 300 мм, КП215*) | 430 | 430,412 | 430,412,402 | 430,412,402,402 | 430,412,402,402,402 | 430,412,402,402,402,402 | 430,412,402,402,402,402,402 | 430,412,402,402,402,402,402,373 | 430,412,402,402,402,402,402,373,333 | 430,412,402,402,402,402,402,373,333,294 | 430,412,402,402,402,402,402,373,333,294,255 | 430,412,402,402,402,402,402,373,333,294,255 | 430,412,402,402,402,402,402,373,333,294,255 | 215 | 215,196 | 215,196,196 | 215,196,196,196 | 215,196,196,196,196 | 215,196,196,196,196,196 | 215,196,196,196,196,196,196 | 215,196,196,196,196,196,196,177 | 215,196,196,196,196,196,196,177,167 | 215,196,196,196,196,196,196,177,167,157 | 215,196,196,196,196,196,196,177,167,157,147 | 215,196,196,196,196,196,196,177,167,157,147 | 215,196,196,196,196,196,196,177,167,157,147 | {Name: "Сталь 20X (Поковки диаметром до 300 мм, КП215*)",ClassID: "СЛ",UltimateStressArray: [430,412,402,402,402,402,402,373,333,294,255],YieldStressArray: [215,196,196,196,196,196,196,177,167,157,147]},
Сталь легированная | СЛ | 20X (Поковки диаметром до 300 мм, КП245*) | 470 | 470,451 | 470,451,432 | 470,451,432,432 | 470,451,432,432,432 | 470,451,432,432,432,432 | 470,451,432,432,432,432,412 | 470,451,432,432,432,432,412,402 | 470,451,432,432,432,432,412,402,363 | 470,451,432,432,432,432,412,402,363,323 | 470,451,432,432,432,432,412,402,363,323,294 | 470,451,432,432,432,432,412,402,363,323,294 | 470,451,432,432,432,432,412,402,363,323,294 | 245 | 245,226 | 245,226,206 | 245,226,206,206 | 245,226,206,206,206 | 245,226,206,206,206,206 | 245,226,206,206,206,206,206 | 245,226,206,206,206,206,206,196 | 245,226,206,206,206,206,206,196,196 | 245,226,206,206,206,206,206,196,196,177 | 245,226,206,206,206,206,206,196,196,177,167 | 245,226,206,206,206,206,206,196,196,177,167 | 245,226,206,206,206,206,206,196,196,177,167 | {Name: "Сталь 20X (Поковки диаметром до 300 мм, КП245*)",ClassID: "СЛ",UltimateStressArray: [470,451,432,432,432,432,412,402,363,323,294],YieldStressArray: [245,226,206,206,206,206,206,196,196,177,167]},
Сталь легированная | СЛ | 20X (Поковки диаметром до 300 мм, КП275*) | 530 | 530,500 | 530,500,491 | 530,500,491,491 | 530,500,491,491,491 | 530,500,491,491,491,491 | 530,500,491,491,491,491,491 | 530,500,491,491,491,491,491,461 | 530,500,491,491,491,491,491,461,412 | 530,500,491,491,491,491,491,461,412,353 | 530,500,491,491,491,491,491,461,412,353,323 | 530,500,491,491,491,491,491,461,412,353,323 | 530,500,491,491,491,491,491,461,412,353,323 | 275 | 275,245 | 275,245,235 | 275,245,235,235 | 275,245,235,235,235 | 275,245,235,235,235,235 | 275,245,235,235,235,235,235 | 275,245,235,235,235,235,235,216 | 275,245,235,235,235,235,235,216,206 | 275,245,235,235,235,235,235,216,206,196 | 275,245,235,235,235,235,235,216,206,196,177 | 275,245,235,235,235,235,235,216,206,196,177 | 275,245,235,235,235,235,235,216,206,196,177 | {Name: "Сталь 20X (Поковки диаметром до 300 мм, КП275*)",ClassID: "СЛ",UltimateStressArray: [530,500,491,491,491,491,491,461,412,353,323],YieldStressArray: [275,245,235,235,235,235,235,216,206,196,177]},
Сталь легированная | СЛ | 20X (Поковки диаметром от 100 до 300 мм, КП315*) | 570 | 570,540 | 570,540,520 | 570,540,520,520 | 570,540,520,520,520 | 570,540,520,520,520,520 | 570,540,520,520,520,520,520 | 570,540,520,520,520,520,520,491 | 570,540,520,520,520,520,520,491,441 | 570,540,520,520,520,520,520,491,441,373 | 570,540,520,520,520,520,520,491,441,373,343 | 570,540,520,520,520,520,520,491,441,373,343 | 570,540,520,520,520,520,520,491,441,373,343 | 315 | 315,275 | 315,275,265 | 315,275,265,265 | 315,275,265,265,265 | 315,275,265,265,265,265 | 315,275,265,265,265,265,265 | 315,275,265,265,265,265,265,245 | 315,275,265,265,265,265,265,245,235 | 315,275,265,265,265,265,265,245,235,226 | 315,275,265,265,265,265,265,245,235,226,196 | 315,275,265,265,265,265,265,245,235,226,196 | 315,275,265,265,265,265,265,245,235,226,196 | {Name: "Сталь 20X (Поковки диаметром от 100 до 300 мм, КП315*)",ClassID: "СЛ",UltimateStressArray: [570,540,520,520,520,520,520,491,441,373,343],YieldStressArray: [315,275,265,265,265,265,265,245,235,226,196]},
Сталь легированная | СЛ | 20X (Поковки диаметром от 100 до 300 мм, КП345*) | 590 | 590,559 | 590,559,540 | 590,559,540,540 | 590,559,540,540,540 | 590,559,540,540,540,540 | 590,559,540,540,540,540,540 | 590,559,540,540,540,540,540,500 | 590,559,540,540,540,540,540,500,451 | 590,559,540,540,540,540,540,500,451,383 | 590,559,540,540,540,540,540,500,451,383,353 | 590,559,540,540,540,540,540,500,451,383,353 | 590,559,540,540,540,540,540,500,451,383,353 | 345 | 345,294 | 345,294,284 | 345,294,284,284 | 345,294,284,284,284 | 345,294,284,284,284,284 | 345,294,284,284,284,284,284 | 345,294,284,284,284,284,284,265 | 345,294,284,284,284,284,284,265,255 | 345,294,284,284,284,284,284,265,255,245 | 345,294,284,284,284,284,284,265,255,245,216 | 345,294,284,284,284,284,284,265,255,245,216 | 345,294,284,284,284,284,284,265,255,245,216 | {Name: "Сталь 20X (Поковки диаметром от 100 до 300 мм, КП345*)",ClassID: "СЛ",UltimateStressArray: [590,559,540,540,540,540,540,500,451,383,353],YieldStressArray: [345,294,284,284,284,284,284,265,255,245,216]},
Сталь легированная | СЛ | 30Х (Прутки, полосы диаметром или толщиной до 80 мм) | 883 | 883,872 | 883,872,862 | 883,872,862,843 | 883,872,862,843,833 | 883,872,862,843,833,813 | 883,872,862,843,833,813,774 | 883,872,862,843,833,813,774,735 | 883,872,862,843,833,813,774,735,657 | 883,872,862,843,833,813,774,735,657,608 | 883,872,862,843,833,813,774,735,657,608,530 | 883,872,862,843,833,813,774,735,657,608,530 | 883,872,862,843,833,813,774,735,657,608,530 | 687 | 687,638 | 687,638,627 | 687,638,627,608 | 687,638,627,608,598 | 687,638,627,608,598,578 | 687,638,627,608,598,578,559 | 687,638,627,608,598,578,559,529 | 687,638,627,608,598,578,559,529,490 | 687,638,627,608,598,578,559,529,490,490 | 687,638,627,608,598,578,559,529,490,490,461 | 687,638,627,608,598,578,559,529,490,490,461 | 687,638,627,608,598,578,559,529,490,490,461 | {Name: "Сталь 30Х (Прутки, полосы диаметром или толщиной до 80 мм)",ClassID: "СЛ",UltimateStressArray: [883,872,862,843,833,813,774,735,657,608,530],YieldStressArray: [687,638,627,608,598,578,559,529,490,490,461]},
Сталь легированная | СЛ | 30Х (Прутки, полосы диаметром или толщиной от 80 до 150 мм) | 883 | 883,844 | 883,844,814 | 883,844,814,814 | 883,844,814,814,785 | 883,844,814,814,785,755 | 883,844,814,814,785,755,726 | 883,844,814,814,785,755,726,706 | 883,844,814,814,785,755,726,706,687 | 883,844,814,814,785,755,726,706,687,608 | 883,844,814,814,785,755,726,706,687,608,530 | 883,844,814,814,785,755,726,706,687,608,530 | 883,844,814,814,785,755,726,706,687,608,530 | 687 | 687,638 | 687,638,598 | 687,638,598,589 | 687,638,598,589,589 | 687,638,598,589,589,589 | 687,638,598,589,589,589,578 | 687,638,598,589,589,589,578,568 | 687,638,598,589,589,589,578,568,530 | 687,638,598,589,589,589,578,568,530,491 | 687,638,598,589,589,589,578,568,530,491,461 | 687,638,598,589,589,589,578,568,530,491,461 | 687,638,598,589,589,589,578,568,530,491,461 | {Name: "Сталь 30Х (Прутки, полосы диаметром или толщиной от 80 до 150 мм)",ClassID: "СЛ",UltimateStressArray: [883,844,814,814,785,755,726,706,687,608,530],YieldStressArray: [687,638,598,589,589,589,578,568,530,491,461]},
Сталь легированная | СЛ | 30Х (Прутки, полосы диаметром или толщиной от 150 до 250 мм) | 883 | 883,844 | 883,844,814 | 883,844,814,814 | 883,844,814,814,785 | 883,844,814,814,785,755 | 883,844,814,814,785,755,726 | 883,844,814,814,785,755,726,706 | 883,844,814,814,785,755,726,706,687 | 883,844,814,814,785,755,726,706,687,608 | 883,844,814,814,785,755,726,706,687,608,530 | 883,844,814,814,785,755,726,706,687,608,530 | 883,844,814,814,785,755,726,706,687,608,530 | 687 | 687,638 | 687,638,598 | 687,638,598,589 | 687,638,598,589,589 | 687,638,598,589,589,589 | 687,638,598,589,589,589,589 | 687,638,598,589,589,589,589,569 | 687,638,598,589,589,589,589,569,530 | 687,638,598,589,589,589,589,569,530,491 | 687,638,598,589,589,589,589,569,530,491,461 | 687,638,598,589,589,589,589,569,530,491,461 | 687,638,598,589,589,589,589,569,530,491,461 | {Name: "Сталь 30Х (Прутки, полосы диаметром или толщиной от 150 до 250 мм)",ClassID: "СЛ",UltimateStressArray: [883,844,814,814,785,755,726,706,687,608,530],YieldStressArray: [687,638,598,589,589,589,589,569,530,491,461]},
Сталь легированная | СЛ | 30Х (Поковки толщиной до 100 мм, КП395*) | 615 | 615,589 | 615,589,569 | 615,589,569,569 | 615,589,569,569,549 | 615,589,569,569,549,530 | 615,589,569,569,549,530,510 | 615,589,569,569,549,530,510,491 | 615,589,569,569,549,530,510,491,481 | 615,589,569,569,549,530,510,491,481,422 | 615,589,569,569,549,530,510,491,481,422,373 | 615,589,569,569,549,530,510,491,481,422,373 | 615,589,569,569,549,530,510,491,481,422,373 | 395 | 395,363 | 395,363,343 | 395,363,343,333 | 395,363,343,333,333 | 395,363,343,333,333,333 | 395,363,343,333,333,333,323 | 395,363,343,333,333,333,323,323 | 395,363,343,333,333,333,323,323,304 | 395,363,343,333,333,333,323,323,304,284 | 395,363,343,333,333,333,323,323,304,284,265 | 395,363,343,333,333,333,323,323,304,284,265 | 395,363,343,333,333,333,323,323,304,284,265 | {Name: "Сталь 30Х (Поковки толщиной до 100 мм, КП395*)",ClassID: "СЛ",UltimateStressArray: [615,589,569,569,549,530,510,491,481,422,373],YieldStressArray: [395,363,343,333,333,333,323,323,304,284,265]},
Сталь легированная | СЛ | 35Х (Поковки диаметром до 100 мм, КП275*) | 530 | 530,520 | 530,520,520 | 530,520,520,510 | 530,520,520,510,510 | 530,520,520,510,510,510 | 530,520,520,510,510,510,510 | 530,520,520,510,510,510,510,451 | 530,520,520,510,510,510,510,451,334 | 530,520,520,510,510,510,510,451,334,334 | 530,520,520,510,510,510,510,451,334,334,275 | 530,520,520,510,510,510,510,451,334,334,275 | 530,520,520,510,510,510,510,451,334,334,275 | 275 | 275,265 | 275,265,265 | 275,265,265,255 | 275,265,265,255,245 | 275,265,265,255,245,245 | 275,265,265,255,245,245,226 | 275,265,265,255,245,245,226,216 | 275,265,265,255,245,245,226,216,216 | 275,265,265,255,245,245,226,216,216,177 | 275,265,265,255,245,245,226,216,216,177,157 | 275,265,265,255,245,245,226,216,216,177,157 | 275,265,265,255,245,245,226,216,216,177,157 | {Name: "Сталь 35Х (Поковки диаметром до 100 мм, КП275*)",ClassID: "СЛ",UltimateStressArray: [530,520,520,510,510,510,510,451,334,334,275],YieldStressArray: [275,265,265,255,245,245,226,216,216,177,157]},
Сталь легированная | СЛ | 35Х (Поковки диаметром от 300 до 800 мм, КП275*) | 530 | 530,520 | 530,520,520 | 530,520,520,510 | 530,520,520,510,510 | 530,520,520,510,510,510 | 530,520,520,510,510,510,510 | 530,520,520,510,510,510,510,451 | 530,520,520,510,510,510,510,451,334 | 530,520,520,510,510,510,510,451,334,334 | 530,520,520,510,510,510,510,451,334,334,275 | 530,520,520,510,510,510,510,451,334,334,275 | 530,520,520,510,510,510,510,451,334,334,275 | 275 | 275,265 | 275,265,265 | 275,265,265,255 | 275,265,265,255,245 | 275,265,265,255,245,245 | 275,265,265,255,245,245,226 | 275,265,265,255,245,245,226,216 | 275,265,265,255,245,245,226,216,216 | 275,265,265,255,245,245,226,216,216,177 | 275,265,265,255,245,245,226,216,216,177,157 | 275,265,265,255,245,245,226,216,216,177,157 | 275,265,265,255,245,245,226,216,216,177,157 | {Name: "Сталь 35Х (Поковки диаметром от 300 до 800 мм, КП275*)",ClassID: "СЛ",UltimateStressArray: [530,520,520,510,510,510,510,451,334,334,275],YieldStressArray: [275,265,265,255,245,245,226,216,216,177,157]},
Сталь легированная | СЛ | 35Х (Поковки диаметром до 100 мм, КП315*) | 570 | 570,559 | 570,559,559 | 570,559,559,549 | 570,559,559,549,549 | 570,559,559,549,549,549 | 570,559,559,549,549,549,549 | 570,559,559,549,549,549,549,481 | 570,559,559,549,549,549,549,481,353 | 570,559,559,549,549,549,549,481,353,358 | 570,559,559,549,549,549,549,481,353,358,294 | 570,559,559,549,549,549,549,481,353,358,294 | 570,559,559,549,549,549,549,481,353,358,294 | 315 | 315,304 | 315,304,304 | 315,304,304,294 | 315,304,304,294,284 | 315,304,304,294,284,284 | 315,304,304,294,284,284,255 | 315,304,304,294,284,284,255,245 | 315,304,304,294,284,284,255,245,245 | 315,304,304,294,284,284,255,245,245,206 | 315,304,304,294,284,284,255,245,245,206,177 | 315,304,304,294,284,284,255,245,245,206,177 | 315,304,304,294,284,284,255,245,245,206,177 | {Name: "Сталь 35Х (Поковки диаметром до 100 мм, КП315*)",ClassID: "СЛ",UltimateStressArray: [570,559,559,549,549,549,549,481,353,358,294],YieldStressArray: [315,304,304,294,284,284,255,245,245,206,177]},
Сталь легированная | СЛ | 35Х (Поковки диаметром до 300 мм, КП345*) | 590 | 590,590 | 590,590,590 | 590,590,590,559 | 590,590,590,559,559 | 590,590,590,559,559,559 | 590,590,590,559,559,559,559 | 590,590,590,559,559,559,559,500 | 590,590,590,559,559,559,559,500,373 | 590,590,590,559,559,559,559,500,373,373 | 590,590,590,559,559,559,559,500,373,373,304 | 590,590,590,559,559,559,559,500,373,373,304 | 590,590,590,559,559,559,559,500,373,373,304 | 345 | 345,333 | 345,333,333 | 345,333,333,323 | 345,333,333,323,304 | 345,333,333,323,304,294 | 345,333,333,323,304,294,294 | 345,333,333,323,304,294,294,275 | 345,333,333,323,304,294,294,275,265 | 345,333,333,323,304,294,294,275,265,226 | 345,333,333,323,304,294,294,275,265,226,196 | 345,333,333,323,304,294,294,275,265,226,196 | 345,333,333,323,304,294,294,275,265,226,196 | {Name: "Сталь 35Х (Поковки диаметром до 300 мм, КП345*)",ClassID: "СЛ",UltimateStressArray: [590,590,590,559,559,559,559,500,373,373,304],YieldStressArray: [345,333,333,323,304,294,294,275,265,226,196]},
Сталь легированная | СЛ | 35Х (Поковки диаметром до 300 мм, КП395*) | 615 | 615,608 | 615,608,608 | 615,608,608,589 | 615,608,608,589,589 | 615,608,608,589,589,589 | 615,608,608,589,589,589,589 | 615,608,608,589,589,589,589,520 | 615,608,608,589,589,589,589,520,392 | 615,608,608,589,589,589,589,520,392,392 | 615,608,608,589,589,589,589,520,392,392,323 | 615,608,608,589,589,589,589,520,392,392,323 | 615,608,608,589,589,589,589,520,392,392,323 | 395 | 395,395 | 395,395,373 | 395,395,373,363 | 395,395,373,363,353 | 395,395,373,363,353,343 | 395,395,373,363,353,343,333 | 395,395,373,363,353,343,333,314 | 395,395,373,363,353,343,333,314,304 | 395,395,373,363,353,343,333,314,304,265 | 395,395,373,363,353,343,333,314,304,265,216 | 395,395,373,363,353,343,333,314,304,265,216 | 395,395,373,363,353,343,333,314,304,265,216 | {Name: "Сталь 35Х (Поковки диаметром до 300 мм, КП395*)",ClassID: "СЛ",UltimateStressArray: [615,608,608,589,589,589,589,520,392,392,323],YieldStressArray: [395,395,373,363,353,343,333,314,304,265,216]},
Сталь легированная | СЛ | 35Х (Поковки диаметром до 100 мм, КП440*) | 635 | 635,628 | 635,628,628 | 635,628,628,608 | 635,628,628,608,608 | 635,628,628,608,608,608 | 635,628,628,608,608,608,608 | 635,628,628,608,608,608,608,540 | 635,628,628,608,608,608,608,540,402 | 635,628,628,608,608,608,608,540,402,402 | 635,628,628,608,608,608,608,540,402,402,333 | 635,628,628,608,608,608,608,540,402,402,333 | 635,628,628,608,608,608,608,540,402,402,333 | 440 | 440,432 | 440,432,422 | 440,432,422,412 | 440,432,422,412,392 | 440,432,422,412,392,392 | 440,432,422,412,392,392,373 | 440,432,422,412,392,392,373,353 | 440,432,422,412,392,392,373,353,343 | 440,432,422,412,392,392,373,353,343,294 | 440,432,422,412,392,392,373,353,343,294,245 | 440,432,422,412,392,392,373,353,343,294,245 | 440,432,422,412,392,392,373,353,343,294,245 | {Name: "Сталь 35Х (Поковки диаметром до 100 мм, КП440*)",ClassID: "СЛ",UltimateStressArray: [635,628,628,608,608,608,608,540,402,402,333],YieldStressArray: [440,432,422,412,392,392,373,353,343,294,245]},
Сталь легированная | СЛ | 35Х (Поковки диаметром до 50 мм, КП490*) | 655 | 655,647 | 655,647,647 | 655,647,647,628 | 655,647,647,628,628 | 655,647,647,628,628,628 | 655,647,647,628,628,628,628 | 655,647,647,628,628,628,628,559 | 655,647,647,628,628,628,628,559,412 | 655,647,647,628,628,628,628,559,412,412 | 655,647,647,628,628,628,628,559,412,412,343 | 655,647,647,628,628,628,628,559,412,412,343 | 655,647,647,628,628,628,628,559,412,412,343 | 490 | 490,481 | 490,481,471 | 490,481,471,461 | 490,481,471,461,432 | 490,481,471,461,432,432 | 490,481,471,461,432,432,412 | 490,481,471,461,432,432,412,392 | 490,481,471,461,432,432,412,392,383 | 490,481,471,461,432,432,412,392,383,323 | 490,481,471,461,432,432,412,392,383,323,275 | 490,481,471,461,432,432,412,392,383,323,275 | 490,481,471,461,432,432,412,392,383,323,275 | {Name: "Сталь 35Х (Поковки диаметром до 50 мм, КП490*)",ClassID: "СЛ",UltimateStressArray: [655,647,647,628,628,628,628,559,412,412,343],YieldStressArray: [490,481,471,461,432,432,412,392,383,323,275]},
Сталь легированная | СЛ | 35Х (Поковки диаметром до 50 мм, КП540*) | 685 | 685,677 | 685,677,677 | 685,677,677,657 | 685,677,677,657,657 | 685,677,677,657,657,657 | 685,677,677,657,657,657,657 | 685,677,677,657,657,657,657,579 | 685,677,677,657,657,657,657,579,510 | 685,677,677,657,657,657,657,579,510,432 | 685,677,677,657,657,657,657,579,510,432,353 | 685,677,677,657,657,657,657,579,510,432,353 | 685,677,677,657,657,657,657,579,510,432,353 | 540 | 540,530 | 540,530,520 | 540,530,520,510 | 540,530,520,510,471 | 540,530,520,510,471,471 | 540,530,520,510,471,471,451 | 540,530,520,510,471,471,451,432 | 540,530,520,510,471,471,451,432,422 | 540,530,520,510,471,471,451,432,422,353 | 540,530,520,510,471,471,451,432,422,353,304 | 540,530,520,510,471,471,451,432,422,353,304 | 540,530,520,510,471,471,451,432,422,353,304 | {Name: "Сталь 35Х (Поковки диаметром до 50 мм, КП540*)",ClassID: "СЛ",UltimateStressArray: [685,677,677,657,657,657,657,579,510,432,353],YieldStressArray: [540,530,520,510,471,471,451,432,422,353,304]},
Сталь легированная | СЛ | 35Х (Заготовки крепежных деталей толщиной до 300 мм, КП590*) | 736 | 736,726 | 736,726,726 | 736,726,726,706 | 736,726,726,706,706 | 736,726,726,706,706,706 | 736,726,726,706,706,706,706 | 736,726,726,706,706,706,706,628 | 736,726,726,706,706,706,706,628,510 | 736,726,726,706,706,706,706,628,510,510 | 736,726,726,706,706,706,706,628,510,510,383 | 736,726,726,706,706,706,706,628,510,510,383 | 736,726,726,706,706,706,706,628,510,510,383 | 590 | 590,579 | 590,579,569 | 590,579,569,549 | 590,579,569,549,520 | 590,579,569,549,520,520 | 590,579,569,549,520,520,491 | 590,579,569,549,520,520,491,471 | 590,579,569,549,520,520,491,471,461 | 590,579,569,549,520,520,491,471,461,392 | 590,579,569,549,520,520,491,471,461,392,333 | 590,579,569,549,520,520,491,471,461,392,333 | 590,579,569,549,520,520,491,471,461,392,333 | {Name: "Сталь 35Х (Заготовки крепежных деталей толщиной до 300 мм, КП590*)",ClassID: "СЛ",UltimateStressArray: [736,726,726,706,706,706,706,628,510,510,383],YieldStressArray: [590,579,569,549,520,520,491,471,461,392,333]},
Сталь легированная | СЛ | 40X (Прутки и полосы диаметром или толщиной до 80 мм) | 981 | 981,981 | 981,981,961 | 981,981,961,942 | 981,981,961,942,932 | 981,981,961,942,932,932 | 981,981,961,942,932,932,932 | 981,981,961,942,932,932,932,824 | 981,981,961,942,932,932,932,824,726 | 981,981,961,942,932,932,932,824,726,628 | 981,981,961,942,932,932,932,824,726,628,520 | 981,981,961,942,932,932,932,824,726,628,520 | 981,981,961,942,932,932,932,824,726,628,520 | 785 | 785,765 | 785,765,755 | 785,765,755,726 | 785,765,755,726,706 | 785,765,755,726,706,687 | 785,765,755,726,706,687,687 | 785,765,755,726,706,687,687,638 | 785,765,755,726,706,687,687,638,608 | 785,765,755,726,706,687,687,638,608,540 | 785,765,755,726,706,687,687,638,608,540,432 | 785,765,755,726,706,687,687,638,608,540,432 | 785,765,755,726,706,687,687,638,608,540,432 | {Name: "Сталь 40X (Прутки и полосы диаметром или толщиной до 80 мм)",ClassID: "СЛ",UltimateStressArray: [981,981,961,942,932,932,932,824,726,628,520],YieldStressArray: [785,765,755,726,706,687,687,638,608,540,432]},
Сталь легированная | СЛ | 40X (Прутки и полосы диаметром или толщиной от 80 до 150 мм) | 981 | 981,981 | 981,981,961 | 981,981,961,942 | 981,981,961,942,932 | 981,981,961,942,932,932 | 981,981,961,942,932,932,932 | 981,981,961,942,932,932,932,824 | 981,981,961,942,932,932,932,824,726 | 981,981,961,942,932,932,932,824,726,628 | 981,981,961,942,932,932,932,824,726,628,520 | 981,981,961,942,932,932,932,824,726,628,520 | 981,981,961,942,932,932,932,824,726,628,520 | 785 | 785,765 | 785,765,755 | 785,765,755,726 | 785,765,755,726,706 | 785,765,755,726,706,687 | 785,765,755,726,706,687,687 | 785,765,755,726,706,687,687,638 | 785,765,755,726,706,687,687,638,608 | 785,765,755,726,706,687,687,638,608,540 | 785,765,755,726,706,687,687,638,608,540,432 | 785,765,755,726,706,687,687,638,608,540,432 | 785,765,755,726,706,687,687,638,608,540,432 | {Name: "Сталь 40X (Прутки и полосы диаметром или толщиной от 80 до 150 мм)",ClassID: "СЛ",UltimateStressArray: [981,981,961,942,932,932,932,824,726,628,520],YieldStressArray: [785,765,755,726,706,687,687,638,608,540,432]},
Сталь легированная | СЛ | 40X (Прутки и полосы диаметром или толщиной от 150 до 250 мм) | 981 | 981,981 | 981,981,961 | 981,981,961,942 | 981,981,961,942,932 | 981,981,961,942,932,932 | 981,981,961,942,932,932,932 | 981,981,961,942,932,932,932,824 | 981,981,961,942,932,932,932,824,726 | 981,981,961,942,932,932,932,824,726,628 | 981,981,961,942,932,932,932,824,726,628,520 | 981,981,961,942,932,932,932,824,726,628,520 | 981,981,961,942,932,932,932,824,726,628,520 | 785 | 785,765 | 785,765,755 | 785,765,755,726 | 785,765,755,726,706 | 785,765,755,726,706,687 | 785,765,755,726,706,687,687 | 785,765,755,726,706,687,687,638 | 785,765,755,726,706,687,687,638,608 | 785,765,755,726,706,687,687,638,608,540 | 785,765,755,726,706,687,687,638,608,540,432 | 785,765,755,726,706,687,687,638,608,540,432 | 785,765,755,726,706,687,687,638,608,540,432 | {Name: "Сталь 40X (Прутки и полосы диаметром или толщиной от 150 до 250 мм)",ClassID: "СЛ",UltimateStressArray: [981,981,961,942,932,932,932,824,726,628,520],YieldStressArray: [785,765,755,726,706,687,687,638,608,540,432]},
Сталь легированная | СЛ | 40X (Заготовки крепежных деталей диаметром до 300 мм, КП590*) | 736 | 736,726 | 736,726,726 | 736,726,726,706 | 736,726,726,706,697 | 736,726,726,706,697,697 | 736,726,726,706,697,697,697 | 736,726,726,706,697,697,697,628 | 736,726,726,706,697,697,697,628,540 | 736,726,726,706,697,697,697,628,540,461 | 736,726,726,706,697,697,697,628,540,461,461 | 736,726,726,706,697,697,697,628,540,461,461 | 736,726,726,706,697,697,697,628,540,461,461 | 590 | 590,569 | 590,569,569 | 590,569,569,549 | 590,569,569,549,530 | 590,569,569,549,530,500 | 590,569,569,549,530,500,500 | 590,569,569,549,530,500,500,441 | 590,569,569,549,530,500,500,441,421 | 590,569,569,549,530,500,500,441,421,392 | 590,569,569,549,530,500,500,441,421,392,304 | 590,569,569,549,530,500,500,441,421,392,304 | 590,569,569,549,530,500,500,441,421,392,304 | {Name: "Сталь 40X (Заготовки крепежных деталей диаметром до 300 мм, КП590*)",ClassID: "СЛ",UltimateStressArray: [736,726,726,706,697,697,697,628,540,461,461],YieldStressArray: [590,569,569,549,530,500,500,441,421,392,304]},
Сталь легированная | СЛ | 40X (Поковки диаметром или толщиной от 500 до 800 мм, КП245*) | 470 | 470,461 | 470,461,461 | 470,461,461,451 | 470,461,461,451,441 | 470,461,461,451,441,441 | 470,461,461,451,441,441,441 | 470,461,461,451,441,441,441,392 | 470,461,461,451,441,441,441,392,343 | 470,461,461,451,441,441,441,392,343,304 | 470,461,461,451,441,441,441,392,343,304,304 | 470,461,461,451,441,441,441,392,343,304,304 | 470,461,461,451,441,441,441,392,343,304,304 | 245 | 245,235 | 245,235,235 | 245,235,235,226 | 245,235,235,226,226 | 245,235,235,226,226,216 | 245,235,235,226,226,216,216 | 245,235,235,226,226,216,216,196 | 245,235,235,226,226,216,216,196,186 | 245,235,235,226,226,216,216,196,186,167 | 245,235,235,226,226,216,216,196,186,167,137 | 245,235,235,226,226,216,216,196,186,167,137 | 245,235,235,226,226,216,216,196,186,167,137 | {Name: "Сталь 40X (Поковки диаметром или толщиной от 500 до 800 мм, КП245*)",ClassID: "СЛ",UltimateStressArray: [470,461,461,451,441,441,441,392,343,304,304],YieldStressArray: [245,235,235,226,226,216,216,196,186,167,137]},
Сталь легированная | СЛ | 40X (Поковки диаметром или толщиной от 300 до 800 мм, КП275*) | 530 | 530,520 | 530,520,520 | 530,520,520,510 | 530,520,520,510,500 | 530,520,520,510,500,500 | 530,520,520,510,500,500,500 | 530,520,520,510,500,500,500,451 | 530,520,520,510,500,500,500,451,392 | 530,520,520,510,500,500,500,451,392,334 | 530,520,520,510,500,500,500,451,392,334,334 | 530,520,520,510,500,500,500,451,392,334,334 | 530,520,520,510,500,500,500,451,392,334,334 | 275 | 275,265 | 275,265,265 | 275,265,265,255 | 275,265,265,255,245 | 275,265,265,255,245,235 | 275,265,265,255,245,235,235 | 275,265,265,255,245,235,235,236 | 275,265,265,255,245,235,235,236,216 | 275,265,265,255,245,235,235,236,216,196 | 275,265,265,255,245,235,235,236,216,196,157 | 275,265,265,255,245,235,235,236,216,196,157 | 275,265,265,255,245,235,235,236,216,196,157 | {Name: "Сталь 40X (Поковки диаметром или толщиной от 300 до 800 мм, КП275*)",ClassID: "СЛ",UltimateStressArray: [530,520,520,510,500,500,500,451,392,334,334],YieldStressArray: [275,265,265,255,245,235,235,236,216,196,157]},
Сталь легированная | СЛ | 40X (Поковки диаметром или толщиной до 800 мм, КП315*) | 570 | 570,559 | 570,559,559 | 570,559,559,549 | 570,559,559,549,540 | 570,559,559,549,540,540 | 570,559,559,549,540,540,540 | 570,559,559,549,540,540,540,481 | 570,559,559,549,540,540,540,481,422 | 570,559,559,549,540,540,540,481,422,363 | 570,559,559,549,540,540,540,481,422,363,363 | 570,559,559,549,540,540,540,481,422,363,363 | 570,559,559,549,540,540,540,481,422,363,363 | 315 | 315,304 | 315,304,304 | 315,304,304,294 | 315,304,304,294,284 | 315,304,304,294,284,275 | 315,304,304,294,284,275,275 | 315,304,304,294,284,275,275,255 | 315,304,304,294,284,275,275,255,245 | 315,304,304,294,284,275,275,255,245,216 | 315,304,304,294,284,275,275,255,245,216,177 | 315,304,304,294,284,275,275,255,245,216,177 | 315,304,304,294,284,275,275,255,245,216,177 | {Name: "Сталь 40X (Поковки диаметром или толщиной до 800 мм, КП315*)",ClassID: "СЛ",UltimateStressArray: [570,559,559,549,540,540,540,481,422,363,363],YieldStressArray: [315,304,304,294,284,275,275,255,245,216,177]},
Сталь легированная | СЛ | 40X (Поковки диаметром до 500 мм, КП345*) | 590 | 590,590 | 590,590,590 | 590,590,590,569 | 590,590,590,569,559 | 590,590,590,569,559,559 | 590,590,590,569,559,559,559 | 590,590,590,569,559,559,559,491 | 590,590,590,569,559,559,559,491,432 | 590,590,590,569,559,559,559,491,432,373 | 590,590,590,569,559,559,559,491,432,373,314 | 590,590,590,569,559,559,559,491,432,373,314 | 590,590,590,569,559,559,559,491,432,373,314 | 345 | 345,334 | 345,334,333 | 345,334,333,314 | 345,334,333,314,304 | 345,334,333,314,304,304 | 345,334,333,314,304,304,294 | 345,334,333,314,304,304,294,275 | 345,334,333,314,304,304,294,275,265 | 345,334,333,314,304,304,294,275,265,235 | 345,334,333,314,304,304,294,275,265,235,196 | 345,334,333,314,304,304,294,275,265,235,196 | 345,334,333,314,304,304,294,275,265,235,196 | {Name: "Сталь 40X (Поковки диаметром до 500 мм, КП345*)",ClassID: "СЛ",UltimateStressArray: [590,590,590,569,559,559,559,491,432,373,314],YieldStressArray: [345,334,333,314,304,304,294,275,265,235,196]},
Сталь легированная | СЛ | 40X (Поковки диаметром до 500 мм, КП395*) | 615 | 615,608 | 615,608,608 | 615,608,608,589 | 615,608,608,589,589 | 615,608,608,589,589,589 | 615,608,608,589,589,589,589 | 615,608,608,589,589,589,589,520 | 615,608,608,589,589,589,589,520,462 | 615,608,608,589,589,589,589,520,462,343 | 615,608,608,589,589,589,589,520,462,343,275 | 615,608,608,589,589,589,589,520,462,343,275 | 615,608,608,589,589,589,589,520,462,343,275 | 395 | 395,395 | 395,395,373 | 395,395,373,363 | 395,395,373,363,353 | 395,395,373,363,353,343 | 395,395,373,363,353,343,333 | 395,395,373,363,353,343,333,314 | 395,395,373,363,353,343,333,314,304 | 395,395,373,363,353,343,333,314,304,265 | 395,395,373,363,353,343,333,314,304,265,216 | 395,395,373,363,353,343,333,314,304,265,216 | 395,395,373,363,353,343,333,314,304,265,216 | {Name: "Сталь 40X (Поковки диаметром до 500 мм, КП395*)",ClassID: "СЛ",UltimateStressArray: [615,608,608,589,589,589,589,520,462,343,275],YieldStressArray: [395,395,373,363,353,343,333,314,304,265,216]},
Сталь легированная | СЛ | 40X (Поковки диаметром до 300 мм, КП440*) | 635 | 635,628 | 635,628,628 | 635,628,628,608 | 635,628,628,608,608 | 635,628,628,608,608,608 | 635,628,628,608,608,608,608 | 635,628,628,608,608,608,608,540 | 635,628,628,608,608,608,608,540,471 | 635,628,628,608,608,608,608,540,471,412 | 635,628,628,608,608,608,608,540,471,412,334 | 635,628,628,608,608,608,608,540,471,412,334 | 635,628,628,608,608,608,608,540,471,412,334 | 440 | 440,432 | 440,432,422 | 440,432,422,412 | 440,432,422,412,392 | 440,432,422,412,392,392 | 440,432,422,412,392,392,392 | 440,432,422,412,392,392,392,363 | 440,432,422,412,392,392,392,363,343 | 440,432,422,412,392,392,392,363,343,304 | 440,432,422,412,392,392,392,363,343,304,245 | 440,432,422,412,392,392,392,363,343,304,245 | 440,432,422,412,392,392,392,363,343,304,245 | {Name: "Сталь 40X (Поковки диаметром до 300 мм, КП440*)",ClassID: "СЛ",UltimateStressArray: [635,628,628,608,608,608,608,540,471,412,334],YieldStressArray: [440,432,422,412,392,392,392,363,343,304,245]},
Сталь легированная | СЛ | 40X (Поковки диаметром до 300 мм, КП490*) | 655 | 655,647 | 655,647,647 | 655,647,647,628 | 655,647,647,628,628 | 655,647,647,628,628,628 | 655,647,647,628,628,628,628 | 655,647,647,628,628,628,628,549 | 655,647,647,628,628,628,628,549,491 | 655,647,647,628,628,628,628,549,491,422 | 655,647,647,628,628,628,628,549,491,422,343 | 655,647,647,628,628,628,628,549,491,422,343 | 655,647,647,628,628,628,628,549,491,422,343 | 490 | 490,490 | 490,490,471 | 490,490,471,451 | 490,490,471,451,441 | 490,490,471,451,441,432 | 490,490,471,451,441,432,422 | 490,490,471,451,441,432,422,402 | 490,490,471,451,441,432,422,402,392 | 490,490,471,451,441,432,422,402,392,334 | 490,490,471,451,441,432,422,402,392,334,265 | 490,490,471,451,441,432,422,402,392,334,265 | 490,490,471,451,441,432,422,402,392,334,265 | {Name: "Сталь 40X (Поковки диаметром до 300 мм, КП490*)",ClassID: "СЛ",UltimateStressArray: [655,647,647,628,628,628,628,549,491,422,343],YieldStressArray: [490,490,471,451,441,432,422,402,392,334,265]},
Сталь легированная | СЛ | 40X (Поковки диаметром до 100 мм, КП540*) | 685 | 685,687 | 685,687,677 | 685,687,677,657 | 685,687,677,657,647 | 685,687,677,657,647,647 | 685,687,677,657,647,647,647 | 685,687,677,657,647,647,647,589 | 685,687,677,657,647,647,647,589,510 | 685,687,677,657,647,647,647,589,510,441 | 685,687,677,657,647,647,647,589,510,441,363 | 685,687,677,657,647,647,647,589,510,441,363 | 685,687,677,657,647,647,647,589,510,441,363 | 540 | 540,530 | 540,530,520 | 540,530,520,500 | 540,530,520,500,491 | 540,530,520,500,491,471 | 540,530,520,500,491,471,461 | 540,530,520,500,491,471,461,441 | 540,530,520,500,491,471,461,441,422 | 540,530,520,500,491,471,461,441,422,373 | 540,530,520,500,491,471,461,441,422,373,294 | 540,530,520,500,491,471,461,441,422,373,294 | 540,530,520,500,491,471,461,441,422,373,294 | {Name: "Сталь 40X (Поковки диаметром до 100 мм, КП540*)",ClassID: "СЛ",UltimateStressArray: [685,687,677,657,647,647,647,589,510,441,363],YieldStressArray: [540,530,520,500,491,471,461,441,422,373,294]},
Сталь легированная | СЛ | 45Х (Поковки диаметром до 100 мм, КП315*) | 570 | 570,559 | 570,559,559 | 570,559,559,540 | 570,559,559,540,540 | 570,559,559,540,540,540 | 570,559,559,540,540,540,540 | 570,559,559,540,540,540,540,481 | 570,559,559,540,540,540,540,481,363 | 570,559,559,540,540,540,540,481,363,363 | 570,559,559,540,540,540,540,481,363,363,294 | 570,559,559,540,540,540,540,481,363,363,294 | 570,559,559,540,540,540,540,481,363,363,294 | 315 | 315,304 | 315,304,294 | 315,304,294,294 | 315,304,294,294,284 | 315,304,294,294,284,275 | 315,304,294,294,284,275,265 | 315,304,294,294,284,275,265,255 | 315,304,294,294,284,275,265,255,245 | 315,304,294,294,284,275,265,255,245,216 | 315,304,294,294,284,275,265,255,245,216,177 | 315,304,294,294,284,275,265,255,245,216,177 | 315,304,294,294,284,275,265,255,245,216,177 | {Name: "Сталь 45Х (Поковки диаметром до 100 мм, КП315*)",ClassID: "СЛ",UltimateStressArray: [570,559,559,540,540,540,540,481,363,363,294],YieldStressArray: [315,304,294,294,284,275,265,255,245,216,177]},
Сталь легированная | СЛ | 45Х (Поковки диаметром от 300 до 800 мм, КП315*) | 570 | 570,559 | 570,559,559 | 570,559,559,540 | 570,559,559,540,540 | 570,559,559,540,540,540 | 570,559,559,540,540,540,540 | 570,559,559,540,540,540,540,481 | 570,559,559,540,540,540,540,481,363 | 570,559,559,540,540,540,540,481,363,363 | 570,559,559,540,540,540,540,481,363,363,294 | 570,559,559,540,540,540,540,481,363,363,294 | 570,559,559,540,540,540,540,481,363,363,294 | 315 | 315,304 | 315,304,294 | 315,304,294,294 | 315,304,294,294,284 | 315,304,294,294,284,275 | 315,304,294,294,284,275,265 | 315,304,294,294,284,275,265,256 | 315,304,294,294,284,275,265,256,245 | 315,304,294,294,284,275,265,256,245,216 | 315,304,294,294,284,275,265,256,245,216,177 | 315,304,294,294,284,275,265,256,245,216,177 | 315,304,294,294,284,275,265,256,245,216,177 | {Name: "Сталь 45Х (Поковки диаметром от 300 до 800 мм, КП315*)",ClassID: "СЛ",UltimateStressArray: [570,559,559,540,540,540,540,481,363,363,294],YieldStressArray: [315,304,294,294,284,275,265,256,245,216,177]},
Сталь легированная | СЛ | 45Х (Поковки диаметром до 800 мм, КП345*) | 590 | 590,579 | 590,579,579 | 590,579,579,559 | 590,579,579,559,559 | 590,579,579,559,559,559 | 590,579,579,559,559,559,559 | 590,579,579,559,559,559,559,491 | 590,579,579,559,559,559,559,491,373 | 590,579,579,559,559,559,559,491,373,373 | 590,579,579,559,559,559,559,491,373,373,304 | 590,579,579,559,559,559,559,491,373,373,304 | 590,579,579,559,559,559,559,491,373,373,304 | 345 | 345,334 | 345,334,324 | 345,334,324,314 | 345,334,324,314,304 | 345,334,324,314,304,304 | 345,334,324,314,304,304,294 | 345,334,324,314,304,304,294,275 | 345,334,324,314,304,304,294,275,265 | 345,334,324,314,304,304,294,275,265,235 | 345,334,324,314,304,304,294,275,265,235,186 | 345,334,324,314,304,304,294,275,265,235,186 | 345,334,324,314,304,304,294,275,265,235,186 | {Name: "Сталь 45Х (Поковки диаметром до 800 мм, КП345*)",ClassID: "СЛ",UltimateStressArray: [590,579,579,559,559,559,559,491,373,373,304],YieldStressArray: [345,334,324,314,304,304,294,275,265,235,186]},
Сталь легированная | СЛ | 45Х (Поковки диаметром от 100 до 500 мм, КП395*) | 615 | 615,608 | 615,608,608 | 615,608,608,589 | 615,608,608,589,589 | 615,608,608,589,589,589 | 615,608,608,589,589,589,589 | 615,608,608,589,589,589,589,520 | 615,608,608,589,589,589,589,520,392 | 615,608,608,589,589,589,589,520,392,392 | 615,608,608,589,589,589,589,520,392,392,324 | 615,608,608,589,589,589,589,520,392,392,324 | 615,608,608,589,589,589,589,520,392,392,324 | 395 | 395,383 | 395,383,373 | 395,383,373,363 | 395,383,373,363,353 | 395,383,373,363,353,343 | 395,383,373,363,353,343,333 | 395,383,373,363,353,343,333,314 | 395,383,373,363,353,343,333,314,304 | 395,383,373,363,353,343,333,314,304,265 | 395,383,373,363,353,343,333,314,304,265,216 | 395,383,373,363,353,343,333,314,304,265,216 | 395,383,373,363,353,343,333,314,304,265,216 | {Name: "Сталь 45Х (Поковки диаметром от 100 до 500 мм, КП395*)",ClassID: "СЛ",UltimateStressArray: [615,608,608,589,589,589,589,520,392,392,324],YieldStressArray: [395,383,373,363,353,343,333,314,304,265,216]},
Сталь легированная | СЛ | 45Х (Поковки диаметром от 100 до 500 мм, КП440*) | 635 | 635,628 | 635,628,628 | 635,628,628,608 | 635,628,628,608,608 | 635,628,628,608,608,608 | 635,628,628,608,608,608,608 | 635,628,628,608,608,608,608,540 | 635,628,628,608,608,608,608,540,402 | 635,628,628,608,608,608,608,540,402,402 | 635,628,628,608,608,608,608,540,402,402,334 | 635,628,628,608,608,608,608,540,402,402,334 | 635,628,628,608,608,608,608,540,402,402,334 | 440 | 440,432 | 440,432,422 | 440,432,422,412 | 440,432,422,412,392 | 440,432,422,412,392,392 | 440,432,422,412,392,392,373 | 440,432,422,412,392,392,373,353 | 440,432,422,412,392,392,373,353,343 | 440,432,422,412,392,392,373,353,343,294 | 440,432,422,412,392,392,373,353,343,294,245 | 440,432,422,412,392,392,373,353,343,294,245 | 440,432,422,412,392,392,373,353,343,294,245,0 | {Name: "Сталь 45Х (Поковки диаметром от 100 до 500 мм, КП440*)",ClassID: "СЛ",UltimateStressArray: [635,628,628,608,608,608,608,540,402,402,334],YieldStressArray: [440,432,422,412,392,392,373,353,343,294,245,0]},
Сталь легированная | СЛ | 45Х (Поковки диаметром до 300 мм, КП490*) | 650 | 650,647 | 650,647,647 | 650,647,647,618 | 650,647,647,618,618 | 650,647,647,618,618,618 | 650,647,647,618,618,618,618 | 650,647,647,618,618,618,618,559 | 650,647,647,618,618,618,618,559,422 | 650,647,647,618,618,618,618,559,422,422 | 650,647,647,618,618,618,618,559,422,422,343 | 650,647,647,618,618,618,618,559,422,422,343 | 650,647,647,618,618,618,618,559,422,422,343 | 490 | 490,471 | 490,471,461 | 490,471,461,461 | 490,471,461,461,441 | 490,471,461,461,441,432 | 490,471,461,461,441,432,412 | 490,471,461,461,441,432,412,402 | 490,471,461,461,441,432,412,402,383 | 490,471,461,461,441,432,412,402,383,333 | 490,471,461,461,441,432,412,402,383,333,275 | 490,471,461,461,441,432,412,402,383,333,275 | 490,471,461,461,441,432,412,402,383,333,275 | {Name: "Сталь 45Х (Поковки диаметром до 300 мм, КП490*)",ClassID: "СЛ",UltimateStressArray: [650,647,647,618,618,618,618,559,422,422,343],YieldStressArray: [490,471,461,461,441,432,412,402,383,333,275]},
Сталь легированная | СЛ | 45Х (Поковки диаметром от 100 до 300 мм, КП540*) | 685 | 685,677 | 685,677,677 | 685,677,677,647 | 685,677,677,647,647 | 685,677,677,647,647,647 | 685,677,677,647,647,647,647 | 685,677,677,647,647,647,647,559 | 685,677,677,647,647,647,647,559,441 | 685,677,677,647,647,647,647,559,441,441 | 685,677,677,647,647,647,647,559,441,441,353 | 685,677,677,647,647,647,647,559,441,441,353 | 685,677,677,647,647,647,647,559,441,441,353 | 540 | 540,520 | 540,520,510 | 540,520,510,510 | 540,520,510,510,491 | 540,520,510,510,491,471 | 540,520,510,510,491,471,451 | 540,520,510,510,491,471,451,441 | 540,520,510,510,491,471,451,441,422 | 540,520,510,510,491,471,451,441,422,373 | 540,520,510,510,491,471,451,441,422,373,304 | 540,520,510,510,491,471,451,441,422,373,304 | 540,520,510,510,491,471,451,441,422,373,304 | {Name: "Сталь 45Х (Поковки диаметром от 100 до 300 мм, КП540*)",ClassID: "СЛ",UltimateStressArray: [685,677,677,647,647,647,647,559,441,441,353],YieldStressArray: [540,520,510,510,491,471,451,441,422,373,304]},
Сталь легированная | СЛ | 45Х (Поковки диаметром до 100 мм, КП590*) | 735 | 735,716 | 735,716,716 | 735,716,716,697 | 735,716,716,697,697 | 735,716,716,697,697,697 | 735,716,716,697,697,697,697 | 735,716,716,697,697,697,697,618 | 735,716,716,697,697,697,697,618,471 | 735,716,716,697,697,697,697,618,471,471 | 735,716,716,697,697,697,697,618,471,471,383 | 735,716,716,697,697,697,697,618,471,471,383 | 735,716,716,697,697,697,697,618,471,471,383 | 590 | 590,569 | 590,569,549 | 590,569,549,549 | 590,569,549,549,530 | 590,569,549,549,530,520 | 590,569,549,549,530,520,500 | 590,569,549,549,530,520,500,481 | 590,569,549,549,530,520,500,481,461 | 590,569,549,549,530,520,500,481,461,402 | 590,569,549,549,530,520,500,481,461,402,333 | 590,569,549,549,530,520,500,481,461,402,333 | 590,569,549,549,530,520,500,481,461,402,333 | {Name: "Сталь 45Х (Поковки диаметром до 100 мм, КП590*)",ClassID: "СЛ",UltimateStressArray: [735,716,716,697,697,697,697,618,471,471,383],YieldStressArray: [590,569,549,549,530,520,500,481,461,402,333]},
Сталь легированная | СЛ | 45Х (Поковки диаметром до 100 мм, КП640*) | 785 | 785,765 | 785,765,765 | 785,765,765,746 | 785,765,765,746,746 | 785,765,765,746,746,746 | 785,765,765,746,746,746,746 | 785,765,765,746,746,746,746,647 | 785,765,765,746,746,746,746,647,491 | 785,765,765,746,746,746,746,647,491,491 | 785,765,765,746,746,746,746,647,491,491,402 | 785,765,765,746,746,746,746,647,491,491,402 | 785,765,765,746,746,746,746,647,491,491,402 | 640 | 640,618 | 640,618,598 | 640,618,598,579 | 640,618,598,579,569 | 640,618,598,579,569,569 | 640,618,598,579,569,569,549 | 640,618,598,579,569,569,549,510 | 640,618,598,579,569,569,549,510,491 | 640,618,598,579,569,569,549,510,491,441 | 640,618,598,579,569,569,549,510,491,441,343 | 640,618,598,579,569,569,549,510,491,441,343 | 640,618,598,579,569,569,549,510,491,441,343 | {Name: "Сталь 45Х (Поковки диаметром до 100 мм, КП640*)",ClassID: "СЛ",UltimateStressArray: [785,765,765,746,746,746,746,647,491,491,402],YieldStressArray: [640,618,598,579,569,569,549,510,491,441,343]},
Сталь легированная | СЛ | 45Х (Прутки и полосы диаметром или толщиной до 80 мм) | 1030 | 1030,1000 | 1030,1000,1000 | 1030,1000,1000,981 | 1030,1000,1000,981,981 | 1030,1000,1000,981,981,981 | 1030,1000,1000,981,981,981,981 | 1030,1000,1000,981,981,981,981,844 | 1030,1000,1000,981,981,981,981,844,638 | 1030,1000,1000,981,981,981,981,844,638,638 | 1030,1000,1000,981,981,981,981,844,638,638,530 | 1030,1000,1000,981,981,981,981,844,638,638,530 | 1030,1000,1000,981,981,981,981,844,638,638,530 | 834 | 834,804 | 834,804,785 | 834,804,785,755 | 834,804,785,755,746 | 834,804,785,755,746,746 | 834,804,785,755,746,746,716 | 834,804,785,755,746,746,716,667 | 834,804,785,755,746,746,716,667,638 | 834,804,785,755,746,746,716,667,638,579 | 834,804,785,755,746,746,716,667,638,579,451 | 834,804,785,755,746,746,716,667,638,579,451 | 834,804,785,755,746,746,716,667,638,579,451 | {Name: "Сталь 45Х (Прутки и полосы диаметром или толщиной до 80 мм)",ClassID: "СЛ",UltimateStressArray: [1030,1000,1000,981,981,981,981,844,638,638,530],YieldStressArray: [834,804,785,755,746,746,716,667,638,579,451]},
Сталь легированная | СЛ | 45Х (Прутки и полосы диаметром или толщиной от 80 до 150 мм) | 1030 | 1030,1000 | 1030,1000,1000 | 1030,1000,1000,981 | 1030,1000,1000,981,981 | 1030,1000,1000,981,981,981 | 1030,1000,1000,981,981,981,981 | 1030,1000,1000,981,981,981,981,844 | 1030,1000,1000,981,981,981,981,844,638 | 1030,1000,1000,981,981,981,981,844,638,638 | 1030,1000,1000,981,981,981,981,844,638,638,530 | 1030,1000,1000,981,981,981,981,844,638,638,530 | 1030,1000,1000,981,981,981,981,844,638,638,530 | 834 | 834,804 | 834,804,785 | 834,804,785,755 | 834,804,785,755,746 | 834,804,785,755,746,746 | 834,804,785,755,746,746,716 | 834,804,785,755,746,746,716,667 | 834,804,785,755,746,746,716,667,638 | 834,804,785,755,746,746,716,667,638,579 | 834,804,785,755,746,746,716,667,638,579,451 | 834,804,785,755,746,746,716,667,638,579,451 | 834,804,785,755,746,746,716,667,638,579,451 | {Name: "Сталь 45Х (Прутки и полосы диаметром или толщиной от 80 до 150 мм)",ClassID: "СЛ",UltimateStressArray: [1030,1000,1000,981,981,981,981,844,638,638,530],YieldStressArray: [834,804,785,755,746,746,716,667,638,579,451]},
Сталь легированная | СЛ | 45Х (Прутки и полосы диаметром или толщиной от 150 до 250 мм) | 1030 | 1030,1000 | 1030,1000,1000 | 1030,1000,1000,981 | 1030,1000,1000,981,981 | 1030,1000,1000,981,981,981 | 1030,1000,1000,981,981,981,981 | 1030,1000,1000,981,981,981,981,844 | 1030,1000,1000,981,981,981,981,844,638 | 1030,1000,1000,981,981,981,981,844,638,638 | 1030,1000,1000,981,981,981,981,844,638,638,530 | 1030,1000,1000,981,981,981,981,844,638,638,530 | 1030,1000,1000,981,981,981,981,844,638,638,530 | 834 | 834,804 | 834,804,785 | 834,804,785,755 | 834,804,785,755,746 | 834,804,785,755,746,746 | 834,804,785,755,746,746,716 | 834,804,785,755,746,746,716,667 | 834,804,785,755,746,746,716,667,638 | 834,804,785,755,746,746,716,667,638,579 | 834,804,785,755,746,746,716,667,638,579,451 | 834,804,785,755,746,746,716,667,638,579,451 | 834,804,785,755,746,746,716,667,638,579,451 | {Name: "Сталь 45Х (Прутки и полосы диаметром или толщиной от 150 до 250 мм)",ClassID: "СЛ",UltimateStressArray: [1030,1000,1000,981,981,981,981,844,638,638,530],YieldStressArray: [834,804,785,755,746,746,716,667,638,579,451]},
Сталь легированная | СЛ | 12ХМ (Листы толщиной от 4 до 6 мм) | 441 | 441,432 | 441,432,432 | 441,432,432,432 | 441,432,432,432,432 | 441,432,432,432,432,432 | 441,432,432,432,432,432,432 | 441,432,432,432,432,432,432,402 | 441,432,432,432,432,432,432,402,373 | 441,432,432,432,432,432,432,402,373,333 | 441,432,432,432,432,432,432,402,373,333,294 | 441,432,432,432,432,432,432,402,373,333,294 | 441,432,432,432,432,432,432,402,373,333,294 | 235 | 235,235 | 235,235,235 | 235,235,235,235 | 235,235,235,235,226 | 235,235,235,235,226,226 | 235,235,235,235,226,226,226 | 235,235,235,235,226,226,226,206 | 235,235,235,235,226,226,226,206,196 | 235,235,235,235,226,226,226,206,196,186 | 235,235,235,235,226,226,226,206,196,186,177 | 235,235,235,235,226,226,226,206,196,186,177 | 235,235,235,235,226,226,226,206,196,186,177 | {Name: "Сталь 12ХМ (Листы толщиной от 4 до 6 мм)",ClassID: "СЛ",UltimateStressArray: [441,432,432,432,432,432,432,402,373,333,294],YieldStressArray: [235,235,235,235,226,226,226,206,196,186,177]},
Сталь легированная | СЛ | 12ХМ (Листы толщиной от 60 до 130 мм) | 441 | 441,432 | 441,432,432 | 441,432,432,432 | 441,432,432,432,432 | 441,432,432,432,432,432 | 441,432,432,432,432,432,432 | 441,432,432,432,432,432,432,402 | 441,432,432,432,432,432,432,402,373 | 441,432,432,432,432,432,432,402,373,333 | 441,432,432,432,432,432,432,402,373,333,294 | 441,432,432,432,432,432,432,402,373,333,294 | 441,432,432,432,432,432,432,402,373,333,294 | 235 | 235,235 | 235,235,235 | 235,235,235,235 | 235,235,235,235,226 | 235,235,235,235,226,226 | 235,235,235,235,226,226,216 | 235,235,235,235,226,226,216,206 | 235,235,235,235,226,226,216,206,196 | 235,235,235,235,226,226,216,206,196,147 | 235,235,235,235,226,226,216,206,196,147,177 | 235,235,235,235,226,226,216,206,196,147,177 | 235,235,235,235,226,226,216,206,196,147,177 | {Name: "Сталь 12ХМ (Листы толщиной от 60 до 130 мм)",ClassID: "СЛ",UltimateStressArray: [441,432,432,432,432,432,432,402,373,333,294],YieldStressArray: [235,235,235,235,226,226,216,206,196,147,177]},
Сталь легированная | СЛ | 15ХМ (Трубы бесшовные горячекатаные наружным диаметром от 10 до 465 мм с толщиной стенки от 2 до 32 мм) | 441 | 441,441 | 441,441,431 | 441,441,431,431 | 441,441,431,431,421 | 441,441,431,431,421,421 | 441,441,431,431,421,421,412 | 441,441,431,431,421,421,412,392 | 441,441,431,431,421,421,412,392,372 | 441,441,431,431,421,421,412,392,372,343 | 441,441,431,431,421,421,412,392,372,343,294 | 441,441,431,431,421,421,412,392,372,343,294 | 441,441,431,431,421,421,412,392,372,343,294 | 226 | 226,226 | 226,226,226 | 226,226,226,226 | 226,226,226,226,226 | 226,226,226,226,226,226 | 226,226,226,226,226,226,216 | 226,226,226,226,226,226,216,206 | 226,226,226,226,226,226,216,206,196 | 226,226,226,226,226,226,216,206,196,191 | 226,226,226,226,226,226,216,206,196,191,186 | 226,226,226,226,226,226,216,206,196,191,186 | 226,226,226,226,226,226,216,206,196,191,186 | {Name: "Сталь 15ХМ (Трубы бесшовные горячекатаные наружным диаметром от 10 до 465 мм с толщиной стенки от 2 до 32 мм)",ClassID: "СЛ",UltimateStressArray: [441,441,431,431,421,421,412,392,372,343,294],YieldStressArray: [226,226,226,226,226,226,216,206,196,191,186]},
Сталь легированная | СЛ | 15ХМ (Поковки толщиной или диаметром от 100 до 300 мм, КП195*) | 390 | 390,390 | 390,390,390 | 390,390,390,383 | 390,390,390,383,383 | 390,390,390,383,383,373 | 390,390,390,383,383,373,363 | 390,390,390,383,383,373,363,363 | 390,390,390,383,383,373,363,363,363 | 390,390,390,383,383,373,363,363,363,353 | 390,390,390,383,383,373,363,363,363,353,314 | 390,390,390,383,383,373,363,363,363,353,314 | 390,390,390,383,383,373,363,363,363,353,314 | 195 | 195,195 | 195,195,195 | 195,195,195,195 | 195,195,195,195,195 | 195,195,195,195,195,195 | 195,195,195,195,195,195,186 | 195,195,195,195,195,195,186,177 | 195,195,195,195,195,195,186,177,167 | 195,195,195,195,195,195,186,177,167,137 | 195,195,195,195,195,195,186,177,167,137,127 | 195,195,195,195,195,195,186,177,167,137,127 | 195,195,195,195,195,195,186,177,167,137,127 | {Name: "Сталь 15ХМ (Поковки толщиной или диаметром от 100 до 300 мм, КП195*)",ClassID: "СЛ",UltimateStressArray: [390,390,390,383,383,373,363,363,363,353,314],YieldStressArray: [195,195,195,195,195,195,186,177,167,137,127]},
Сталь легированная | СЛ | 15ХМ (Поковки толщиной или диаметром от 100 до 300 мм, КП215*) | 430 | 430,430 | 430,430,430 | 430,430,430,422 | 430,430,430,422,422 | 430,430,430,422,422,412 | 430,430,430,422,422,412,402 | 430,430,430,422,422,412,402,402 | 430,430,430,422,422,412,402,402,402 | 430,430,430,422,422,412,402,402,402,392 | 430,430,430,422,422,412,402,402,402,392,343 | 430,430,430,422,422,412,402,402,402,392,343 | 430,430,430,422,422,412,402,402,402,392,343 | 215 | 215,215 | 215,215,215 | 215,215,215,215 | 215,215,215,215,215 | 215,215,215,215,215,215 | 215,215,215,215,215,215,206 | 215,215,215,215,215,215,206,196 | 215,215,215,215,215,215,206,196,186 | 215,215,215,215,215,215,206,196,186,147 | 215,215,215,215,215,215,206,196,186,147,147 | 215,215,215,215,215,215,206,196,186,147,147 | 215,215,215,215,215,215,206,196,186,147,147 | {Name: "Сталь 15ХМ (Поковки толщиной или диаметром от 100 до 300 мм, КП215*)",ClassID: "СЛ",UltimateStressArray: [430,430,430,422,422,412,402,402,402,392,343],YieldStressArray: [215,215,215,215,215,215,206,196,186,147,147]},
Сталь легированная | СЛ | 15ХМ (Поковки толщиной или диаметром до 300 мм, КП245*) | 470 | 470,470 | 470,470,470 | 470,470,470,461 | 470,470,470,461,461 | 470,470,470,461,461,451 | 470,470,470,461,461,451,441 | 470,470,470,461,461,451,441,441 | 470,470,470,461,461,451,441,441,441 | 470,470,470,461,461,451,441,441,441,432 | 470,470,470,461,461,451,441,441,441,432,373 | 470,470,470,461,461,451,441,441,441,432,373 | 470,470,470,461,461,451,441,441,441,432,373 | 245 | 245,245 | 245,245,245 | 245,245,245,245 | 245,245,245,245,245 | 245,245,245,245,245,245 | 245,245,245,245,245,245,235 | 245,245,245,245,245,245,235,226 | 245,245,245,245,245,245,235,226,216 | 245,245,245,245,245,245,235,226,216,167 | 245,245,245,245,245,245,235,226,216,167,167 | 245,245,245,245,245,245,235,226,216,167,167 | 245,245,245,245,245,245,235,226,216,167,167 | {Name: "Сталь 15ХМ (Поковки толщиной или диаметром до 300 мм, КП245*)",ClassID: "СЛ",UltimateStressArray: [470,470,470,461,461,451,441,441,441,432,373],YieldStressArray: [245,245,245,245,245,245,235,226,216,167,167]},
Сталь легированная | СЛ | 15ХМ (Поковки толщиной или диаметром до 500 мм, КП275*) | 530 | 530,530 | 530,530,530 | 530,530,530,520 | 530,530,530,520,520 | 530,530,530,520,520,510 | 530,530,530,520,520,510,500 | 530,530,530,520,520,510,500,500 | 530,530,530,520,520,510,500,500,500 | 530,530,530,520,520,510,500,500,500,491 | 530,530,530,520,520,510,500,500,500,491,422 | 530,530,530,520,520,510,500,500,500,491,422 | 530,530,530,520,520,510,500,500,500,491,422 | 275 | 275,275 | 275,275,275 | 275,275,275,275 | 275,275,275,275,275 | 275,275,275,275,275,275 | 275,275,275,275,275,275,265 | 275,275,275,275,275,275,265,255 | 275,275,275,275,275,275,265,255,235 | 275,275,275,275,275,275,265,255,235,196 | 275,275,275,275,275,275,265,255,235,196,196 | 275,275,275,275,275,275,265,255,235,196,196 | 275,275,275,275,275,275,265,255,235,196,196 | {Name: "Сталь 15ХМ (Поковки толщиной или диаметром до 500 мм, КП275*)",ClassID: "СЛ",UltimateStressArray: [530,530,530,520,520,510,500,500,500,491,422],YieldStressArray: [275,275,275,275,275,275,265,255,235,196,196]},
Сталь легированная | СЛ | 15ХМ (Поковки толщиной или диаметром до 100 мм, КП315*) | 570 | 570,569 | 570,569,569 | 570,569,569,559 | 570,569,569,559,559 | 570,569,569,559,559,540 | 570,569,569,559,559,540,530 | 570,569,569,559,559,540,530,530 | 570,569,569,559,559,540,530,530,530 | 570,569,569,559,559,540,530,530,530,510 | 570,569,569,559,559,540,530,530,530,510,451 | 570,569,569,559,559,540,530,530,530,510,451 | 570,569,569,559,559,540,530,530,530,510,451 | 315 | 315,314 | 315,314,314 | 315,314,314,314 | 315,314,314,314,314 | 315,314,314,314,314,314 | 315,314,314,314,314,314,304 | 315,314,314,314,314,314,304,284 | 315,314,314,314,314,314,304,284,275 | 315,314,314,314,314,314,304,284,275,216 | 315,314,314,314,314,314,304,284,275,216,216 | 315,314,314,314,314,314,304,284,275,216,216 | 315,314,314,314,314,314,304,284,275,216,216 | {Name: "Сталь 15ХМ (Поковки толщиной или диаметром до 100 мм, КП315*)",ClassID: "СЛ",UltimateStressArray: [570,569,569,559,559,540,530,530,530,510,451],YieldStressArray: [315,314,314,314,314,314,304,284,275,216,216]},
Сталь легированная | СЛ | 15ХМ (Поковки толщиной или диаметром до 300 мм, КП345*) | 590 | 590,589 | 590,589,589 | 590,589,589,579 | 590,589,589,579,579 | 590,589,589,579,579,559 | 590,589,589,579,579,559,549 | 590,589,589,579,579,559,549,549 | 590,589,589,579,579,559,549,549,549 | 590,589,589,579,579,559,549,549,549,530 | 590,589,589,579,579,559,549,549,549,530,461 | 590,589,589,579,579,559,549,549,549,530,461 | 590,589,589,579,579,559,549,549,549,530,461 | 345 | 345,343 | 345,343,343 | 345,343,343,343 | 345,343,343,343,343 | 345,343,343,343,343,343 | 345,343,343,343,343,343,323 | 345,343,343,343,343,343,323,314 | 345,343,343,343,343,343,323,314,294 | 345,343,343,343,343,343,323,314,294,235 | 345,343,343,343,343,343,323,314,294,235,235 | 345,343,343,343,343,343,323,314,294,235,235 | 345,343,343,343,343,343,323,314,294,235,235 | {Name: "Сталь 15ХМ (Поковки толщиной или диаметром до 300 мм, КП345*)",ClassID: "СЛ",UltimateStressArray: [590,589,589,579,579,559,549,549,549,530,461],YieldStressArray: [345,343,343,343,343,343,323,314,294,235,235]},
Сталь легированная | СЛ | 15ХМ (Поковки толщиной или диаметром до 100 мм, КП395*) | 615 | 615,615 | 615,615,615 | 615,615,615,608 | 615,615,615,608,608 | 615,615,615,608,608,589 | 615,615,615,608,608,589,579 | 615,615,615,608,608,589,579,579 | 615,615,615,608,608,589,579,579,579 | 615,615,615,608,608,589,579,579,579,559 | 615,615,615,608,608,589,579,579,579,559,481 | 615,615,615,608,608,589,579,579,579,559,481 | 615,615,615,608,608,589,579,579,579,559,481 | 395 | 395,395 | 395,395,395 | 395,395,395,395 | 395,395,395,395,395 | 395,395,395,395,395,395 | 395,395,395,395,395,395,373 | 395,395,395,395,395,395,373,353 | 395,395,395,395,395,395,373,353,343 | 395,395,395,395,395,395,373,353,343,275 | 395,395,395,395,395,395,373,353,343,275,275 | 395,395,395,395,395,395,373,353,343,275,275 | 395,395,395,395,395,395,373,353,343,275,275 | {Name: "Сталь 15ХМ (Поковки толщиной или диаметром до 100 мм, КП395*)",ClassID: "СЛ",UltimateStressArray: [615,615,615,608,608,589,579,579,579,559,481],YieldStressArray: [395,395,395,395,395,395,373,353,343,275,275]},
Сталь легированная | СЛ | 15ХМ (Поковки толщиной или диаметром до 100 мм, КП440*) | 635 | 635,635 | 635,635,635 | 635,635,635,628 | 635,635,635,628,628 | 635,635,635,628,628,608 | 635,635,635,628,628,608,598 | 635,635,635,628,628,608,598,598 | 635,635,635,628,628,608,598,598,598 | 635,635,635,628,628,608,598,598,598,579 | 635,635,635,628,628,608,598,598,598,579,491 | 635,635,635,628,628,608,598,598,598,579,491 | 635,635,635,628,628,608,598,598,598,579,491 | 440 | 440,440 | 440,440,440 | 440,440,440,440 | 440,440,440,440,440 | 440,440,440,440,440,440 | 440,440,440,440,440,440,422 | 440,440,440,440,440,440,422,402 | 440,440,440,440,440,440,422,402,383 | 440,440,440,440,440,440,422,402,383,304 | 440,440,440,440,440,440,422,402,383,304,304 | 440,440,440,440,440,440,422,402,383,304,304 | 440,440,440,440,440,440,422,402,383,304,304 | {Name: "Сталь 15ХМ (Поковки толщиной или диаметром до 100 мм, КП440*)",ClassID: "СЛ",UltimateStressArray: [635,635,635,628,628,608,598,598,598,579,491],YieldStressArray: [440,440,440,440,440,440,422,402,383,304,304]},
Сталь легированная | СЛ | 15ХМ (Поковки толщиной или диаметром до 100 мм, КП490*) | 655 | 655,655 | 655,655,655 | 655,655,655,647 | 655,655,655,647,647 | 655,655,655,647,647,628 | 655,655,655,647,647,628,618 | 655,655,655,647,647,628,618,618 | 655,655,655,647,647,628,618,618,618 | 655,655,655,647,647,628,618,618,618,598 | 655,655,655,647,647,628,618,618,618,598,491 | 655,655,655,647,647,628,618,618,618,598,491 | 655,655,655,647,647,628,618,618,618,598,491 | 490 | 490,490 | 490,490,490 | 490,490,490,490 | 490,490,490,490,490 | 490,490,490,490,490,490 | 490,490,490,490,490,490,471 | 490,490,490,490,490,490,471,451 | 490,490,490,490,490,490,471,451,422 | 490,490,490,490,490,490,471,451,422,343 | 490,490,490,490,490,490,471,451,422,343,343 | 490,490,490,490,490,490,471,451,422,343,343 | 490,490,490,490,490,490,471,451,422,343,343 | {Name: "Сталь 15ХМ (Поковки толщиной или диаметром до 100 мм, КП490*)",ClassID: "СЛ",UltimateStressArray: [655,655,655,647,647,628,618,618,618,598,491],YieldStressArray: [490,490,490,490,490,490,471,451,422,343,343]},
Сталь легированная | СЛ | 20ХМ (Поковки толщиной до 100 мм, КП345*) | 590 | 590,579 | 590,579,579 | 590,579,579,569 | 590,579,579,569,569 | 590,579,579,569,569,559 | 590,579,579,569,569,559,559 | 590,579,579,569,569,559,559,559 | 590,579,579,569,569,559,559,559,559 | 590,579,579,569,569,559,559,559,559,500 | 590,579,579,569,569,559,559,559,559,500,461 | 590,579,579,569,569,559,559,559,559,500,461,451 | 590,579,579,569,569,559,559,559,559,500,461,451 | 345 | 345,345 | 345,345,345 | 345,345,345,345 | 345,345,345,345,333 | 345,345,345,345,333,333 | 345,345,345,345,333,333,333 | 345,345,345,345,333,333,333,333 | 345,345,345,345,333,333,333,333,333 | 345,345,345,345,333,333,333,333,333,304 | 345,345,345,345,333,333,333,333,333,304,284 | 345,345,345,345,333,333,333,333,333,304,284,265 | 345,345,345,345,333,333,333,333,333,304,284,265 | {Name: "Сталь 20ХМ (Поковки толщиной до 100 мм, КП345*)",ClassID: "СЛ",UltimateStressArray: [590,579,579,569,569,559,559,559,559,500,461,451],YieldStressArray: [345,345,345,345,333,333,333,333,333,304,284,265]},
Сталь легированная | СЛ | 20ХМ (Поковки толщиной до 50 мм, КП395*) | 615 | 615,608 | 615,608,608 | 615,608,608,598 | 615,608,608,598,598 | 615,608,608,598,598,589 | 615,608,608,598,598,589,589 | 615,608,608,598,598,589,589,589 | 615,608,608,598,598,589,589,589,589 | 615,608,608,598,598,589,589,589,589,481 | 615,608,608,598,598,589,589,589,589,481,471 | 615,608,608,598,598,589,589,589,589,481,471 | 615,608,608,598,598,589,589,589,589,481,471 | 395 | 395,395 | 395,395,395 | 395,395,395,395 | 395,395,395,395,383 | 395,395,395,395,383,383 | 395,395,395,395,383,383,383 | 395,395,395,395,383,383,383,383 | 395,395,395,395,383,383,383,383,343 | 395,395,395,395,383,383,383,383,343,323 | 395,395,395,395,383,383,383,383,343,323,304 | 395,395,395,395,383,383,383,383,343,323,304 | 395,395,395,395,383,383,383,383,343,323,304 | {Name: "Сталь 20ХМ (Поковки толщиной до 50 мм, КП395*)",ClassID: "СЛ",UltimateStressArray: [615,608,608,598,598,589,589,589,589,481,471],YieldStressArray: [395,395,395,395,383,383,383,383,343,323,304]},
Сталь легированная | СЛ | 20ХМА (Поковки и листы толщиной от 150 до 300 мм, КП345*) | 590 | 590,576 | 590,576,544 | 590,576,544,520 | 590,576,544,520,484 | 590,576,544,520,484,452 | 590,576,544,520,484,452,440 | 590,576,544,520,484,452,440,392 | 590,576,544,520,484,452,440,392,356 | 590,576,544,520,484,452,440,392,356,323 | 590,576,544,520,484,452,440,392,356,323,288 | 590,576,544,520,484,452,440,392,356,323,288 | 590,576,544,520,484,452,440,392,356,323,288 | 345 | 345,345 | 345,345,339 | 345,345,339,333 | 345,345,339,333,323 | 345,345,339,333,323,316 | 345,345,339,333,323,316,304 | 345,345,339,333,323,316,304,294 | 345,345,339,333,323,316,304,294,294 | 345,345,339,333,323,316,304,294,294,268 | 345,345,339,333,323,316,304,294,294,268,248 | 345,345,339,333,323,316,304,294,294,268,248 | 345,345,339,333,323,316,304,294,294,268,248 | {Name: "Сталь 20ХМА (Поковки и листы толщиной от 150 до 300 мм, КП345*)",ClassID: "СЛ",UltimateStressArray: [590,576,544,520,484,452,440,392,356,323,288],YieldStressArray: [345,345,339,333,323,316,304,294,294,268,248]},
Сталь легированная | СЛ | 20ХМА (Поковки и листы толщиной до 150 мм, КП440*) | 635 | 635,628 | 635,628,628 | 635,628,628,618 | 635,628,628,618,588 | 635,628,628,618,588,540 | 635,628,628,618,588,540,516 | 635,628,628,618,588,540,516,490 | 635,628,628,618,588,540,516,490,460 | 635,628,628,618,588,540,516,490,460,420 | 635,628,628,618,588,540,516,490,460,420,380 | 635,628,628,618,588,540,516,490,460,420,380 | 635,628,628,618,588,540,516,490,460,420,380 | 440 | 440,440 | 440,440,440 | 440,440,440,435 | 440,440,440,435,428 | 440,440,440,435,428,420 | 440,440,440,435,428,420,402 | 440,440,440,435,428,420,402,392 | 440,440,440,435,428,420,402,392,372 | 440,440,440,435,428,420,402,392,372,348 | 440,440,440,435,428,420,402,392,372,348,323 | 440,440,440,435,428,420,402,392,372,348,323 | 440,440,440,435,428,420,402,392,372,348,323 | {Name: "Сталь 20ХМА (Поковки и листы толщиной до 150 мм, КП440*)",ClassID: "СЛ",UltimateStressArray: [635,628,628,618,588,540,516,490,460,420,380],YieldStressArray: [440,440,440,435,428,420,402,392,372,348,323]},
Сталь легированная | СЛ | 20ХМЛ (Отливки) | 500 | 500,490 | 500,490,480 | 500,490,480,475 | 500,490,480,475,470 | 500,490,480,475,470,460 | 500,490,480,475,470,460,450 | 500,490,480,475,470,460,450,440 | 500,490,480,475,470,460,450,440,430 | 500,490,480,475,470,460,450,440,430,425 | 500,490,480,475,470,460,450,440,430,425,410 | 500,490,480,475,470,460,450,440,430,425,410 | 500,490,480,475,470,460,450,440,430,425,410 | 400 | 400,395 | 400,395,390 | 400,395,390,385 | 400,395,390,385,380 | 400,395,390,385,380,370 | 400,395,390,385,380,370,360 | 400,395,390,385,380,370,360,350 | 400,395,390,385,380,370,360,350,340 | 400,395,390,385,380,370,360,350,340,323 | 400,395,390,385,380,370,360,350,340,323,323 | 400,395,390,385,380,370,360,350,340,323,323 | 400,395,390,385,380,370,360,350,340,323,323 | {Name: "Сталь 20ХМЛ (Отливки)",ClassID: "СЛ",UltimateStressArray: [500,490,480,475,470,460,450,440,430,425,410],YieldStressArray: [400,395,390,385,380,370,360,350,340,323,323]},
Сталь легированная | СЛ | 20ХМФЛ (Отливки) | 491 | 491,491 | 491,491,491 | 491,491,491,491 | 491,491,491,491,491 | 491,491,491,491,491,485 | 491,491,491,491,491,485,480 | 491,491,491,491,491,485,480,480 | 491,491,491,491,491,485,480,480,461 | 491,491,491,491,491,485,480,480,461,452 | 491,491,491,491,491,485,480,480,461,452,400 | 491,491,491,491,491,485,480,480,461,452,400 | 491,491,491,491,491,485,480,480,461,452,400 | 314 | 314,314 | 314,314,314 | 314,314,314,314 | 314,314,314,314,290 | 314,314,314,314,290,280 | 314,314,314,314,290,280,270 | 314,314,314,314,290,280,270,270 | 314,314,314,314,290,280,270,270,270 | 314,314,314,314,290,280,270,270,270,270 | 314,314,314,314,290,280,270,270,270,270,270 | 314,314,314,314,290,280,270,270,270,270,270 | 314,314,314,314,290,280,270,270,270,270,270 | {Name: "Сталь 20ХМФЛ (Отливки)",ClassID: "СЛ",UltimateStressArray: [491,491,491,491,491,485,480,480,461,452,400],YieldStressArray: [314,314,314,314,290,280,270,270,270,270,270]},
Сталь легированная | СЛ | 20ХМФЛ (Прутки и полосы толщиной или диаметром до 80 мм) | 932 | 932,903 | 932,903,893 | 932,903,893,863 | 932,903,893,863,853 | 932,903,893,863,853,824 | 932,903,893,863,853,824,814 | 932,903,893,863,853,824,814,736 | 932,903,893,863,853,824,814,736,736 | 932,903,893,863,853,824,814,736,736,736 | 932,903,893,863,853,824,814,736,736,736,638 | 932,903,893,863,853,824,814,736,736,736,638 | 932,903,893,863,853,824,814,736,736,736,638 | 736 | 736,736 | 736,736,706 | 736,736,706,687 | 736,736,706,687,677 | 736,736,706,687,677,657 | 736,736,706,687,677,657,647 | 736,736,706,687,677,657,647,628 | 736,736,706,687,677,657,647,628,598 | 736,736,706,687,677,657,647,628,598,559 | 736,736,706,687,677,657,647,628,598,559,510 | 736,736,706,687,677,657,647,628,598,559,510 | 736,736,706,687,677,657,647,628,598,559,510 | {Name: "Сталь 20ХМФЛ (Прутки и полосы толщиной или диаметром до 80 мм)",ClassID: "СЛ",UltimateStressArray: [932,903,893,863,853,824,814,736,736,736,638],YieldStressArray: [736,736,706,687,677,657,647,628,598,559,510]},
Сталь легированная | СЛ | 20ХМФЛ (Прутки и полосы толщиной или диаметром от 80 до 150 мм) | 932 | 932,903 | 932,903,893 | 932,903,893,863 | 932,903,893,863,853 | 932,903,893,863,853,824 | 932,903,893,863,853,824,814 | 932,903,893,863,853,824,814,736 | 932,903,893,863,853,824,814,736,736 | 932,903,893,863,853,824,814,736,736,736 | 932,903,893,863,853,824,814,736,736,736,638 | 932,903,893,863,853,824,814,736,736,736,638 | 932,903,893,863,853,824,814,736,736,736,638 | 736 | 736,736 | 736,736,706 | 736,736,706,687 | 736,736,706,687,677 | 736,736,706,687,677,657 | 736,736,706,687,677,657,647 | 736,736,706,687,677,657,647,628 | 736,736,706,687,677,657,647,628,598 | 736,736,706,687,677,657,647,628,598,559 | 736,736,706,687,677,657,647,628,598,559,510 | 736,736,706,687,677,657,647,628,598,559,510 | 736,736,706,687,677,657,647,628,598,559,510 | {Name: "Сталь 20ХМФЛ (Прутки и полосы толщиной или диаметром от 80 до 150 мм)",ClassID: "СЛ",UltimateStressArray: [932,903,893,863,853,824,814,736,736,736,638],YieldStressArray: [736,736,706,687,677,657,647,628,598,559,510]},
Сталь легированная | СЛ | 20ХМФЛ (Прутки и полосы толщиной или диаметром от 150 до 250 мм) | 932 | 932,903 | 932,903,893 | 932,903,893,863 | 932,903,893,863,853 | 932,903,893,863,853,824 | 932,903,893,863,853,824,814 | 932,903,893,863,853,824,814,736 | 932,903,893,863,853,824,814,736,736 | 932,903,893,863,853,824,814,736,736,736 | 932,903,893,863,853,824,814,736,736,736,638 | 932,903,893,863,853,824,814,736,736,736,638 | 932,903,893,863,853,824,814,736,736,736,638 | 736 | 736,736 | 736,736,706 | 736,736,706,687 | 736,736,706,687,677 | 736,736,706,687,677,651 | 736,736,706,687,677,651,647 | 736,736,706,687,677,651,647,628 | 736,736,706,687,677,651,647,628,598 | 736,736,706,687,677,651,647,628,598,559 | 736,736,706,687,677,651,647,628,598,559,510 | 736,736,706,687,677,651,647,628,598,559,510 | 736,736,706,687,677,651,647,628,598,559,510 | {Name: "Сталь 20ХМФЛ (Прутки и полосы толщиной или диаметром от 150 до 250 мм)",ClassID: "СЛ",UltimateStressArray: [932,903,893,863,853,824,814,736,736,736,638],YieldStressArray: [736,736,706,687,677,651,647,628,598,559,510]},
Сталь легированная | СЛ | 30ХМА (Трубы наружным диаметром от 25 до 710 мм с толщиной стенки от 2,5 до 50 мм) | 589 | 589,569 | 589,569,559 | 589,569,559,540 | 589,569,559,540,530 | 589,569,559,540,530,530 | 589,569,559,540,530,530,530 | 589,569,559,540,530,530,530,520 | 589,569,559,540,530,530,530,520,510 | 589,569,559,540,530,530,530,520,510,432 | 589,569,559,540,530,530,530,520,510,432,402 | 589,569,559,540,530,530,530,520,510,432,402 | 589,569,559,540,530,530,530,520,510,432,402 | 392 | 392,392 | 392,392,373 | 392,392,373,343 | 392,392,373,343,324 | 392,392,373,343,324,324 | 392,392,373,343,324,324,324 | 392,392,373,343,324,324,324,314 | 392,392,373,343,324,324,324,314,314 | 392,392,373,343,324,324,324,314,314,294 | 392,392,373,343,324,324,324,314,314,294,294 | 392,392,373,343,324,324,324,314,314,294,294 | 392,392,373,343,324,324,324,314,314,294,294 | {Name: "Сталь 30ХМА (Трубы наружным диаметром от 25 до 710 мм с толщиной стенки от 2,5 до 50 мм)",ClassID: "СЛ",UltimateStressArray: [589,569,559,540,530,530,530,520,510,432,402],YieldStressArray: [392,392,373,343,324,324,324,314,314,294,294]},
Сталь легированная | СЛ | 30ХМА (Заготовки крепежных деталей толщиной или диаметром до 100 мм, КП395*) | 618 | 618,608 | 618,608,598 | 618,608,598,589 | 618,608,598,589,559 | 618,608,598,589,559,549 | 618,608,598,589,559,549,540 | 618,608,598,589,559,549,540,540 | 618,608,598,589,559,549,540,540,530 | 618,608,598,589,559,549,540,540,530,471 | 618,608,598,589,559,549,540,540,530,471,422 | 618,608,598,589,559,549,540,540,530,471,422 | 618,608,598,589,559,549,540,540,530,471,422 | 395 | 395,395 | 395,395,373 | 395,395,373,353 | 395,395,373,353,323 | 395,395,373,353,323,323 | 395,395,373,353,323,323,323 | 395,395,373,353,323,323,323,314 | 395,395,373,353,323,323,323,314,314 | 395,395,373,353,323,323,323,314,314,294 | 395,395,373,353,323,323,323,314,314,294,275 | 395,395,373,353,323,323,323,314,314,294,275 | 395,395,373,353,323,323,323,314,314,294,275 | {Name: "Сталь 30ХМА (Заготовки крепежных деталей толщиной или диаметром до 100 мм, КП395*)",ClassID: "СЛ",UltimateStressArray: [618,608,598,589,559,549,540,540,530,471,422],YieldStressArray: [395,395,373,353,323,323,323,314,314,294,275]},
Сталь легированная | СЛ | 30ХМА (Заготовки крепежных деталей толщиной или диаметром до 300 мм, КП440*) | 491 | 491,482 | 491,482,474 | 491,482,474,467 | 491,482,474,467,443 | 491,482,474,467,443,435 | 491,482,474,467,443,435,428 | 491,482,474,467,443,435,428,428 | 491,482,474,467,443,435,428,428,429 | 491,482,474,467,443,435,428,428,429,374 | 491,482,474,467,443,435,428,428,429,374,333 | 491,482,474,467,443,435,428,428,429,374,333 | 491,482,474,467,443,435,428,428,429,374,333 | 440 | 440,425 | 440,425,415 | 440,425,415,390 | 440,425,415,390,365 | 440,425,415,390,365,345 | 440,425,415,390,365,345,323 | 440,425,415,390,365,345,323,294 | 440,425,415,390,365,345,323,294,275 | 440,425,415,390,365,345,323,294,275,265 | 440,425,415,390,365,345,323,294,275,265,255 | 440,425,415,390,365,345,323,294,275,265,255 | 440,425,415,390,365,345,323,294,275,265,255 | {Name: "Сталь 30ХМА (Заготовки крепежных деталей толщиной или диаметром до 300 мм, КП440*)",ClassID: "СЛ",UltimateStressArray: [491,482,474,467,443,435,428,428,429,374,333],YieldStressArray: [440,425,415,390,365,345,323,294,275,265,255]},
Сталь легированная | СЛ | 30ХМА (Заготовки крепежных деталей толщиной или диаметром от 100 до 200 мм, КП490*) | 588 | 588,578 | 588,578,568 | 588,578,568,559 | 588,578,568,559,539 | 588,578,568,559,539,529 | 588,578,568,559,539,529,529 | 588,578,568,559,539,529,529,519 | 588,578,568,559,539,529,529,519,500 | 588,578,568,559,539,529,529,519,500,461 | 588,578,568,559,539,529,529,519,500,461,412 | 588,578,568,559,539,529,529,519,500,461,412 | 588,578,568,559,539,529,529,519,500,461,412 | 490 | 490,490 | 490,490,461 | 490,490,461,441 | 490,490,461,441,402 | 490,490,461,441,402,382 | 490,490,461,441,402,382,367 | 490,490,461,441,402,382,367,343 | 490,490,461,441,402,382,367,343,323 | 490,490,461,441,402,382,367,343,323,304 | 490,490,461,441,402,382,367,343,323,304,294 | 490,490,461,441,402,382,367,343,323,304,294 | 490,490,461,441,402,382,367,343,323,304,294 | {Name: "Сталь 30ХМА (Заготовки крепежных деталей толщиной или диаметром от 100 до 200 мм, КП490*)",ClassID: "СЛ",UltimateStressArray: [588,578,568,559,539,529,529,519,500,461,412],YieldStressArray: [490,490,461,441,402,382,367,343,323,304,294]},
Сталь легированная | СЛ | 30ХМА (Заготовки крепежных деталей толщиной или диаметром до 100 мм КП590*) | 736 | 736,716 | 736,716,716 | 736,716,716,687 | 736,716,716,687,676 | 736,716,716,687,676,667 | 736,716,716,687,676,667,657 | 736,716,716,687,676,667,657,647 | 736,716,716,687,676,667,657,647,638 | 736,716,716,687,676,667,657,647,638,559 | 736,716,716,687,676,667,657,647,638,559,500 | 736,716,716,687,676,667,657,647,638,559,500 | 736,716,716,687,676,667,657,647,638,559,500 | 590 | 590,569 | 590,569,559 | 590,569,559,510 | 590,569,559,510,461 | 590,569,559,510,461,481 | 590,569,559,510,461,481,412 | 590,569,559,510,461,481,412,392 | 590,569,559,510,461,481,412,392,392 | 590,569,559,510,461,481,412,392,392,353 | 590,569,559,510,461,481,412,392,392,353,343 | 590,569,559,510,461,481,412,392,392,353,343 | 590,569,559,510,461,481,412,392,392,353,343 | {Name: "Сталь 30ХМА (Заготовки крепежных деталей толщиной или диаметром до 100 мм КП590*)",ClassID: "СЛ",UltimateStressArray: [736,716,716,687,676,667,657,647,638,559,500],YieldStressArray: [590,569,559,510,461,481,412,392,392,353,343]},
Сталь легированная | СЛ | 30ХМА (Заготовки крепежных деталей толщиной или диаметром до 300 мм, КП640*) | 785 | 785,775 | 785,775,755 | 785,775,755,746 | 785,775,755,746,706 | 785,775,755,746,706,697 | 785,775,755,746,706,697,687 | 785,775,755,746,706,697,687,687 | 785,775,755,746,706,697,687,687,669 | 785,775,755,746,706,697,687,687,669,598 | 785,775,755,746,706,697,687,687,669,598,530 | 785,775,755,746,706,697,687,687,669,598,530 | 785,775,755,746,706,697,687,687,669,598,530 | 640 | 640,617 | 640,617,608 | 640,617,608,568 | 640,617,608,568,529 | 640,617,608,568,529,480 | 640,617,608,568,529,480,461 | 640,617,608,568,529,480,461,441 | 640,617,608,568,529,480,461,441,441 | 640,617,608,568,529,480,461,441,441,412 | 640,617,608,568,529,480,461,441,441,412,382 | 640,617,608,568,529,480,461,441,441,412,382 | 640,617,608,568,529,480,461,441,441,412,382 | {Name: "Сталь 30ХМА (Заготовки крепежных деталей толщиной или диаметром до 300 мм, КП640*)",ClassID: "СЛ",UltimateStressArray: [785,775,755,746,706,697,687,687,669,598,530],YieldStressArray: [640,617,608,568,529,480,461,441,441,412,382]},
Сталь легированная | СЛ | 30ХМА (Прутки и полосы толщиной или диаметром до 80 мм) | 932 | 932,912 | 932,912,903 | 932,912,903,873 | 932,912,903,873,844 | 932,912,903,873,844,844 | 932,912,903,873,844,844,824 | 932,912,903,873,844,844,824,824 | 932,912,903,873,844,844,824,824,804 | 932,912,903,873,844,844,824,824,804,706 | 932,912,903,873,844,844,824,824,804,706,638 | 932,912,903,873,844,844,824,824,804,706,638 | 932,912,903,873,844,844,824,824,804,706,638 | 736 | 736,716 | 736,716,697 | 736,716,697,657 | 736,716,697,657,608 | 736,716,697,657,608,608 | 736,716,697,657,608,608,598 | 736,716,697,657,608,608,598,598 | 736,716,697,657,608,608,598,598,598 | 736,716,697,657,608,608,598,598,598,559 | 736,716,697,657,608,608,598,598,598,559,520 | 736,716,697,657,608,608,598,598,598,559,520 | 736,716,697,657,608,608,598,598,598,559,520 | {Name: "Сталь 30ХМА (Прутки и полосы толщиной или диаметром до 80 мм)",ClassID: "СЛ",UltimateStressArray: [932,912,903,873,844,844,824,824,804,706,638],YieldStressArray: [736,716,697,657,608,608,598,598,598,559,520]},
Сталь легированная | СЛ | 30ХМА (Прутки и полосы толщиной или диаметром от 80 мм до 150 мм) | 932 | 932,912 | 932,912,903 | 932,912,903,873 | 932,912,903,873,844 | 932,912,903,873,844,844 | 932,912,903,873,844,844,824 | 932,912,903,873,844,844,824,824 | 932,912,903,873,844,844,824,824,804 | 932,912,903,873,844,844,824,824,804,706 | 932,912,903,873,844,844,824,824,804,706,638 | 932,912,903,873,844,844,824,824,804,706,638 | 932,912,903,873,844,844,824,824,804,706,638 | 736 | 736,716 | 736,716,697 | 736,716,697,657 | 736,716,697,657,608 | 736,716,697,657,608,608 | 736,716,697,657,608,608,598 | 736,716,697,657,608,608,598,598 | 736,716,697,657,608,608,598,598,598 | 736,716,697,657,608,608,598,598,598,559 | 736,716,697,657,608,608,598,598,598,559,520 | 736,716,697,657,608,608,598,598,598,559,520 | 736,716,697,657,608,608,598,598,598,559,520 | {Name: "Сталь 30ХМА (Прутки и полосы толщиной или диаметром от 80 мм до 150 мм)",ClassID: "СЛ",UltimateStressArray: [932,912,903,873,844,844,824,824,804,706,638],YieldStressArray: [736,716,697,657,608,608,598,598,598,559,520]},
Сталь легированная | СЛ | 30ХМА (Прутки и полосы толщиной или диаметром от 150 до 250 мм) | 932 | 932,912 | 932,912,903 | 932,912,903,873 | 932,912,903,873,844 | 932,912,903,873,844,844 | 932,912,903,873,844,844,824 | 932,912,903,873,844,844,824,824 | 932,912,903,873,844,844,824,824,804 | 932,912,903,873,844,844,824,824,804,706 | 932,912,903,873,844,844,824,824,804,706,638 | 932,912,903,873,844,844,824,824,804,706,638 | 932,912,903,873,844,844,824,824,804,706,638 | 736 | 736,716 | 736,716,697 | 736,716,697,657 | 736,716,697,657,608 | 736,716,697,657,608,608 | 736,716,697,657,608,608,598 | 736,716,697,657,608,608,598,598 | 736,716,697,657,608,608,598,598,598 | 736,716,697,657,608,608,598,598,598,559 | 736,716,697,657,608,608,598,598,598,559,520 | 736,716,697,657,608,608,598,598,598,559,520 | 736,716,697,657,608,608,598,598,598,559,520 | {Name: "Сталь 30ХМА (Прутки и полосы толщиной или диаметром от 150 до 250 мм)",ClassID: "СЛ",UltimateStressArray: [932,912,903,873,844,844,824,824,804,706,638],YieldStressArray: [736,716,697,657,608,608,598,598,598,559,520]},
Сталь легированная | СЛ | 35ХМ (Поковки толщиной или диаметром от 300 до 800 мм, КП245*) | 470 | 470,461 | 470,461,451 | 470,461,451,441 | 470,461,451,441,441 | 470,461,451,441,441,432 | 470,461,451,441,441,432,422 | 470,461,451,441,441,432,422,412 | 470,461,451,441,441,432,422,412,392 | 470,461,451,441,441,432,422,412,392,353 | 470,461,451,441,441,432,422,412,392,353,304 | 470,461,451,441,441,432,422,412,392,353,304 | 470,461,451,441,441,432,422,412,392,353,304 | 245 | 245,235 | 245,235,226 | 245,235,226,226 | 245,235,226,226,226 | 245,235,226,226,226,216 | 245,235,226,226,226,216,206 | 245,235,226,226,226,216,206,196 | 245,235,226,226,226,216,206,196,186 | 245,235,226,226,226,216,206,196,186,177 | 245,235,226,226,226,216,206,196,186,177,157 | 245,235,226,226,226,216,206,196,186,177,157 | 245,235,226,226,226,216,206,196,186,177,157 | {Name: "Сталь 35ХМ (Поковки толщиной или диаметром от 300 до 800 мм, КП245*)",ClassID: "СЛ",UltimateStressArray: [470,461,451,441,441,432,422,412,392,353,304],YieldStressArray: [245,235,226,226,226,216,206,196,186,177,157]},
Сталь легированная | СЛ | 35ХМ (Поковки толщиной или диаметром от 300 до 800 мм, КП275*) | 530 | 530,520 | 530,520,510 | 530,520,510,500 | 530,520,510,500,491 | 530,520,510,500,491,491 | 530,520,510,500,491,491,491 | 530,520,510,500,491,491,491,471 | 530,520,510,500,491,491,491,471,441 | 530,520,510,500,491,491,491,471,441,402 | 530,520,510,500,491,491,491,471,441,402,333 | 530,520,510,500,491,491,491,471,441,402,333 | 530,520,510,500,491,491,491,471,441,402,333 | 275 | 275,265 | 275,265,265 | 275,265,265,255 | 275,265,265,255,245 | 275,265,265,255,245,245 | 275,265,265,255,245,245,235 | 275,265,265,255,245,245,235,226 | 275,265,265,255,245,245,235,226,206 | 275,265,265,255,245,245,235,226,206,196 | 275,265,265,255,245,245,235,226,206,196,177 | 275,265,265,255,245,245,235,226,206,196,177 | 275,265,265,255,245,245,235,226,206,196,177 | {Name: "Сталь 35ХМ (Поковки толщиной или диаметром от 300 до 800 мм, КП275*)",ClassID: "СЛ",UltimateStressArray: [530,520,510,500,491,491,491,471,441,402,333],YieldStressArray: [275,265,265,255,245,245,235,226,206,196,177]},
Сталь легированная | СЛ | 35ХМ (Поковки толщиной или диаметром до 800 мм, КП315*) | 570 | 570,559 | 570,559,549 | 570,559,549,540 | 570,559,549,540,530 | 570,559,549,540,530,520 | 570,559,549,540,530,520,510 | 570,559,549,540,530,520,510,500 | 570,559,549,540,530,520,510,500,471 | 570,559,549,540,530,520,510,500,471,432 | 570,559,549,540,530,520,510,500,471,432,363 | 570,559,549,540,530,520,510,500,471,432,363 | 570,559,549,540,530,520,510,500,471,432,363 | 315 | 315,304 | 315,304,294 | 315,304,294,294 | 315,304,294,294,284 | 315,304,294,294,284,275 | 315,304,294,294,284,275,265 | 315,304,294,294,284,275,265,245 | 315,304,294,294,284,275,265,245,235 | 315,304,294,294,284,275,265,245,235,226 | 315,304,294,294,284,275,265,245,235,226,196 | 315,304,294,294,284,275,265,245,235,226,196 | 315,304,294,294,284,275,265,245,235,226,196 | {Name: "Сталь 35ХМ (Поковки толщиной или диаметром до 800 мм, КП315*)",ClassID: "СЛ",UltimateStressArray: [570,559,549,540,530,520,510,500,471,432,363],YieldStressArray: [315,304,294,294,284,275,265,245,235,226,196]},
Сталь легированная | СЛ | 35ХМ (Поковки толщиной или диаметром до 800 мм, КП345*) | 590 | 590,590 | 590,590,569 | 590,590,569,559 | 590,590,569,559,549 | 590,590,569,559,549,540 | 590,590,569,559,549,540,530 | 590,590,569,559,549,540,530,520 | 590,590,569,559,549,540,530,520,491 | 590,590,569,559,549,540,530,520,491,451 | 590,590,569,559,549,540,530,520,491,451,373 | 590,590,569,559,549,540,530,520,491,451,373 | 590,590,569,559,549,540,530,520,491,451,373 | 345 | 345,333 | 345,333,323 | 345,333,323,314 | 345,333,323,314,314 | 345,333,323,314,314,294 | 345,333,323,314,314,294,294 | 345,333,323,314,314,294,294,294 | 345,333,323,314,314,294,294,294,245 | 345,333,323,314,314,294,294,294,245,245 | 345,333,323,314,314,294,294,294,245,245,216 | 345,333,323,314,314,294,294,294,245,245,216 | 345,333,323,314,314,294,294,294,245,245,216 | {Name: "Сталь 35ХМ (Поковки толщиной или диаметром до 800 мм, КП345*)",ClassID: "СЛ",UltimateStressArray: [590,590,569,559,549,540,530,520,491,451,373],YieldStressArray: [345,333,323,314,314,294,294,294,245,245,216]},
Сталь легированная | СЛ | 35ХМ (Поковки толщиной или диаметром от 50 до 800 мм, КП395*) | 615 | 615,608 | 615,608,596 | 615,608,596,589 | 615,608,596,589,589 | 615,608,596,589,589,569 | 615,608,596,589,589,569,559 | 615,608,596,589,589,569,559,549 | 615,608,596,589,589,569,559,549,510 | 615,608,596,589,589,569,559,549,510,471 | 615,608,596,589,589,569,559,549,510,471,392 | 615,608,596,589,589,569,559,549,510,471,392 | 615,608,596,589,589,569,559,549,510,471,392 | 395 | 395,395 | 395,395,373 | 395,395,373,363 | 395,395,373,363,353 | 395,395,373,363,353,343 | 395,395,373,363,353,343,333 | 395,395,373,363,353,343,333,323 | 395,395,373,363,353,343,333,323,294 | 395,395,373,363,353,343,333,323,294,294 | 395,395,373,363,353,343,333,323,294,294,245 | 395,395,373,363,353,343,333,323,294,294,245 | 395,395,373,363,353,343,333,323,294,294,245 | {Name: "Сталь 35ХМ (Поковки толщиной или диаметром от 50 до 800 мм, КП395*)",ClassID: "СЛ",UltimateStressArray: [615,608,596,589,589,569,559,549,510,471,392],YieldStressArray: [395,395,373,363,353,343,333,323,294,294,245]},
Сталь легированная | СЛ | 35ХМ (Поковки толщиной или диаметром от 50 до 500 мм, КП440*) | 635 | 635,628 | 635,628,618 | 635,628,618,598 | 635,628,618,598,598 | 635,628,618,598,598,589 | 635,628,618,598,598,589,589 | 635,628,618,598,598,589,589,559 | 635,628,618,598,598,589,589,559,530 | 635,628,618,598,598,589,589,559,530,491 | 635,628,618,598,598,589,589,559,530,491,392 | 635,628,618,598,598,589,589,559,530,491,392 | 635,628,618,598,598,589,589,559,530,491,392 | 440 | 440,432 | 440,432,422 | 440,432,422,412 | 440,432,422,412,402 | 440,432,422,412,402,392 | 440,432,422,412,402,392,392 | 440,432,422,412,402,392,392,363 | 440,432,422,412,402,392,392,363,323 | 440,432,422,412,402,392,392,363,323,314 | 440,432,422,412,402,392,392,363,323,314,294 | 440,432,422,412,402,392,392,363,323,314,294 | 440,432,422,412,402,392,392,363,323,314,294 | {Name: "Сталь 35ХМ (Поковки толщиной или диаметром от 50 до 500 мм, КП440*)",ClassID: "СЛ",UltimateStressArray: [635,628,618,598,598,589,589,559,530,491,392],YieldStressArray: [440,432,422,412,402,392,392,363,323,314,294]},
Сталь легированная | СЛ | 35ХМ (Поковки толщиной или диаметром до 300 мм, КП490*) | 657 | 657,647 | 657,647,638 | 657,647,638,628 | 657,647,638,628,608 | 657,647,638,628,608,598 | 657,647,638,628,608,598,589 | 657,647,638,628,608,598,589,579 | 657,647,638,628,608,598,589,579,540 | 657,647,638,628,608,598,589,579,540,500 | 657,647,638,628,608,598,589,579,540,500,422 | 657,647,638,628,608,598,589,579,540,500,422 | 657,647,638,628,608,598,589,579,540,500,422 | 490 | 490,471 | 490,471,461 | 490,471,461,461 | 490,471,461,461,441 | 490,471,461,461,441,432 | 490,471,461,461,441,432,412 | 490,471,461,461,441,432,412,402 | 490,471,461,461,441,432,412,402,363 | 490,471,461,461,441,432,412,402,363,353 | 490,471,461,461,441,432,412,402,363,353,304 | 490,471,461,461,441,432,412,402,363,353,304 | 490,471,461,461,441,432,412,402,363,353,304 | {Name: "Сталь 35ХМ (Поковки толщиной или диаметром до 300 мм, КП490*)",ClassID: "СЛ",UltimateStressArray: [657,647,638,628,608,598,589,579,540,500,422],YieldStressArray: [490,471,461,461,441,432,412,402,363,353,304]},
Сталь легированная | СЛ | 35ХМ (Поковки толщиной или диаметром до 50 мм, КП540*) | 685 | 685,685 | 685,685,667 | 685,685,667,647 | 685,685,667,647,638 | 685,685,667,647,638,628 | 685,685,667,647,638,628,618 | 685,685,667,647,638,628,618,608 | 685,685,667,647,638,628,618,608,569 | 685,685,667,647,638,628,618,608,569,530 | 685,685,667,647,638,628,618,608,569,530,432 | 685,685,667,647,638,628,618,608,569,530,432 | 685,685,667,647,638,628,618,608,569,530,432 | 540 | 540,520 | 540,520,510 | 540,520,510,500 | 540,520,510,500,491 | 540,520,510,500,491,471 | 540,520,510,500,491,471,461 | 540,520,510,500,491,471,461,441 | 540,520,510,500,491,471,461,441,392 | 540,520,510,500,491,471,461,441,392,392 | 540,520,510,500,491,471,461,441,392,392,343 | 540,520,510,500,491,471,461,441,392,392,343 | 540,520,510,500,491,471,461,441,392,392,343 | {Name: "Сталь 35ХМ (Поковки толщиной или диаметром до 50 мм, КП540*)",ClassID: "СЛ",UltimateStressArray: [685,685,667,647,638,628,618,608,569,530,432],YieldStressArray: [540,520,510,500,491,471,461,441,392,392,343]},
Сталь легированная | СЛ | 35ХМ (Поковки толщиной или диаметром до 100 мм, КП590*) | 735 | 735,726 | 735,726,716 | 735,726,716,697 | 735,726,716,697,687 | 735,726,716,697,687,687 | 735,726,716,697,687,687,667 | 735,726,716,697,687,687,667,647 | 735,726,716,697,687,687,667,647,608 | 735,726,716,697,687,687,667,647,608,569 | 735,726,716,697,687,687,667,647,608,569,461 | 735,726,716,697,687,687,667,647,608,569,461 | 735,726,716,697,687,687,667,647,608,569,461 | 590 | 590,569 | 590,569,559 | 590,569,559,549 | 590,569,559,549,530 | 590,569,559,549,530,520 | 590,569,559,549,530,520,491 | 590,569,559,549,530,520,491,491 | 590,569,559,549,530,520,491,491,432 | 590,569,559,549,530,520,491,491,432,422 | 590,569,559,549,530,520,491,491,432,422,373 | 590,569,559,549,530,520,491,491,432,422,373 | 590,569,559,549,530,520,491,491,432,422,373 | {Name: "Сталь 35ХМ (Поковки толщиной или диаметром до 100 мм, КП590*)",ClassID: "СЛ",UltimateStressArray: [735,726,716,697,687,687,667,647,608,569,461],YieldStressArray: [590,569,559,549,530,520,491,491,432,422,373]},
Сталь легированная | СЛ | 35ХМ (Прутки и полосы толщиной или диаметром до 80 мм) | 932 | 932,912 | 932,912,903 | 932,912,903,883 | 932,912,903,883,883 | 932,912,903,883,883,853 | 932,912,903,883,883,853,844 | 932,912,903,883,883,853,844,824 | 932,912,903,883,883,853,844,824,785 | 932,912,903,883,883,853,844,824,785,716 | 932,912,903,883,883,853,844,824,785,716,589 | 932,912,903,883,883,853,844,824,785,716,589 | 932,912,903,883,883,853,844,824,785,716,589 | 834 | 834,814 | 834,814,795 | 834,814,795,785 | 834,814,795,785,755 | 834,814,795,785,755,736 | 834,814,795,785,755,736,716 | 834,814,795,785,755,736,716,687 | 834,814,795,785,755,736,716,687,618 | 834,814,795,785,755,736,716,687,618,598 | 834,814,795,785,755,736,716,687,618,598,530 | 834,814,795,785,755,736,716,687,618,598,530 | 834,814,795,785,755,736,716,687,618,598,530 | {Name: "Сталь 35ХМ (Прутки и полосы толщиной или диаметром до 80 мм)",ClassID: "СЛ",UltimateStressArray: [932,912,903,883,883,853,844,824,785,716,589],YieldStressArray: [834,814,795,785,755,736,716,687,618,598,530]},
Сталь легированная | СЛ | 35ХМ (Прутки и полосы толщиной или диаметром от 80 до 150 мм) | 932 | 932,912 | 932,912,903 | 932,912,903,883 | 932,912,903,883,883 | 932,912,903,883,883,853 | 932,912,903,883,883,853,844 | 932,912,903,883,883,853,844,824 | 932,912,903,883,883,853,844,824,785 | 932,912,903,883,883,853,844,824,785,716 | 932,912,903,883,883,853,844,824,785,716,589 | 932,912,903,883,883,853,844,824,785,716,589 | 932,912,903,883,883,853,844,824,785,716,589 | 834 | 834,814 | 834,814,795 | 834,814,795,785 | 834,814,795,785,755 | 834,814,795,785,755,736 | 834,814,795,785,755,736,716 | 834,814,795,785,755,736,716,687 | 834,814,795,785,755,736,716,687,618 | 834,814,795,785,755,736,716,687,618,598 | 834,814,795,785,755,736,716,687,618,598,530 | 834,814,795,785,755,736,716,687,618,598,530 | 834,814,795,785,755,736,716,687,618,598,530 | {Name: "Сталь 35ХМ (Прутки и полосы толщиной или диаметром от 80 до 150 мм)",ClassID: "СЛ",UltimateStressArray: [932,912,903,883,883,853,844,824,785,716,589],YieldStressArray: [834,814,795,785,755,736,716,687,618,598,530]},
Сталь легированная | СЛ | 35ХМ (Прутки и полосы толщиной или диаметром от 150 до 250 мм) | 932 | 932,912 | 932,912,903 | 932,912,903,883 | 932,912,903,883,883 | 932,912,903,883,883,853 | 932,912,903,883,883,853,844 | 932,912,903,883,883,853,844,824 | 932,912,903,883,883,853,844,824,785 | 932,912,903,883,883,853,844,824,785,716 | 932,912,903,883,883,853,844,824,785,716,589 | 932,912,903,883,883,853,844,824,785,716,589 | 932,912,903,883,883,853,844,824,785,716,589 | 834 | 834,814 | 834,814,795 | 834,814,795,785 | 834,814,795,785,755 | 834,814,795,785,755,736 | 834,814,795,785,755,736,716 | 834,814,795,785,755,736,716,687 | 834,814,795,785,755,736,716,687,618 | 834,814,795,785,755,736,716,687,618,698 | 834,814,795,785,755,736,716,687,618,698,530 | 834,814,795,785,755,736,716,687,618,698,530 | 834,814,795,785,755,736,716,687,618,698,530 | {Name: "Сталь 35ХМ (Прутки и полосы толщиной или диаметром от 150 до 250 мм)",ClassID: "СЛ",UltimateStressArray: [932,912,903,883,883,853,844,824,785,716,589],YieldStressArray: [834,814,795,785,755,736,716,687,618,698,530]},
Сталь легированная | СЛ | 35ХМ (Заготовки крепежных деталей толщиной или диаметром до 300 мм, КП440*) | 491 | 491,479 | 491,479,469 | 491,479,469,459 | 491,479,469,459,459 | 491,479,469,459,459,449 | 491,479,469,459,459,449,439 | 491,479,469,459,459,449,439,428 | 491,479,469,459,459,449,439,428,408 | 491,479,469,459,459,449,439,428,408,367 | 491,479,469,459,459,449,439,428,408,367,316 | 491,479,469,459,459,449,439,428,408,367,316 | 491,479,469,459,459,449,439,428,408,367,316 | 440 | 440,423 | 440,423,407 | 440,423,407,407 | 440,423,407,407,407 | 440,423,407,407,407,389 | 440,423,407,407,407,389,371 | 440,423,407,407,407,389,371,353 | 440,423,407,407,407,389,371,353,333 | 440,423,407,407,407,389,371,353,333,319 | 440,423,407,407,407,389,371,353,333,319,283 | 440,423,407,407,407,389,371,353,333,319,283 | 440,423,407,407,407,389,371,353,333,319,283 | {Name: "Сталь 35ХМ (Заготовки крепежных деталей толщиной или диаметром до 300 мм, КП440*)",ClassID: "СЛ",UltimateStressArray: [491,479,469,459,459,449,439,428,408,367,316],YieldStressArray: [440,423,407,407,407,389,371,353,333,319,283]},
Сталь легированная | СЛ | 35ХМ (Заготовки крепежных деталей толщиной или диаметром до 300 мм, КП640*) | 784 | 784,765 | 784,765,749 | 784,765,749,732 | 784,765,749,732,732 | 784,765,749,732,732,717 | 784,765,749,732,732,717,701 | 784,765,749,732,732,717,701,701 | 784,765,749,732,732,717,701,701,651 | 784,765,749,732,732,717,701,701,651,586 | 784,765,749,732,732,717,701,701,651,586,505 | 784,765,749,732,732,717,701,701,651,586,505 | 784,765,749,732,732,717,701,701,651,586,505 | 640 | 640,611 | 640,611,588 | 640,611,588,588 | 640,611,588,588,588 | 640,611,588,588,588,562 | 640,611,588,588,588,562,536 | 640,611,588,588,588,562,536,500 | 640,611,588,588,588,562,536,500,484 | 640,611,588,588,588,562,536,500,484,460 | 640,611,588,588,588,562,536,500,484,460,408 | 640,611,588,588,588,562,536,500,484,460,408 | 640,611,588,588,588,562,536,500,484,460,408 | {Name: "Сталь 35ХМ (Заготовки крепежных деталей толщиной или диаметром до 300 мм, КП640*)",ClassID: "СЛ",UltimateStressArray: [784,765,749,732,732,717,701,701,651,586,505],YieldStressArray: [640,611,588,588,588,562,536,500,484,460,408]},
Сталь легированная | СЛ | 35ХМА (Поковки толщиной от 100 до 300 мм, КП440*) | 635 | 635,618 | 635,618,608 | 635,618,608,598 | 635,618,608,598,598 | 635,618,608,598,598,579 | 635,618,608,598,598,579,569 | 635,618,608,598,598,579,569,559 | 635,618,608,598,598,579,569,559,530 | 635,618,608,598,598,579,569,559,530,489 | 635,618,608,598,598,579,569,559,530,489,412 | 635,618,608,598,598,579,569,559,530,489,412 | 635,618,608,598,598,579,569,559,530,489,412 | 440 | 440,422 | 440,422,402 | 440,422,402,402 | 440,422,402,402,402 | 440,422,402,402,402,392 | 440,422,402,402,402,392,373 | 440,422,402,402,402,392,373,353 | 440,422,402,402,402,392,373,353,333 | 440,422,402,402,402,392,373,353,333,314 | 440,422,402,402,402,392,373,353,333,314,284 | 440,422,402,402,402,392,373,353,333,314,284 | 440,422,402,402,402,392,373,353,333,314,284 | {Name: "Сталь 35ХМА (Поковки толщиной от 100 до 300 мм, КП440*)",ClassID: "СЛ",UltimateStressArray: [635,618,608,598,598,579,569,559,530,489,412],YieldStressArray: [440,422,402,402,402,392,373,353,333,314,284]},
Сталь легированная | СЛ | 35ХМА (Заготовки крепежных деталей толщиной или диаметром от 100 до 300 мм, КП395*) | 618 | 618,598 | 618,598,589 | 618,598,589,579 | 618,598,589,579,579 | 618,598,589,579,579,559 | 618,598,589,579,579,559,549 | 618,598,589,579,579,559,549,540 | 618,598,589,579,579,559,549,540,510 | 618,598,589,579,579,559,549,540,510,461 | 618,598,589,579,579,559,549,540,510,461,402 | 618,598,589,579,579,559,549,540,510,461,402 | 618,598,589,579,579,559,549,540,510,461,402 | 395 | 395,373 | 395,373,353 | 395,373,353,353 | 395,373,353,353,353 | 395,373,353,353,353,353 | 395,373,353,353,353,353,333 | 395,373,353,353,353,353,333,314 | 395,373,353,353,353,353,333,314,294 | 395,373,353,353,353,353,333,314,294,275 | 395,373,353,353,353,353,333,314,294,275,255 | 395,373,353,353,353,353,333,314,294,275,255 | 395,373,353,353,353,353,333,314,294,275,255 | {Name: "Сталь 35ХМА (Заготовки крепежных деталей толщиной или диаметром от 100 до 300 мм, КП395*)",ClassID: "СЛ",UltimateStressArray: [618,598,589,579,579,559,549,540,510,461,402],YieldStressArray: [395,373,353,353,353,353,333,314,294,275,255]},
Сталь легированная | СЛ | 35ХМА (Заготовки крепежных деталей толщиной или диаметром от 100 до 200 мм, КП490*) | 638 | 638,618 | 638,618,608 | 638,618,608,598 | 638,618,608,598,598 | 638,618,608,598,598,579 | 638,618,608,598,598,579,569 | 638,618,608,598,598,579,569,559 | 638,618,608,598,598,579,569,559,530 | 638,618,608,598,598,579,569,559,530,481 | 638,618,608,598,598,579,569,559,530,481,412 | 638,618,608,598,598,579,569,559,530,481,412 | 638,618,608,598,598,579,569,559,530,481,412 | 490 | 490,471 | 490,471,441 | 490,471,441,441 | 490,471,441,441,441 | 490,471,441,441,441,432 | 490,471,441,441,441,432,412 | 490,471,441,441,441,432,412,392 | 490,471,441,441,441,432,412,392,373 | 490,471,441,441,441,432,412,392,373,343 | 490,471,441,441,441,432,412,392,373,343,314 | 490,471,441,441,441,432,412,392,373,343,314 | 490,471,441,441,441,432,412,392,373,343,314 | {Name: "Сталь 35ХМА (Заготовки крепежных деталей толщиной или диаметром от 100 до 200 мм, КП490*)",ClassID: "СЛ",UltimateStressArray: [638,618,608,598,598,579,569,559,530,481,412],YieldStressArray: [490,471,441,441,441,432,412,392,373,343,314]},
Сталь легированная | СЛ | 35ХМА (Заготовки крепежных деталей толщиной или диаметром до 100 мм, КП590*) | 736 | 736,706 | 736,706,697 | 736,706,697,687 | 736,706,697,687,687 | 736,706,697,687,687,667 | 736,706,697,687,687,667,657 | 736,706,697,687,687,667,657,647 | 736,706,697,687,687,667,657,647,608 | 736,706,697,687,687,667,657,647,608,549 | 736,706,697,687,687,667,657,647,608,549,471 | 736,706,697,687,687,667,657,647,608,549,471 | 736,706,697,687,687,667,657,647,608,549,471 | 590 | 590,559 | 590,559,530 | 590,559,530,530 | 590,559,530,530,530 | 590,559,530,530,530,520 | 590,559,530,530,530,520,491 | 590,559,530,530,530,520,491,471 | 590,559,530,530,530,520,491,471,441 | 590,559,530,530,530,520,491,471,441,422 | 590,559,530,530,530,520,491,471,441,422,383 | 590,559,530,530,530,520,491,471,441,422,383 | 590,559,530,530,530,520,491,471,441,422,383 | {Name: "Сталь 35ХМА (Заготовки крепежных деталей толщиной или диаметром до 100 мм, КП590*)",ClassID: "СЛ",UltimateStressArray: [736,706,697,687,687,667,657,647,608,549,471],YieldStressArray: [590,559,530,530,530,520,491,471,441,422,383]},
Сталь легированная | СЛ | 35ХМА (Заготовки крепежных деталей толщиной или диаметром до 300 мм, КП640*) | 785 | 785,765 | 785,765,755 | 785,765,755,736 | 785,765,755,736,726 | 785,765,755,736,726,726 | 785,765,755,736,726,726,726 | 785,765,755,736,726,726,726,697 | 785,765,755,736,726,726,726,697,651 | 785,765,755,736,726,726,726,697,651,598 | 785,765,755,736,726,726,726,697,651,598,491 | 785,765,755,736,726,726,726,697,651,598,491 | 785,765,755,736,726,726,726,697,651,598,491 | 640 | 640,618 | 640,618,618 | 640,618,618,589 | 640,618,618,589,569 | 640,618,618,589,569,569 | 640,618,618,589,569,569,549 | 640,618,618,589,569,569,549,520 | 640,618,618,589,569,569,549,520,481 | 640,618,618,589,569,569,549,520,481,451 | 640,618,618,589,569,569,549,520,481,451,412 | 640,618,618,589,569,569,549,520,481,451,412 | 640,618,618,589,569,569,549,520,481,451,412 | {Name: "Сталь 35ХМА (Заготовки крепежных деталей толщиной или диаметром до 300 мм, КП640*)",ClassID: "СЛ",UltimateStressArray: [785,765,755,736,726,726,726,697,651,598,491],YieldStressArray: [640,618,618,589,569,569,549,520,481,451,412]},
Сталь легированная | СЛ | 10Х2М (Листы толщиной от 6 до 50 мм) | 392 | 392,373 | 392,373,363 | 392,373,363,353 | 392,373,363,353,343 | 392,373,363,353,343,333 | 392,373,363,353,343,333,323 | 392,373,363,353,343,333,323,314 | 392,373,363,353,343,333,323,314,304 | 392,373,363,353,343,333,323,314,304,294 | 392,373,363,353,343,333,323,314,304,294,255 | 392,373,363,353,343,333,323,314,304,294,255 | 392,373,363,353,343,333,323,314,304,294,255 | 294 | 294,294 | 294,294,275 | 294,294,275,265 | 294,294,275,265,255 | 294,294,275,265,255,245 | 294,294,275,265,255,245,245 | 294,294,275,265,255,245,245,245 | 294,294,275,265,255,245,245,245,245 | 294,294,275,265,255,245,245,245,245,245 | 294,294,275,265,255,245,245,245,245,245,216 | 294,294,275,265,255,245,245,245,245,245,216 | 294,294,275,265,255,245,245,245,245,245,216 | {Name: "Сталь 10Х2М (Листы толщиной от 6 до 50 мм)",ClassID: "СЛ",UltimateStressArray: [392,373,363,353,343,333,323,314,304,294,255],YieldStressArray: [294,294,275,265,255,245,245,245,245,245,216]},
Сталь легированная | СЛ | 10Х2М (Листы толщиной от 50 до 150 мм) | 343 | 343,333 | 343,333,333 | 343,333,333,323 | 343,333,333,323,323 | 343,333,333,323,323,314 | 343,333,333,323,323,314,314 | 343,333,333,323,323,314,314,304 | 343,333,333,323,323,314,314,304,294 | 343,333,333,323,323,314,314,304,294,294 | 343,333,333,323,323,314,314,304,294,294,255 | 343,333,333,323,323,314,314,304,294,294,255 | 343,333,333,323,323,314,314,304,294,294,255 | 196 | 196,196 | 196,196,196 | 196,196,196,196 | 196,196,196,196,196 | 196,196,196,196,196,177 | 196,196,196,196,196,177,177 | 196,196,196,196,196,177,177,167 | 196,196,196,196,196,177,177,167,167 | 196,196,196,196,196,177,177,167,167,167 | 196,196,196,196,196,177,177,167,167,167,142 | 196,196,196,196,196,177,177,167,167,167,142 | 196,196,196,196,196,177,177,167,167,167,142 | {Name: "Сталь 10Х2М (Листы толщиной от 50 до 150 мм)",ClassID: "СЛ",UltimateStressArray: [343,333,333,323,323,314,314,304,294,294,255],YieldStressArray: [196,196,196,196,196,177,177,167,167,167,142]},
Сталь легированная | СЛ | 10Х2М (Бесшовные холоднокатаные трубы диаметром от 12 до 60 мм) | 392 | 392,392 | 392,392,363 | 392,392,363,353 | 392,392,363,353,343 | 392,392,363,353,343,333 | 392,392,363,353,343,333,323 | 392,392,363,353,343,333,323,314 | 392,392,363,353,343,333,323,314,304 | 392,392,363,353,343,333,323,314,304,294 | 392,392,363,353,343,333,323,314,304,294,255 | 392,392,363,353,343,333,323,314,304,294,255 | 392,392,363,353,343,333,323,314,304,294,255 | 245 | 245,235 | 245,235,226 | 245,235,226,216 | 245,235,226,216,216 | 245,235,226,216,216,216 | 245,235,226,216,216,216,216 | 245,235,226,216,216,216,216,216 | 245,235,226,216,216,216,216,216,206 | 245,235,226,216,216,216,216,216,206,176 | 245,235,226,216,216,216,216,216,206,176,142 | 245,235,226,216,216,216,216,216,206,176,142 | 245,235,226,216,216,216,216,216,206,176,142 | {Name: "Сталь 10Х2М (Бесшовные холоднокатаные трубы диаметром от 12 до 60 мм)",ClassID: "СЛ",UltimateStressArray: [392,392,363,353,343,333,323,314,304,294,255],YieldStressArray: [245,235,226,216,216,216,216,216,206,176,142]},
Сталь легированная | СЛ | 10Х2М (Поковки толщиной до 400 мм) | 343 | 343,343 | 343,343,343 | 343,343,343,323 | 343,343,343,323,323 | 343,343,343,323,323,314 | 343,343,343,323,323,314,314 | 343,343,343,323,323,314,314,304 | 343,343,343,323,323,314,314,304,304 | 343,343,343,323,323,314,314,304,304,294 | 343,343,343,323,323,314,314,304,304,294,255 | 343,343,343,323,323,314,314,304,304,294,255 | 343,343,343,323,323,314,314,304,304,294,255 | 196 | 196,186 | 196,186,186 | 196,186,186,177 | 196,186,186,177,177 | 196,186,186,177,177,177 | 196,186,186,177,177,177,177 | 196,186,186,177,177,177,177,177 | 196,186,186,177,177,177,177,177,177 | 196,186,186,177,177,177,177,177,177,177 | 196,186,186,177,177,177,177,177,177,177,142 | 196,186,186,177,177,177,177,177,177,177,142 | 196,186,186,177,177,177,177,177,177,177,142 | {Name: "Сталь 10Х2М (Поковки толщиной до 400 мм)",ClassID: "СЛ",UltimateStressArray: [343,343,343,323,323,314,314,304,304,294,255],YieldStressArray: [196,186,186,177,177,177,177,177,177,177,142]},
Сталь легированная | СЛ | 12X2M (Поковки толщиной до 400 мм) | 343 | 343,343 | 343,343,343 | 343,343,343,323 | 343,343,343,323,323 | 343,343,343,323,323,314 | 343,343,343,323,323,314,314 | 343,343,343,323,323,314,314,304 | 343,343,343,323,323,314,314,304,304 | 343,343,343,323,323,314,314,304,304,294 | 343,343,343,323,323,314,314,304,304,294,255 | 343,343,343,323,323,314,314,304,304,294,255 | 343,343,343,323,323,314,314,304,304,294,255 | 196 | 196,186 | 196,186,186 | 196,186,186,177 | 196,186,186,177,177 | 196,186,186,177,177,177 | 196,186,186,177,177,177,177 | 196,186,186,177,177,177,177,177 | 196,186,186,177,177,177,177,177,177 | 196,186,186,177,177,177,177,177,177,177 | 196,186,186,177,177,177,177,177,177,177,142 | 196,186,186,177,177,177,177,177,177,177,142 | 196,186,186,177,177,177,177,177,177,177,142 | {Name: "Сталь 12X2M (Поковки толщиной до 400 мм)",ClassID: "СЛ",UltimateStressArray: [343,343,343,323,323,314,314,304,304,294,255],YieldStressArray: [196,186,186,177,177,177,177,177,177,177,142]},
Сталь легированная | СЛ | 12MX (Поковки толщиной от 20 до 130 мм) | 441 | 441,432 | 441,432,432 | 441,432,432,432 | 441,432,432,432,432 | 441,432,432,432,432,432 | 441,432,432,432,432,432,432 | 441,432,432,432,432,432,432,402 | 441,432,432,432,432,432,432,402,373 | 441,432,432,432,432,432,432,402,373,333 | 441,432,432,432,432,432,432,402,373,333,294 | 441,432,432,432,432,432,432,402,373,333,294 | 441,432,432,432,432,432,432,402,373,333,294 | 235 | 235,235 | 235,235,235 | 235,235,235,235 | 235,235,235,235,235 | 235,235,235,235,235,235 | 235,235,235,235,235,235,235 | 235,235,235,235,235,235,235,216 | 235,235,235,235,235,235,235,216,206 | 235,235,235,235,235,235,235,216,206,206 | 235,235,235,235,235,235,235,216,206,206,196 | 235,235,235,235,235,235,235,216,206,206,196 | 235,235,235,235,235,235,235,216,206,206,196 | {Name: "Сталь 12MX (Поковки толщиной от 20 до 130 мм)",ClassID: "СЛ",UltimateStressArray: [441,432,432,432,432,432,432,402,373,333,294],YieldStressArray: [235,235,235,235,235,235,235,216,206,206,196]},
Сталь легированная | СЛ | 12MX (Поковки толщиной до 25 мм) | 412 | 412,412 | 412,412,402 | 412,412,402,402 | 412,412,402,402,392 | 412,412,402,402,392,383 | 412,412,402,402,392,383,383 | 412,412,402,402,392,383,383,373 | 412,412,402,402,392,383,383,373,353 | 412,412,402,402,392,383,383,373,353,314 | 412,412,402,402,392,383,383,373,353,314,275 | 412,412,402,402,392,383,383,373,353,314,275 | 412,412,402,402,392,383,383,373,353,314,275 | 235 | 235,235 | 235,235,235 | 235,235,235,235 | 235,235,235,235,235 | 235,235,235,235,235,235 | 235,235,235,235,235,235,235 | 235,235,235,235,235,235,235,216 | 235,235,235,235,235,235,235,216,206 | 235,235,235,235,235,235,235,216,206,206 | 235,235,235,235,235,235,235,216,206,206,196 | 235,235,235,235,235,235,235,216,206,206,196 | 235,235,235,235,235,235,235,216,206,206,196 | {Name: "Сталь 12MX (Поковки толщиной до 25 мм)",ClassID: "СЛ",UltimateStressArray: [412,412,402,402,392,383,383,373,353,314,275],YieldStressArray: [235,235,235,235,235,235,235,216,206,206,196]},
Сталь легированная | СЛ | 12MX (Прутки, полосы толщиной или диаметром до 90 мм) | 412 | 412,412 | 412,412,402 | 412,412,402,402 | 412,412,402,402,392 | 412,412,402,402,392,383 | 412,412,402,402,392,383,383 | 412,412,402,402,392,383,383,373 | 412,412,402,402,392,383,383,373,353 | 412,412,402,402,392,383,383,373,353,314 | 412,412,402,402,392,383,383,373,353,314,275 | 412,412,402,402,392,383,383,373,353,314,275 | 412,412,402,402,392,383,383,373,353,314,275 | 235 | 235,235 | 235,235,235 | 235,235,235,235 | 235,235,235,235,235 | 235,235,235,235,235,235 | 235,235,235,235,235,235,235 | 235,235,235,235,235,235,235,216 | 235,235,235,235,235,235,235,216,206 | 235,235,235,235,235,235,235,216,206,206 | 235,235,235,235,235,235,235,216,206,206,196 | 235,235,235,235,235,235,235,216,206,206,196 | 235,235,235,235,235,235,235,216,206,206,196 | {Name: "Сталь 12MX (Прутки, полосы толщиной или диаметром до 90 мм)",ClassID: "СЛ",UltimateStressArray: [412,412,402,402,392,383,383,373,353,314,275],YieldStressArray: [235,235,235,235,235,235,235,216,206,206,196]},
Сталь легированная | СЛ | 12MX (Прутки, полосы толщиной или диаметром от 90 до 150 мм) | 412 | 412,412 | 412,412,402 | 412,412,402,402 | 412,412,402,402,392 | 412,412,402,402,392,383 | 412,412,402,402,392,383,383 | 412,412,402,402,392,383,383,373 | 412,412,402,402,392,383,383,373,353 | 412,412,402,402,392,383,383,373,353,314 | 412,412,402,402,392,383,383,373,353,314,275 | 412,412,402,402,392,383,383,373,353,314,275 | 412,412,402,402,392,383,383,373,353,314,275 | 235 | 235,235 | 235,235,235 | 235,235,235,235 | 235,235,235,235,226 | 235,235,235,235,226,226 | 235,235,235,235,226,226,216 | 235,235,235,235,226,226,216,206 | 235,235,235,235,226,226,216,206,196 | 235,235,235,235,226,226,216,206,196,186 | 235,235,235,235,226,226,216,206,196,186,177 | 235,235,235,235,226,226,216,206,196,186,177 | 235,235,235,235,226,226,216,206,196,186,177 | {Name: "Сталь 12MX (Прутки, полосы толщиной или диаметром от 90 до 150 мм)",ClassID: "СЛ",UltimateStressArray: [412,412,402,402,392,383,383,373,353,314,275],YieldStressArray: [235,235,235,235,226,226,216,206,196,186,177]},
Сталь легированная | СЛ | 12MX (Прутки, полосы толщиной или диаметром от 150 до 200 мм) | 412 | 412,412 | 412,412,402 | 412,412,402,402 | 412,412,402,402,392 | 412,412,402,402,392,383 | 412,412,402,402,392,383,383 | 412,412,402,402,392,383,383,373 | 412,412,402,402,392,383,383,373,353 | 412,412,402,402,392,383,383,373,353,314 | 412,412,402,402,392,383,383,373,353,314,275 | 412,412,402,402,392,383,383,373,353,314,275 | 412,412,402,402,392,383,383,373,353,314,275 | 235 | 235,235 | 235,235,235 | 235,235,235,235 | 235,235,235,235,226 | 235,235,235,235,226,226 | 235,235,235,235,226,226,216 | 235,235,235,235,226,226,216,206 | 235,235,235,235,226,226,216,206,196 | 235,235,235,235,226,226,216,206,196,186 | 235,235,235,235,226,226,216,206,196,186,177 | 235,235,235,235,226,226,216,206,196,186,177 | 235,235,235,235,226,226,216,206,196,186,177 | {Name: "Сталь 12MX (Прутки, полосы толщиной или диаметром от 150 до 200 мм)",ClassID: "СЛ",UltimateStressArray: [412,412,402,402,392,383,383,373,353,314,275],YieldStressArray: [235,235,235,235,226,226,216,206,196,186,177]},
Сталь легированная | СЛ | 12МХ (Листы толщиной от 4 до 6 мм) | 441 | 441,432 | 441,432,432 | 441,432,432,432 | 441,432,432,432,432 | 441,432,432,432,432,432 | 441,432,432,432,432,432,432 | 441,432,432,432,432,432,432,402 | 441,432,432,432,432,432,432,402,373 | 441,432,432,432,432,432,432,402,373,333 | 441,432,432,432,432,432,432,402,373,333,294 | 441,432,432,432,432,432,432,402,373,333,294 | 441,432,432,432,432,432,432,402,373,333,294 | 235 | 235,235 | 235,235,235 | 235,235,235,235 | 235,235,235,235,226 | 235,235,235,235,226,226 | 235,235,235,235,226,226,216 | 235,235,235,235,226,226,216,206 | 235,235,235,235,226,226,216,206,196 | 235,235,235,235,226,226,216,206,196,186 | 235,235,235,235,226,226,216,206,196,186,177 | 235,235,235,235,226,226,216,206,196,186,177 | 235,235,235,235,226,226,216,206,196,186,177 | {Name: "Сталь 12МХ (Листы толщиной от 4 до 6 мм)",ClassID: "СЛ",UltimateStressArray: [441,432,432,432,432,432,432,402,373,333,294],YieldStressArray: [235,235,235,235,226,226,216,206,196,186,177]},
Сталь легированная | СЛ | 12МХ (Листы толщиной от 20 до 60 мм) | 441 | 441,432 | 441,432,432 | 441,432,432,432 | 441,432,432,432,432 | 441,432,432,432,432,432 | 441,432,432,432,432,432,432 | 441,432,432,432,432,432,432,402 | 441,432,432,432,432,432,432,402,373 | 441,432,432,432,432,432,432,402,373,333 | 441,432,432,432,432,432,432,402,373,333,294 | 441,432,432,432,432,432,432,402,373,333,294 | 441,432,432,432,432,432,432,402,373,333,294 | 235 | 235,235 | 235,235,235 | 235,235,235,235 | 235,235,235,235,226 | 235,235,235,235,226,226 | 235,235,235,235,226,226,216 | 235,235,235,235,226,226,216,206 | 235,235,235,235,226,226,216,206,196 | 235,235,235,235,226,226,216,206,196,186 | 235,235,235,235,226,226,216,206,196,186,177 | 235,235,235,235,226,226,216,206,196,186,177 | 235,235,235,235,226,226,216,206,196,186,177 | {Name: "Сталь 12МХ (Листы толщиной от 20 до 60 мм)",ClassID: "СЛ",UltimateStressArray: [441,432,432,432,432,432,432,402,373,333,294],YieldStressArray: [235,235,235,235,226,226,216,206,196,186,177]},
Сталь легированная | СЛ | 30ХГСА (Поковки диаметром от 50 до 100 мм, КП440*) | 635 | 635,628 | 635,628,608 | 635,628,608,598 | 635,628,608,598 | 635,628,608,598 | 635,628,608,598 | 635,628,608,598 | 635,628,608,598 | 635,628,608,598 | 635,628,608,598 | 635,628,608,598 | 635,628,608,598 | 440 | 440,440 | 440,440,422 | 440,440,422,402 | 440,440,422,402 | 440,440,422,402 | 440,440,422,402 | 440,440,422,402 | 440,440,422,402 | 440,440,422,402 | 440,440,422,402 | 440,440,422,402 | 440,440,422,402 | {Name: "Сталь 30ХГСА (Поковки диаметром от 50 до 100 мм, КП440*)",ClassID: "СЛ",UltimateStressArray: [635,628,608,598],YieldStressArray: [440,440,422,402]},
Сталь легированная | СЛ | 30ХГСА (Поковки диаметром до 300 мм, КП490*) | 655 | 655,647 | 655,647,628 | 655,647,628,618 | 655,647,628,618 | 655,647,628,618 | 655,647,628,618 | 655,647,628,618 | 655,647,628,618 | 655,647,628,618 | 655,647,628,618 | 655,647,628,618 | 655,647,628,618 | 490 | 490,490 | 490,490,471 | 490,490,471,451 | 490,490,471,451 | 490,490,471,451 | 490,490,471,451 | 490,490,471,451 | 490,490,471,451 | 490,490,471,451 | 490,490,471,451 | 490,490,471,451 | 490,490,471,451 | {Name: "Сталь 30ХГСА (Поковки диаметром до 300 мм, КП490*)",ClassID: "СЛ",UltimateStressArray: [655,647,628,618],YieldStressArray: [490,490,471,451]},
Сталь легированная | СЛ | 30ХГСА (Поковки диаметром до 100 мм, КП540*) | 685 | 685,677 | 685,677,657 | 685,677,657,647 | 685,677,657,647 | 685,677,657,647 | 685,677,657,647 | 685,677,657,647 | 685,677,657,647 | 685,677,657,647 | 685,677,657,647 | 685,677,657,647 | 685,677,657,647 | 540 | 540,540 | 540,540,510 | 540,540,510,500 | 540,540,510,500 | 540,540,510,500 | 540,540,510,500 | 540,540,510,500 | 540,540,510,500 | 540,540,510,500 | 540,540,510,500 | 540,540,510,500 | 540,540,510,500 | {Name: "Сталь 30ХГСА (Поковки диаметром до 100 мм, КП540*)",ClassID: "СЛ",UltimateStressArray: [685,677,657,647],YieldStressArray: [540,540,510,500]},
Сталь легированная | СЛ | 30ХГСА (Поковки диаметром до 100 мм, КП590*) | 735 | 735,726 | 735,726,706 | 735,726,706,697 | 735,726,706,697 | 735,726,706,697 | 735,726,706,697 | 735,726,706,697 | 735,726,706,697 | 735,726,706,697 | 735,726,706,697 | 735,726,706,697 | 735,726,706,697 | 590 | 590,590 | 590,590,559 | 590,590,559,540 | 590,590,559,540 | 590,590,559,540 | 590,590,559,540 | 590,590,559,540 | 590,590,559,540 | 590,590,559,540 | 590,590,559,540 | 590,590,559,540 | 590,590,559,540 | {Name: "Сталь 30ХГСА (Поковки диаметром до 100 мм, КП590*)",ClassID: "СЛ",UltimateStressArray: [735,726,706,697],YieldStressArray: [590,590,559,540]},
Сталь легированная | СЛ | 30ХГСА (Поковки диаметром до 100 мм, КП640*) | 785 | 785,765 | 785,765,755 | 785,765,755,746 | 785,765,755,746 | 785,765,755,746 | 785,765,755,746 | 785,765,755,746 | 785,765,755,746 | 785,765,755,746 | 785,765,755,746 | 785,765,755,746 | 785,765,755,746 | 640 | 640,640 | 640,640,608 | 640,640,608,589 | 640,640,608,589 | 640,640,608,589 | 640,640,608,589 | 640,640,608,589 | 640,640,608,589 | 640,640,608,589 | 640,640,608,589 | 640,640,608,589 | 640,640,608,589 | {Name: "Сталь 30ХГСА (Поковки диаметром до 100 мм, КП640*)",ClassID: "СЛ",UltimateStressArray: [785,765,755,746],YieldStressArray: [640,640,608,589]},
Сталь легированная | СЛ | 30ХГСА (Поковки диаметром до 100 мм, КП685*) | 835 | 835,824 | 835,824,795 | 835,824,795,785 | 835,824,795,785 | 835,824,795,785 | 835,824,795,785 | 835,824,795,785 | 835,824,795,785 | 835,824,795,785 | 835,824,795,785 | 835,824,795,785 | 835,824,795,785 | 685 | 685,685 | 685,685,657 | 685,685,657,628 | 685,685,657,628 | 685,685,657,628 | 685,685,657,628 | 685,685,657,628 | 685,685,657,628 | 685,685,657,628 | 685,685,657,628 | 685,685,657,628 | 685,685,657,628 | {Name: "Сталь 30ХГСА (Поковки диаметром до 100 мм, КП685*)",ClassID: "СЛ",UltimateStressArray: [835,824,795,785],YieldStressArray: [685,685,657,628]},
Сталь легированная | СЛ | 30ХГСА (Штамповки, прутки и полосы диаметром или толщиной до 80 мм) | 1080 | 1080,1060 | 1080,1060,1020 | 1080,1060,1020,1010 | 1080,1060,1020,1010 | 1080,1060,1020,1010 | 1080,1060,1020,1010 | 1080,1060,1020,1010 | 1080,1060,1020,1010 | 1080,1060,1020,1010 | 1080,1060,1020,1010 | 1080,1060,1020,1010 | 1080,1060,1020,1010 | 834 | 834,834 | 834,834,795 | 834,834,795,755 | 834,834,795,755 | 834,834,795,755 | 834,834,795,755 | 834,834,795,755 | 834,834,795,755 | 834,834,795,755 | 834,834,795,755 | 834,834,795,755 | 834,834,795,755 | {Name: "Сталь 30ХГСА (Штамповки, прутки и полосы диаметром или толщиной до 80 мм)",ClassID: "СЛ",UltimateStressArray: [1080,1060,1020,1010],YieldStressArray: [834,834,795,755]},
Сталь легированная | СЛ | 30ХГСА (Штамповки, прутки и полосы диаметром или толщиной от 80 до 150 мм) | 1080 | 1080,1060 | 1080,1060,1020 | 1080,1060,1020,1010 | 1080,1060,1020,1010 | 1080,1060,1020,1010 | 1080,1060,1020,1010 | 1080,1060,1020,1010 | 1080,1060,1020,1010 | 1080,1060,1020,1010 | 1080,1060,1020,1010 | 1080,1060,1020,1010 | 1080,1060,1020,1010 | 834 | 834,834 | 834,834,795 | 834,834,795,755 | 834,834,795,755 | 834,834,795,755 | 834,834,795,755 | 834,834,795,755 | 834,834,795,755 | 834,834,795,755 | 834,834,795,755 | 834,834,795,755 | 834,834,795,755 | {Name: "Сталь 30ХГСА (Штамповки, прутки и полосы диаметром или толщиной от 80 до 150 мм)",ClassID: "СЛ",UltimateStressArray: [1080,1060,1020,1010],YieldStressArray: [834,834,795,755]},
Сталь легированная | СЛ | 30ХГСА (Штамповки, прутки и полосы диаметром или толщиной от 150 до 250 мм) | 1080 | 1080,1060 | 1080,1060,1020 | 1080,1060,1020,1010 | 1080,1060,1020,1010 | 1080,1060,1020,1010 | 1080,1060,1020,1010 | 1080,1060,1020,1010 | 1080,1060,1020,1010 | 1080,1060,1020,1010 | 1080,1060,1020,1010 | 1080,1060,1020,1010 | 1080,1060,1020,1010 | 834 | 834,834 | 834,834,795 | 834,834,795,755 | 834,834,795,755 | 834,834,795,755 | 834,834,795,755 | 834,834,795,755 | 834,834,795,755 | 834,834,795,755 | 834,834,795,755 | 834,834,795,755 | 834,834,795,755 | {Name: "Сталь 30ХГСА (Штамповки, прутки и полосы диаметром или толщиной от 150 до 250 мм)",ClassID: "СЛ",UltimateStressArray: [1080,1060,1020,1010],YieldStressArray: [834,834,795,755]},
Сталь легированная | СЛ | 10ХСНД (Холодно и горячекатаные трубы наружным диаметром от 60 до 168 мм с толщиной стенки от 6 до 11 мм) | 461 | 461,441 | 461,441,432 | 461,441,432,422 | 461,441,432,422,422 | 461,441,432,422,422,422 | 461,441,432,422,422,422,422 | 461,441,432,422,422,422,422,422 | 461,441,432,422,422,422,422,422,412 | 461,441,432,422,422,422,422,422,412 | 461,441,432,422,422,422,422,422,412 | 461,441,432,422,422,422,422,422,412 | 461,441,432,422,422,422,422,422,412 | 314 | 314,294 | 314,294,275 | 314,294,275,255 | 314,294,275,255,245 | 314,294,275,255,245,245 | 314,294,275,255,245,245,245 | 314,294,275,255,245,245,245,226 | 314,294,275,255,245,245,245,226,206 | 314,294,275,255,245,245,245,226,206 | 314,294,275,255,245,245,245,226,206 | 314,294,275,255,245,245,245,226,206 | 314,294,275,255,245,245,245,226,206 | {Name: "Сталь 10ХСНД (Холодно и горячекатаные трубы наружным диаметром от 60 до 168 мм с толщиной стенки от 6 до 11 мм)",ClassID: "СЛ",UltimateStressArray: [461,441,432,422,422,422,422,422,412],YieldStressArray: [314,294,275,255,245,245,245,226,206]},
Сталь легированная | СЛ | 10ХСНД (Фасонные профили сечением от 5 до 250 мм) | 530 | 530,510 | 530,510,500 | 530,510,500,491 | 530,510,500,491,491 | 530,510,500,491,491,491 | 530,510,500,491,491,491,491 | 530,510,500,491,491,491,491,491 | 530,510,500,491,491,491,491,491,491 | 530,510,500,491,491,491,491,491,491 | 530,510,500,491,491,491,491,491,491 | 530,510,500,491,491,491,491,491,491 | 530,510,500,491,491,491,491,491,491 | 392 | 392,373 | 392,373,353 | 392,373,353,333 | 392,373,353,333,323 | 392,373,353,333,323,323 | 392,373,353,333,323,323,323 | 392,373,353,333,323,323,323,323 | 392,373,353,333,323,323,323,323,275 | 392,373,353,333,323,323,323,323,275 | 392,373,353,333,323,323,323,323,275 | 392,373,353,333,323,323,323,323,275 | 392,373,353,333,323,323,323,323,275 | {Name: "Сталь 10ХСНД (Фасонные профили сечением от 5 до 250 мм)",ClassID: "СЛ",UltimateStressArray: [530,510,500,491,491,491,491,491,491],YieldStressArray: [392,373,353,333,323,323,323,323,275]},
Сталь легированная | СЛ | 10ХСНД (Прокат, толстолистовая сталь толщиной от 4 до 40 мм) | 510 | 510,500 | 510,500,481 | 510,500,481,471 | 510,500,481,471,471 | 510,500,481,471,471,471 | 510,500,481,471,471,471,471 | 510,500,481,471,471,471,471,471 | 510,500,481,471,471,471,471,471,461 | 510,500,481,471,471,471,471,471,461 | 510,500,481,471,471,471,471,471,461 | 510,500,481,471,471,471,471,471,461 | 510,500,481,471,471,471,471,471,461 | 392 | 392,373 | 392,373,353 | 392,373,353,323 | 392,373,353,323,314 | 392,373,353,323,314,314 | 392,373,353,323,314,314,314 | 392,373,353,323,314,314,314,314 | 392,373,353,323,314,314,314,314,284 | 392,373,353,323,314,314,314,314,284 | 392,373,353,323,314,314,314,314,284 | 392,373,353,323,314,314,314,314,284 | 392,373,353,323,314,314,314,314,284 | {Name: "Сталь 10ХСНД (Прокат, толстолистовая сталь толщиной от 4 до 40 мм)",ClassID: "СЛ",UltimateStressArray: [510,500,481,471,471,471,471,471,461],YieldStressArray: [392,373,353,323,314,314,314,314,284]},
Сталь легированная | СЛ | 10ХН1М (Лист толщиной от 6 до 40 мм) | 540 | 540,530 | 540,530,520 | 540,530,520,500 | 540,530,520,500,491 | 540,530,520,500,491,491 | 540,530,520,500,491,491,461 | 540,530,520,500,491,491,461,451 | 540,530,520,500,491,491,461,451,441 | 540,530,520,500,491,491,461,451,441 | 540,530,520,500,491,491,461,451,441 | 540,530,520,500,491,491,461,451,441 | 540,530,520,500,491,491,461,451,441 | 441 | 441,432 | 441,432,422 | 441,432,422,412 | 441,432,422,412,402 | 441,432,422,412,402,392 | 441,432,422,412,402,392,373 | 441,432,422,412,402,392,373,363 | 441,432,422,412,402,392,373,363,353 | 441,432,422,412,402,392,373,363,353 | 441,432,422,412,402,392,373,363,353 | 441,432,422,412,402,392,373,363,353 | 441,432,422,412,402,392,373,363,353 | {Name: "Сталь 10ХН1М (Лист толщиной от 6 до 40 мм)",ClassID: "СЛ",UltimateStressArray: [540,530,520,500,491,491,461,451,441],YieldStressArray: [441,432,422,412,402,392,373,363,353]},
Сталь легированная | СЛ | 10ХН1М (Трубы бесшовные горячедеформированные наружным диаметром от 60 до 168 мм с толщиной стенки от 6 до 32 мм ) | 491 | 491,491 | 491,491,471 | 491,491,471,451 | 491,491,471,451,441 | 491,491,471,451,441,432 | 491,491,471,451,441,432,412 | 491,491,471,451,441,432,412,402 | 491,491,471,451,441,432,412,402,392 | 491,491,471,451,441,432,412,402,392 | 491,491,471,451,441,432,412,402,392 | 491,491,471,451,441,432,412,402,392 | 491,491,471,451,441,432,412,402,392 | 343 | 343,333 | 343,333,323 | 343,333,323,314 | 343,333,323,314,304 | 343,333,323,314,304,294 | 343,333,323,314,304,294,294 | 343,333,323,314,304,294,294,294 | 343,333,323,314,304,294,294,294,275 | 343,333,323,314,304,294,294,294,275 | 343,333,323,314,304,294,294,294,275 | 343,333,323,314,304,294,294,294,275 | 343,333,323,314,304,294,294,294,275 | {Name: "Сталь 10ХН1М (Трубы бесшовные горячедеформированные наружным диаметром от 60 до 168 мм с толщиной стенки от 6 до 32 мм )",ClassID: "СЛ",UltimateStressArray: [491,491,471,451,441,432,412,402,392],YieldStressArray: [343,333,323,314,304,294,294,294,275]},
Сталь легированная | СЛ | 16ГНМА (Листы) | 491 | 491,491 | 491,491,491 | 491,491,491,491 | 491,491,491,491,471 | 491,491,491,491,471,471 | 491,491,491,491,471,471,471 | 491,491,491,491,471,471,471,461 | 491,491,491,491,471,471,471,461,451 | 491,491,491,491,471,471,471,461,451 | 491,491,491,491,471,471,471,461,451 | 491,491,491,491,471,471,471,461,451 | 491,491,491,491,471,471,471,461,451 | 323 | 323,323 | 323,323,314 | 323,323,314,294 | 323,323,314,294,275 | 323,323,314,294,275,265 | 323,323,314,294,275,265,255 | 323,323,314,294,275,265,255,255 | 323,323,314,294,275,265,255,255,245 | 323,323,314,294,275,265,255,255,245 | 323,323,314,294,275,265,255,255,245 | 323,323,314,294,275,265,255,255,245 | 323,323,314,294,275,265,255,255,245 | {Name: "Сталь 16ГНМА (Листы)",ClassID: "СЛ",UltimateStressArray: [491,491,491,491,471,471,471,461,451],YieldStressArray: [323,323,314,294,275,265,255,255,245]},
Сталь легированная | СЛ | 10ГН2МФА (Поковки, листы толщиной до 300 мм) | 540 | 540,520 | 540,520,510 | 540,520,510,510 | 540,520,510,510,510 | 540,520,510,510,510,491 | 540,520,510,510,510,491,491 | 540,520,510,510,510,491,491,491 | 540,520,510,510,510,491,491,491 | 540,520,510,510,510,491,491,491 | 540,520,510,510,510,491,491,491 | 540,520,510,510,510,491,491,491 | 540,520,510,510,510,491,491,491 | 343 | 343,333 | 343,333,323 | 343,333,323,314 | 343,333,323,314,304 | 343,333,323,314,304,304 | 343,333,323,314,304,304,304 | 343,333,323,314,304,304,304,294 | 343,333,323,314,304,304,304,294 | 343,333,323,314,304,304,304,294 | 343,333,323,314,304,304,304,294 | 343,333,323,314,304,304,304,294 | 343,333,323,314,304,304,304,294 | {Name: "Сталь 10ГН2МФА (Поковки, листы толщиной до 300 мм)",ClassID: "СЛ",UltimateStressArray: [540,520,510,510,510,491,491,491],YieldStressArray: [343,333,323,314,304,304,304,294]},
Сталь легированная | СЛ | 10ГН2МФАЛ (Отливки) | 540 | 540,530 | 540,530,510 | 540,530,510,510 | 540,530,510,510,510 | 540,530,510,510,510,491 | 540,530,510,510,510,491,491 | 540,530,510,510,510,491,491,491 | 540,530,510,510,510,491,491,491 | 540,530,510,510,510,491,491,491 | 540,530,510,510,510,491,491,491 | 540,530,510,510,510,491,491,491 | 540,530,510,510,510,491,491,491 | 343 | 343,333 | 343,333,323 | 343,333,323,314 | 343,333,323,314,304 | 343,333,323,314,304,304 | 343,333,323,314,304,304,304 | 343,333,323,314,304,304,304,294 | 343,333,323,314,304,304,304,294 | 343,333,323,314,304,304,304,294 | 343,333,323,314,304,304,304,294 | 343,333,323,314,304,304,304,294 | 343,333,323,314,304,304,304,294 | {Name: "Сталь 10ГН2МФАЛ (Отливки)",ClassID: "СЛ",UltimateStressArray: [540,530,510,510,510,491,491,491],YieldStressArray: [343,333,323,314,304,304,304,294]},
Сталь легированная хромомолибденованадиевая | СЛ-ХМВ | 12Х1МФ (Горячекатаная сталь толщиной или диаметром до 90 мм) | 471 | 471,461 | 471,461,461 | 471,461,461,451 | 471,461,461,451,451 | 471,461,461,451,451,441 | 471,461,461,451,451,441,441 | 471,461,461,451,451,441,441,432 | 471,461,461,451,451,441,441,432,422 | 471,461,461,451,451,441,441,432,422,392 | 471,461,461,451,451,441,441,432,422,392,392 | 471,461,461,451,451,441,441,432,422,392,392 | 471,461,461,451,451,441,441,432,422,392,392 | 255 | 255,255 | 255,255,255 | 255,255,255,255 | 255,255,255,255,255 | 255,255,255,255,255,245 | 255,255,255,255,255,245,235 | 255,255,255,255,255,245,235,226 | 255,255,255,255,255,245,235,226,206 | 255,255,255,255,255,245,235,226,206,206 | 255,255,255,255,255,245,235,226,206,206,177 | 255,255,255,255,255,245,235,226,206,206,177 | 255,255,255,255,255,245,235,226,206,206,177 | {Name: "Сталь 12Х1МФ (Горячекатаная сталь толщиной или диаметром до 90 мм)",ClassID: "СЛ-ХМВ",UltimateStressArray: [471,461,461,451,451,441,441,432,422,392,392],YieldStressArray: [255,255,255,255,255,245,235,226,206,206,177]},
Сталь легированная хромомолибденованадиевая | СЛ-ХМВ | 12Х1МФ (Горячекатаная сталь толщиной или диаметром от 90 до 150 мм) | 471 | 471,461 | 471,461,461 | 471,461,461,451 | 471,461,461,451,451 | 471,461,461,451,451,441 | 471,461,461,451,451,441,441 | 471,461,461,451,451,441,441,432 | 471,461,461,451,451,441,441,432,422 | 471,461,461,451,451,441,441,432,422,392 | 471,461,461,451,451,441,441,432,422,392,392 | 471,461,461,451,451,441,441,432,422,392,392 | 471,461,461,451,451,441,441,432,422,392,392 | 255 | 255,255 | 255,255,255 | 255,255,255,255 | 255,255,255,255,255 | 255,255,255,255,255,245 | 255,255,255,255,255,245,235 | 255,255,255,255,255,245,235,226 | 255,255,255,255,255,245,235,226,206 | 255,255,255,255,255,245,235,226,206,206 | 255,255,255,255,255,245,235,226,206,206,177 | 255,255,255,255,255,245,235,226,206,206,177 | 255,255,255,255,255,245,235,226,206,206,177 | {Name: "Сталь 12Х1МФ (Горячекатаная сталь толщиной или диаметром от 90 до 150 мм)",ClassID: "СЛ-ХМВ",UltimateStressArray: [471,461,461,451,451,441,441,432,422,392,392],YieldStressArray: [255,255,255,255,255,245,235,226,206,206,177]},
Сталь легированная хромомолибденованадиевая | СЛ-ХМВ | 12Х1МФ (Горячекатаная сталь толщиной или диаметром от 150 до 200 мм) | 471 | 471,461 | 471,461,461 | 471,461,461,451 | 471,461,461,451,451 | 471,461,461,451,451,441 | 471,461,461,451,451,441,441 | 471,461,461,451,451,441,441,432 | 471,461,461,451,451,441,441,432,422 | 471,461,461,451,451,441,441,432,422,392 | 471,461,461,451,451,441,441,432,422,392,392 | 471,461,461,451,451,441,441,432,422,392,392 | 471,461,461,451,451,441,441,432,422,392,392 | 255 | 255,255 | 255,255,255 | 255,255,255,255 | 255,255,255,255,255 | 255,255,255,255,255,245 | 255,255,255,255,255,245,235 | 255,255,255,255,255,245,235,226 | 255,255,255,255,255,245,235,226,206 | 255,255,255,255,255,245,235,226,206,206 | 255,255,255,255,255,245,235,226,206,206,177 | 255,255,255,255,255,245,235,226,206,206,177 | 255,255,255,255,255,245,235,226,206,206,177 | {Name: "Сталь 12Х1МФ (Горячекатаная сталь толщиной или диаметром от 150 до 200 мм)",ClassID: "СЛ-ХМВ",UltimateStressArray: [471,461,461,451,451,441,441,432,422,392,392],YieldStressArray: [255,255,255,255,255,245,235,226,206,206,177]},
Сталь легированная хромомолибденованадиевая | СЛ-ХМВ | 12Х1МФ (Поковки толщиной от 100 до 300 мм, КП195*) | 390 | 390,383 | 390,383,383 | 390,383,383,373 | 390,383,383,373,373 | 390,383,383,373,373,363 | 390,383,383,373,373,363,363 | 390,383,383,373,373,363,363,353 | 390,383,383,373,373,363,363,353,353 | 390,383,383,373,373,363,363,353,353,323 | 390,383,383,373,373,363,363,353,353,323,323 | 390,383,383,373,373,363,363,353,353,323,323 | 390,383,383,373,373,363,363,353,353,323,323 | 195 | 195,195 | 195,195,195 | 195,195,195,195 | 195,195,195,195,195 | 195,195,195,195,195,186 | 195,195,195,195,195,186,177 | 195,195,195,195,195,186,177,177 | 195,195,195,195,195,186,177,177,157 | 195,195,195,195,195,186,177,177,157,157 | 195,195,195,195,195,186,177,177,157,157,137 | 195,195,195,195,195,186,177,177,157,157,137 | 195,195,195,195,195,186,177,177,157,157,137 | {Name: "Сталь 12Х1МФ (Поковки толщиной от 100 до 300 мм, КП195*)",ClassID: "СЛ-ХМВ",UltimateStressArray: [390,383,383,373,373,363,363,353,353,323,323],YieldStressArray: [195,195,195,195,195,186,177,177,157,157,137]},
Сталь легированная хромомолибденованадиевая | СЛ-ХМВ | 12Х1МФ (Поковки толщиной до 800 мм, КП215*) | 430 | 430,422 | 430,422,422 | 430,422,422,412 | 430,422,422,412,412 | 430,422,422,412,412,402 | 430,422,422,412,412,402,402 | 430,422,422,412,412,402,402,392 | 430,422,422,412,412,402,402,392,392 | 430,422,422,412,412,402,402,392,392,353 | 430,422,422,412,412,402,402,392,392,353,353 | 430,422,422,412,412,402,402,392,392,353,353 | 430,422,422,412,412,402,402,392,392,353,353 | 215 | 215,215 | 215,215,215 | 215,215,215,215 | 215,215,215,215,215 | 215,215,215,215,215,206 | 215,215,215,215,215,206,196 | 215,215,215,215,215,206,196,196 | 215,215,215,215,215,206,196,196,177 | 215,215,215,215,215,206,196,196,177,177 | 215,215,215,215,215,206,196,196,177,177,147 | 215,215,215,215,215,206,196,196,177,177,147 | 215,215,215,215,215,206,196,196,177,177,147 | {Name: "Сталь 12Х1МФ (Поковки толщиной до 800 мм, КП215*)",ClassID: "СЛ-ХМВ",UltimateStressArray: [430,422,422,412,412,402,402,392,392,353,353],YieldStressArray: [215,215,215,215,215,206,196,196,177,177,147]},
Сталь легированная хромомолибденованадиевая | СЛ-ХМВ | 12Х1МФ (Поковки толщиной от 100 до 500 мм, КП245*) | 470 | 470,461 | 470,461,461 | 470,461,461,451 | 470,461,461,451,451 | 470,461,461,451,451,441 | 470,461,461,451,451,441,441 | 470,461,461,451,451,441,441,432 | 470,461,461,451,451,441,441,432,422 | 470,461,461,451,451,441,441,432,422,392 | 470,461,461,451,451,441,441,432,422,392,392 | 470,461,461,451,451,441,441,432,422,392,392 | 470,461,461,451,451,441,441,432,422,392,392 | 245 | 245,245 | 245,245,245 | 245,245,245,245 | 245,245,245,245,245 | 245,245,245,245,245,235 | 245,245,245,245,245,235,216 | 245,245,245,245,245,235,216,216 | 245,245,245,245,245,235,216,216,196 | 245,245,245,245,245,235,216,216,196,196 | 245,245,245,245,245,235,216,216,196,196,167 | 245,245,245,245,245,235,216,216,196,196,167 | 245,245,245,245,245,235,216,216,196,196,167 | {Name: "Сталь 12Х1МФ (Поковки толщиной от 100 до 500 мм, КП245*)",ClassID: "СЛ-ХМВ",UltimateStressArray: [470,461,461,451,451,441,441,432,422,392,392],YieldStressArray: [245,245,245,245,245,235,216,216,196,196,167]},
Сталь легированная хромомолибденованадиевая | СЛ-ХМВ | 12Х1МФ (Трубы бесшовные горячекатаные диаметром от 57 до 465 мм с толщиной стенки от 3,5 до 60 мм) | 441 | 441,432 | 441,432,432 | 441,432,432,422 | 441,432,432,422,422 | 441,432,432,422,422,412 | 441,432,432,422,422,412,412 | 441,432,432,422,422,412,412,392 | 441,432,432,422,422,412,412,392,372 | 441,432,432,422,422,412,412,392,372,343 | 441,432,432,422,422,412,412,392,372,343,294 | 441,432,432,422,422,412,412,392,372,343,294 | 441,432,432,422,422,412,412,392,372,343,294 | 275 | 275,275 | 275,275,275 | 275,275,275,275 | 275,275,275,275,275 | 275,275,275,275,275,265 | 275,275,275,275,275,265,255 | 275,275,275,275,275,265,255,245 | 275,275,275,275,275,265,255,245,216 | 275,275,275,275,275,265,255,245,216,214 | 275,275,275,275,275,265,255,245,216,214,186 | 275,275,275,275,275,265,255,245,216,214,186 | 275,275,275,275,275,265,255,245,216,214,186 | {Name: "Сталь 12Х1МФ (Трубы бесшовные горячекатаные диаметром от 57 до 465 мм с толщиной стенки от 3,5 до 60 мм)",ClassID: "СЛ-ХМВ",UltimateStressArray: [441,432,432,422,422,412,412,392,372,343,294],YieldStressArray: [275,275,275,275,275,265,255,245,216,214,186]},
Сталь легированная хромомолибденованадиевая | СЛ-ХМВ | 12Х1МФ (Трубы холоднодеформируемые диаметром от 10 до 108 мм с толщиной стенки от 2 до 13 мм) | 441 | 441,432 | 441,432,432 | 441,432,432,422 | 441,432,432,422,422 | 441,432,432,422,422,412 | 441,432,432,422,422,412,412 | 441,432,432,422,422,412,412,392 | 441,432,432,422,422,412,412,392,372 | 441,432,432,422,422,412,412,392,372,343 | 441,432,432,422,422,412,412,392,372,343,294 | 441,432,432,422,422,412,412,392,372,343,294 | 441,432,432,422,422,412,412,392,372,343,294 | 275 | 275,275 | 275,275,275 | 275,275,275,275 | 275,275,275,275,275 | 275,275,275,275,275,265 | 275,275,275,275,275,265,255 | 275,275,275,275,275,265,255,245 | 275,275,275,275,275,265,255,245,216 | 275,275,275,275,275,265,255,245,216,214 | 275,275,275,275,275,265,255,245,216,214,186 | 275,275,275,275,275,265,255,245,216,214,186 | 275,275,275,275,275,265,255,245,216,214,186 | {Name: "Сталь 12Х1МФ (Трубы холоднодеформируемые диаметром от 10 до 108 мм с толщиной стенки от 2 до 13 мм)",ClassID: "СЛ-ХМВ",UltimateStressArray: [441,432,432,422,422,412,412,392,372,343,294],YieldStressArray: [275,275,275,275,275,265,255,245,216,214,186]},
Сталь легированная хромомолибденованадиевая | СЛ-ХМВ | 25Х1МФ (Сталь горячекатаная, кованая, калиброванная диаметром или стороной квадрата до 90 мм) | 883 | 883,873 | 883,873,834 | 883,873,834,814 | 883,873,834,814,804 | 883,873,834,814,804,775 | 883,873,834,814,804,775,765 | 883,873,834,814,804,775,765,726 | 883,873,834,814,804,775,765,726,716 | 883,873,834,814,804,775,765,726,716,681 | 883,873,834,814,804,775,765,726,716,681,628 | 883,873,834,814,804,775,765,726,716,681,628 | 883,873,834,814,804,775,765,726,716,681,628 | 736 | 736,706 | 736,706,697 | 736,706,697,657 | 736,706,697,657,647 | 736,706,697,657,647,618 | 736,706,697,657,647,618,608 | 736,706,697,657,647,618,608,569 | 736,706,697,657,647,618,608,569,559 | 736,706,697,657,647,618,608,569,559,540 | 736,706,697,657,647,618,608,569,559,540,530 | 736,706,697,657,647,618,608,569,559,540,530 | 736,706,697,657,647,618,608,569,559,540,530 | {Name: "Сталь 25Х1МФ (Сталь горячекатаная, кованая, калиброванная диаметром или стороной квадрата до 90 мм)",ClassID: "СЛ-ХМВ",UltimateStressArray: [883,873,834,814,804,775,765,726,716,681,628],YieldStressArray: [736,706,697,657,647,618,608,569,559,540,530]},
Сталь легированная хромомолибденованадиевая | СЛ-ХМВ | 25Х1МФ (Сталь горячекатаная, кованая, калиброванная диаметром или стороной квадрата от 90 до 150 мм) | 883 | 883,873 | 883,873,834 | 883,873,834,814 | 883,873,834,814,804 | 883,873,834,814,804,775 | 883,873,834,814,804,775,765 | 883,873,834,814,804,775,765,726 | 883,873,834,814,804,775,765,726,716 | 883,873,834,814,804,775,765,726,716,681 | 883,873,834,814,804,775,765,726,716,681,628 | 883,873,834,814,804,775,765,726,716,681,628 | 883,873,834,814,804,775,765,726,716,681,628 | 736 | 736,706 | 736,706,697 | 736,706,697,657 | 736,706,697,657,647 | 736,706,697,657,647,618 | 736,706,697,657,647,618,608 | 736,706,697,657,647,618,608,569 | 736,706,697,657,647,618,608,569,559 | 736,706,697,657,647,618,608,569,559,540 | 736,706,697,657,647,618,608,569,559,540,530 | 736,706,697,657,647,618,608,569,559,540,530 | 736,706,697,657,647,618,608,569,559,540,530 | {Name: "Сталь 25Х1МФ (Сталь горячекатаная, кованая, калиброванная диаметром или стороной квадрата от 90 до 150 мм)",ClassID: "СЛ-ХМВ",UltimateStressArray: [883,873,834,814,804,775,765,726,716,681,628],YieldStressArray: [736,706,697,657,647,618,608,569,559,540,530]},
Сталь легированная хромомолибденованадиевая | СЛ-ХМВ | 25Х1МФ (Сталь горячекатаная, кованая, калиброванная диаметром или стороной квадрата от 150 до 200 мм) | 883 | 883,873 | 883,873,834 | 883,873,834,814 | 883,873,834,814,804 | 883,873,834,814,804,775 | 883,873,834,814,804,775,765 | 883,873,834,814,804,775,765,726 | 883,873,834,814,804,775,765,726,716 | 883,873,834,814,804,775,765,726,716,687 | 883,873,834,814,804,775,765,726,716,687,628 | 883,873,834,814,804,775,765,726,716,687,628 | 883,873,834,814,804,775,765,726,716,687,628 | 736 | 736,706 | 736,706,697 | 736,706,697,657 | 736,706,697,657,647 | 736,706,697,657,647,618 | 736,706,697,657,647,618,608 | 736,706,697,657,647,618,608,569 | 736,706,697,657,647,618,608,569,559 | 736,706,697,657,647,618,608,569,559,540 | 736,706,697,657,647,618,608,569,559,540,530 | 736,706,697,657,647,618,608,569,559,540,530 | 736,706,697,657,647,618,608,569,559,540,530 | {Name: "Сталь 25Х1МФ (Сталь горячекатаная, кованая, калиброванная диаметром или стороной квадрата от 150 до 200 мм)",ClassID: "СЛ-ХМВ",UltimateStressArray: [883,873,834,814,804,775,765,726,716,687,628],YieldStressArray: [736,706,697,657,647,618,608,569,559,540,530]},
Сталь легированная хромомолибденованадиевая | СЛ-ХМВ | 25Х1МФ (Заготовки крепежных деталей толщиной или диаметром до 200 мм, КП490*) | 589 | 589,579 | 589,579,549 | 589,579,549,540 | 589,579,549,540,540 | 589,579,549,540,540,510 | 589,579,549,540,540,510,510 | 589,579,549,540,540,510,510,481 | 589,579,549,540,540,510,510,481,471 | 589,579,549,540,540,510,510,481,471,461 | 589,579,549,540,540,510,510,481,471,461,412 | 589,579,549,540,540,510,510,481,471,461,412 | 589,579,549,540,540,510,510,481,471,461,412 | 490 | 490,471 | 490,471,461 | 490,471,461,432 | 490,471,461,432,432 | 490,471,461,432,432,412 | 490,471,461,432,432,412,402 | 490,471,461,432,432,412,402,343 | 490,471,461,432,432,412,402,343,343 | 490,471,461,432,432,412,402,343,343,323 | 490,471,461,432,432,412,402,343,343,323,323 | 490,471,461,432,432,412,402,343,343,323,323 | 490,471,461,432,432,412,402,343,343,323,323 | {Name: "Сталь 25Х1МФ (Заготовки крепежных деталей толщиной или диаметром до 200 мм, КП490*)",ClassID: "СЛ-ХМВ",UltimateStressArray: [589,579,549,540,540,510,510,481,471,461,412],YieldStressArray: [490,471,461,432,432,412,402,343,343,323,323]},
Сталь легированная хромомолибденованадиевая | СЛ-ХМВ | 25Х1МФ (Заготовки крепежных деталей толщиной или диаметром до 200 мм КП590*) | 736 | 736,716 | 736,716,687 | 736,716,687,667 | 736,716,687,667,667 | 736,716,687,667,667,628 | 736,716,687,667,667,628,628 | 736,716,687,667,667,628,628,598 | 736,716,687,667,667,628,628,598,589 | 736,716,687,667,667,628,628,598,589,569 | 736,716,687,667,667,628,628,598,589,569,510 | 736,716,687,667,667,628,628,598,589,569,510 | 736,716,687,667,667,628,628,598,589,569,510 | 590 | 590,559 | 590,559,549 | 590,559,549,520 | 590,559,549,520,510 | 590,559,549,520,510,491 | 590,559,549,520,510,491,481 | 590,559,549,520,510,491,481,451 | 590,559,549,520,510,491,481,451,441 | 590,559,549,520,510,491,481,451,441,432 | 590,559,549,520,510,491,481,451,441,432,422 | 590,559,549,520,510,491,481,451,441,432,422 | 590,559,549,520,510,491,481,451,441,432,422 | {Name: "Сталь 25Х1МФ (Заготовки крепежных деталей толщиной или диаметром до 200 мм КП590*)",ClassID: "СЛ-ХМВ",UltimateStressArray: [736,716,687,667,667,628,628,598,589,569,510],YieldStressArray: [590,559,549,520,510,491,481,451,441,432,422]},
Сталь легированная хромомолибденованадиевая | СЛ-ХМВ | 25Х1МФ (Заготовки крепежных деталей толщиной или диаметром до 200 мм, КП640*) | 785 | 785,775 | 785,775,736 | 785,775,736,716 | 785,775,736,716,706 | 785,775,736,716,706,687 | 785,775,736,716,706,687,687 | 785,775,736,716,706,687,687,638 | 785,775,736,716,706,687,687,638,628 | 785,775,736,716,706,687,687,638,628,608 | 785,775,736,716,706,687,687,638,628,608,549 | 785,775,736,716,706,687,687,638,628,608,549 | 785,775,736,716,706,687,687,638,628,608,549 | 640 | 640,608 | 640,608,598 | 640,608,598,569 | 640,608,598,569,559 | 640,608,598,569,559,540 | 640,608,598,569,559,540,530 | 640,608,598,569,559,540,530,491 | 640,608,598,569,559,540,530,491,481 | 640,608,598,569,559,540,530,491,481,471 | 640,608,598,569,559,540,530,491,481,471,461 | 640,608,598,569,559,540,530,491,481,471,461 | 640,608,598,569,559,540,530,491,481,471,461 | {Name: "Сталь 25Х1МФ (Заготовки крепежных деталей толщиной или диаметром до 200 мм, КП640*)",ClassID: "СЛ-ХМВ",UltimateStressArray: [785,775,736,716,706,687,687,638,628,608,549],YieldStressArray: [640,608,598,569,559,540,530,491,481,471,461]},
Сталь легированная хромомолибденованадиевая | СЛ-ХМВ | 25Х1МФ (Заготовки крепежных деталей толщиной или диаметром до 200 мм, КП670*) | 785 | 785,775 | 785,775,775 | 785,775,775,765 | 785,775,775,765,765 | 785,775,775,765,765,755 | 785,775,775,765,765,755,725 | 785,775,775,765,765,755,725,695 | 785,775,775,765,765,755,725,695,645 | 785,775,775,765,765,755,725,695,645,589 | 785,775,775,765,765,755,725,695,645,589,529 | 785,775,775,765,765,755,725,695,645,589,529 | 785,775,775,765,765,755,725,695,645,589,529 | 670 | 670,638 | 670,638,638 | 670,638,638,628 | 670,638,638,628,608 | 670,638,638,628,608,589 | 670,638,638,628,608,589,559 | 670,638,638,628,608,589,559,520 | 670,638,638,628,608,589,559,520,490 | 670,638,638,628,608,589,559,520,490,452 | 670,638,638,628,608,589,559,520,490,452,402 | 670,638,638,628,608,589,559,520,490,452,402 | 670,638,638,628,608,589,559,520,490,452,402 | {Name: "Сталь 25Х1МФ (Заготовки крепежных деталей толщиной или диаметром до 200 мм, КП670*)",ClassID: "СЛ-ХМВ",UltimateStressArray: [785,775,775,765,765,755,725,695,645,589,529],YieldStressArray: [670,638,638,628,608,589,559,520,490,452,402]},
Сталь легированная хромомолибденованадиевая | СЛ-ХМВ | 15Х1М1Ф (Трубы бесшовные горячекатаные с наружным диаметром от 57 до 465 мм с толщиной стенки от 3,5 до 60 мм) | 491 | 491,491 | 491,491,491 | 491,491,491,491 | 491,491,491,491,491 | 491,491,491,491,491,471 | 491,491,491,491,491,471,471 | 491,491,491,491,491,471,471,441 | 491,491,491,491,491,471,471,441,412 | 491,491,491,491,491,471,471,441,412,392 | 491,491,491,491,491,471,471,441,412,392,333 | 491,491,491,491,491,471,471,441,412,392,333,323 | 491,491,491,491,491,471,471,441,412,392,333,323 | 314 | 314,304 | 314,304,304 | 314,304,304,304 | 314,304,304,304,284 | 314,304,304,304,284,275 | 314,304,304,304,284,275,265 | 314,304,304,304,284,275,265,255 | 314,304,304,304,284,275,265,255,235 | 314,304,304,304,284,275,265,255,235,226 | 314,304,304,304,284,275,265,255,235,226,205 | 314,304,304,304,284,275,265,255,235,226,205,196 | 314,304,304,304,284,275,265,255,235,226,205,196 | {Name: "Сталь 15Х1М1Ф (Трубы бесшовные горячекатаные с наружным диаметром от 57 до 465 мм с толщиной стенки от 3,5 до 60 мм)",ClassID: "СЛ-ХМВ",UltimateStressArray: [491,491,491,491,491,471,471,441,412,392,333,323],YieldStressArray: [314,304,304,304,284,275,265,255,235,226,205,196]},
Сталь легированная хромомолибденованадиевая | СЛ-ХМВ | 15Х1М1ФЛ (Отливки) | 441 | 441,441 | 441,441,441 | 441,441,441,441 | 441,441,441,441,441 | 441,441,441,441,441,441 | 441,441,441,441,441,441,422 | 441,441,441,441,441,441,422,412 | 441,441,441,441,441,441,422,412,402 | 441,441,441,441,441,441,422,412,402,392 | 441,441,441,441,441,441,422,412,402,392,392 | 441,441,441,441,441,441,422,412,402,392,392,373 | 441,441,441,441,441,441,422,412,402,392,392,373 | 314 | 314,304 | 314,304,304 | 314,304,304,294 | 314,304,304,294,284 | 314,304,304,294,284,275 | 314,304,304,294,284,275,255 | 314,304,304,294,284,275,255,255 | 314,304,304,294,284,275,255,255,235 | 314,304,304,294,284,275,255,255,235,226 | 314,304,304,294,284,275,255,255,235,226,177 | 314,304,304,294,284,275,255,255,235,226,177,166 | 314,304,304,294,284,275,255,255,235,226,177,166 | {Name: "Сталь 15Х1М1ФЛ (Отливки)",ClassID: "СЛ-ХМВ",UltimateStressArray: [441,441,441,441,441,441,422,412,402,392,392,373],YieldStressArray: [314,304,304,294,284,275,255,255,235,226,177,166]},
Сталь легированная хромомолибденованадиевая | СЛ-ХМВ | 12Х2МФА (Листы толщиной до 180 мм, КП395**) | 540 | 540,530 | 540,530,520 | 540,530,520,500 | 540,530,520,500,500 | 540,530,520,500,500,491 | 540,530,520,500,500,491,491 | 540,530,520,500,500,491,491,491 | 540,530,520,500,500,491,491,491,461 | 540,530,520,500,500,491,491,491,461,432 | 540,530,520,500,500,491,491,491,461,432,412 | 540,530,520,500,500,491,491,491,461,432,412 | 540,530,520,500,500,491,491,491,461,432,412 | 432 | 432,422 | 432,422,422 | 432,422,422,412 | 432,422,422,412,412 | 432,422,422,412,412,402 | 432,422,422,412,412,402,395 | 432,422,422,412,412,402,395,395 | 432,422,422,412,412,402,395,395,395 | 432,422,422,412,412,402,395,395,395,395 | 432,422,422,412,412,402,395,395,395,395,392 | 432,422,422,412,412,402,395,395,395,395,392 | 432,422,422,412,412,402,395,395,395,395,392 | {Name: "Сталь 12Х2МФА (Листы толщиной до 180 мм, КП395**)",ClassID: "СЛ-ХМВ",UltimateStressArray: [540,530,520,500,500,491,491,491,461,432,412],YieldStressArray: [432,422,422,412,412,402,395,395,395,395,392]},
Сталь легированная хромомолибденованадиевая | СЛ-ХМВ | 12Х2МФА (Поковки толщиной до 150 мм, КП395**) | 540 | 540,530 | 540,530,520 | 540,530,520,500 | 540,530,520,500,500 | 540,530,520,500,500,491 | 540,530,520,500,500,491,491 | 540,530,520,500,500,491,491,491 | 540,530,520,500,500,491,491,491,461 | 540,530,520,500,500,491,491,491,461,432 | 540,530,520,500,500,491,491,491,461,432,412 | 540,530,520,500,500,491,491,491,461,432,412 | 540,530,520,500,500,491,491,491,461,432,412 | 432 | 432,422 | 432,422,422 | 432,422,422,412 | 432,422,422,412,412 | 432,422,422,412,412,402 | 432,422,422,412,412,402,395 | 432,422,422,412,412,402,395,395 | 432,422,422,412,412,402,395,395,395 | 432,422,422,412,412,402,395,395,395,395 | 432,422,422,412,412,402,395,395,395,395,392 | 432,422,422,412,412,402,395,395,395,395,392 | 432,422,422,412,412,402,395,395,395,395,392 | {Name: "Сталь 12Х2МФА (Поковки толщиной до 150 мм, КП395**)",ClassID: "СЛ-ХМВ",UltimateStressArray: [540,530,520,500,500,491,491,491,461,432,412],YieldStressArray: [432,422,422,412,412,402,395,395,395,395,392]},
Сталь легированная хромомолибденованадиевая | СЛ-ХМВ | 12Х2МФА (Листы толщиной до 180 мм, КП490**) | 638 | 638,618 | 638,618,608 | 638,618,608,598 | 638,618,608,598,589 | 638,618,608,598,589,569 | 638,618,608,598,589,569,559 | 638,618,608,598,589,569,559,549 | 638,618,608,598,589,569,559,549,540 | 638,618,608,598,589,569,559,549,540,500 | 638,618,608,598,589,569,559,549,540,500,481 | 638,618,608,598,589,569,559,549,540,500,481 | 638,618,608,598,589,569,559,549,540,500,481 | 530 | 530,520 | 530,520,520 | 530,520,520,510 | 530,520,520,510,500 | 530,520,520,510,500,500 | 530,520,520,510,500,500,490 | 530,520,520,510,500,500,490,490 | 530,520,520,510,500,500,490,490,490 | 530,520,520,510,500,500,490,490,490,480 | 530,520,520,510,500,500,490,490,490,480,461 | 530,520,520,510,500,500,490,490,490,480,461 | 530,520,520,510,500,500,490,490,490,480,461 | {Name: "Сталь 12Х2МФА (Листы толщиной до 180 мм, КП490**)",ClassID: "СЛ-ХМВ",UltimateStressArray: [638,618,608,598,589,569,559,549,540,500,481],YieldStressArray: [530,520,520,510,500,500,490,490,490,480,461]},
Сталь легированная хромомолибденованадиевая | СЛ-ХМВ | 12Х2МФА (Поковки толщиной до 150 мм, КП490**) | 638 | 638,618 | 638,618,608 | 638,618,608,598 | 638,618,608,598,589 | 638,618,608,598,589,569 | 638,618,608,598,589,569,559 | 638,618,608,598,589,569,559,549 | 638,618,608,598,589,569,559,549,540 | 638,618,608,598,589,569,559,549,540,500 | 638,618,608,598,589,569,559,549,540,500,481 | 638,618,608,598,589,569,559,549,540,500,481 | 638,618,608,598,589,569,559,549,540,500,481 | 530 | 530,520 | 530,520,520 | 530,520,520,510 | 530,520,520,510,500 | 530,520,520,510,500,500 | 530,520,520,510,500,500,490 | 530,520,520,510,500,500,490,490 | 530,520,520,510,500,500,490,490,490 | 530,520,520,510,500,500,490,490,490,480 | 530,520,520,510,500,500,490,490,490,480,461 | 530,520,520,510,500,500,490,490,490,480,461 | 530,520,520,510,500,500,490,490,490,480,461 | {Name: "Сталь 12Х2МФА (Поковки толщиной до 150 мм, КП490**)",ClassID: "СЛ-ХМВ",UltimateStressArray: [638,618,608,598,589,569,559,549,540,500,481],YieldStressArray: [530,520,520,510,500,500,490,490,490,480,461]},
Сталь легированная хромомолибденованадиевая | СЛ-ХМВ | 12Х2МФА-А (Листы толщиной до 180 мм, КП395**) | 540 | 540,530 | 540,530,520 | 540,530,520,500 | 540,530,520,500,500 | 540,530,520,500,500,491 | 540,530,520,500,500,491,491 | 540,530,520,500,500,491,491,491 | 540,530,520,500,500,491,491,491,461 | 540,530,520,500,500,491,491,491,461,432 | 540,530,520,500,500,491,491,491,461,432,412 | 540,530,520,500,500,491,491,491,461,432,412 | 540,530,520,500,500,491,491,491,461,432,412 | 432 | 432,422 | 432,422,422 | 432,422,422,412 | 432,422,422,412,412 | 432,422,422,412,412,402 | 432,422,422,412,412,402,395 | 432,422,422,412,412,402,395,395 | 432,422,422,412,412,402,395,395,395 | 432,422,422,412,412,402,395,395,395,395 | 432,422,422,412,412,402,395,395,395,395,392 | 432,422,422,412,412,402,395,395,395,395,392 | 432,422,422,412,412,402,395,395,395,395,392 | {Name: "Сталь 12Х2МФА-А (Листы толщиной до 180 мм, КП395**)",ClassID: "СЛ-ХМВ",UltimateStressArray: [540,530,520,500,500,491,491,491,461,432,412],YieldStressArray: [432,422,422,412,412,402,395,395,395,395,392]},
Сталь легированная хромомолибденованадиевая | СЛ-ХМВ | 12Х2МФА-А (Поковки толщиной до 150 мм, КП395**) | 540 | 540,530 | 540,530,520 | 540,530,520,500 | 540,530,520,500,500 | 540,530,520,500,500,491 | 540,530,520,500,500,491,491 | 540,530,520,500,500,491,491,491 | 540,530,520,500,500,491,491,491,461 | 540,530,520,500,500,491,491,491,461,432 | 540,530,520,500,500,491,491,491,461,432,412 | 540,530,520,500,500,491,491,491,461,432,412 | 540,530,520,500,500,491,491,491,461,432,412 | 432 | 432,422 | 432,422,422 | 432,422,422,412 | 432,422,422,412,412 | 432,422,422,412,412,402 | 432,422,422,412,412,402,395 | 432,422,422,412,412,402,395,395 | 432,422,422,412,412,402,395,395,395 | 432,422,422,412,412,402,395,395,395,395 | 432,422,422,412,412,402,395,395,395,395,392 | 432,422,422,412,412,402,395,395,395,395,392 | 432,422,422,412,412,402,395,395,395,395,392 | {Name: "Сталь 12Х2МФА-А (Поковки толщиной до 150 мм, КП395**)",ClassID: "СЛ-ХМВ",UltimateStressArray: [540,530,520,500,500,491,491,491,461,432,412],YieldStressArray: [432,422,422,412,412,402,395,395,395,395,392]},
Сталь легированная хромомолибденованадиевая | СЛ-ХМВ | 12Х2МФА-А (Листы толщиной до 180 мм, КП490**) | 638 | 638,618 | 638,618,608 | 638,618,608,598 | 638,618,608,598,589 | 638,618,608,598,589,569 | 638,618,608,598,589,569,559 | 638,618,608,598,589,569,559,549 | 638,618,608,598,589,569,559,549,540 | 638,618,608,598,589,569,559,549,540,500 | 638,618,608,598,589,569,559,549,540,500,481 | 638,618,608,598,589,569,559,549,540,500,481 | 638,618,608,598,589,569,559,549,540,500,481 | 530 | 530,520 | 530,520,520 | 530,520,520,510 | 530,520,520,510,500 | 530,520,520,510,500,500 | 530,520,520,510,500,500,490 | 530,520,520,510,500,500,490,490 | 530,520,520,510,500,500,490,490,490 | 530,520,520,510,500,500,490,490,490,480 | 530,520,520,510,500,500,490,490,490,480,461 | 530,520,520,510,500,500,490,490,490,480,461 | 530,520,520,510,500,500,490,490,490,480,461 | {Name: "Сталь 12Х2МФА-А (Листы толщиной до 180 мм, КП490**)",ClassID: "СЛ-ХМВ",UltimateStressArray: [638,618,608,598,589,569,559,549,540,500,481],YieldStressArray: [530,520,520,510,500,500,490,490,490,480,461]},
Сталь легированная хромомолибденованадиевая | СЛ-ХМВ | 12Х2МФА-А (Поковки толщиной до 150 мм, КП490**) | 638 | 638,618 | 638,618,608 | 638,618,608,598 | 638,618,608,598,589 | 638,618,608,598,589,569 | 638,618,608,598,589,569,559 | 638,618,608,598,589,569,559,549 | 638,618,608,598,589,569,559,549,540 | 638,618,608,598,589,569,559,549,540,500 | 638,618,608,598,589,569,559,549,540,500,481 | 638,618,608,598,589,569,559,549,540,500,481 | 638,618,608,598,589,569,559,549,540,500,481 | 530 | 530,520 | 530,520,520 | 530,520,520,510 | 530,520,520,510,500 | 530,520,520,510,500,500 | 530,520,520,510,500,500,490 | 530,520,520,510,500,500,490,490 | 530,520,520,510,500,500,490,490,490 | 530,520,520,510,500,500,490,490,490,480 | 530,520,520,510,500,500,490,490,490,480,461 | 530,520,520,510,500,500,490,490,490,480,461 | 530,520,520,510,500,500,490,490,490,480,461 | {Name: "Сталь 12Х2МФА-А (Поковки толщиной до 150 мм, КП490**)",ClassID: "СЛ-ХМВ",UltimateStressArray: [638,618,608,598,589,569,559,549,540,500,481],YieldStressArray: [530,520,520,510,500,500,490,490,490,480,461]},
Сталь легированная хромомолибденованадиевая | СЛ-ХМВ | 18Х2МФА (Листы, поковки толщиной от 160 до 400 мм, КП490**) | 638 | 638,618 | 638,618,608 | 638,618,608,598 | 638,618,608,598,589 | 638,618,608,598,589,569 | 638,618,608,598,589,569,559 | 638,618,608,598,589,569,559,549 | 638,618,608,598,589,569,559,549,540 | 638,618,608,598,589,569,559,549,540,530 | 638,618,608,598,589,569,559,549,540,530,520 | 638,618,608,598,589,569,559,549,540,530,520 | 638,618,608,598,589,569,559,549,540,530,520 | 530 | 530,520 | 530,520,520 | 530,520,520,510 | 530,520,520,510,500 | 530,520,520,510,500,500 | 530,520,520,510,500,500,490 | 530,520,520,510,500,500,490,490 | 530,520,520,510,500,500,490,490,490 | 530,520,520,510,500,500,490,490,490,481 | 530,520,520,510,500,500,490,490,490,481,461 | 530,520,520,510,500,500,490,490,490,481,461 | 530,520,520,510,500,500,490,490,490,481,461 | {Name: "Сталь 18Х2МФА (Листы, поковки толщиной от 160 до 400 мм, КП490**)",ClassID: "СЛ-ХМВ",UltimateStressArray: [638,618,608,598,589,569,559,549,540,530,520],YieldStressArray: [530,520,520,510,500,500,490,490,490,481,461]},
Сталь легированная хромомолибденованадиевая | СЛ-ХМВ | 15Х2МФА (Листы, поковки толщиной от 400 до 650 мм, КП295**) | 441 | 441,432 | 441,432,422 | 441,432,422,412 | 441,432,422,412,402 | 441,432,422,412,402,392 | 441,432,422,412,402,392,392 | 441,432,422,412,402,392,392,392 | 441,432,422,412,402,392,392,392,373 | 441,432,422,412,402,392,392,392,373,353 | 441,432,422,412,402,392,392,392,373,353,333 | 441,432,422,412,402,392,392,392,373,353,333 | 441,432,422,412,402,392,392,392,373,353,333 | 392 | 392,383 | 392,383,363 | 392,383,363,353 | 392,383,363,353,334 | 392,383,363,353,334,324 | 392,383,363,353,334,324,304 | 392,383,363,353,334,324,304,295 | 392,383,363,353,334,324,304,295,284 | 392,383,363,353,334,324,304,295,284,265 | 392,383,363,353,334,324,304,295,284,265,255 | 392,383,363,353,334,324,304,295,284,265,255 | 392,383,363,353,334,324,304,295,284,265,255 | {Name: "Сталь 15Х2МФА (Листы, поковки толщиной от 400 до 650 мм, КП295**)",ClassID: "СЛ-ХМВ",UltimateStressArray: [441,432,422,412,402,392,392,392,373,353,333],YieldStressArray: [392,383,363,353,334,324,304,295,284,265,255]},
Сталь легированная хромомолибденованадиевая | СЛ-ХМВ | 15Х2МФА (Листы, поковки толщиной от 161 до 400 мм, КП395**) | 540 | 540,530 | 540,530,520 | 540,530,520,500 | 540,530,520,500,491 | 540,530,520,500,491,481 | 540,530,520,500,491,481,471 | 540,530,520,500,491,481,471,461 | 540,530,520,500,491,481,471,461,461 | 540,530,520,500,491,481,471,461,461,432 | 540,530,520,500,491,481,471,461,461,432,412 | 540,530,520,500,491,481,471,461,461,432,412 | 540,530,520,500,491,481,471,461,461,432,412 | 432 | 432,422 | 432,422,422 | 432,422,422,422 | 432,422,422,422,412 | 432,422,422,422,412,402 | 432,422,422,422,412,402,402 | 432,422,422,422,412,402,402,395 | 432,422,422,422,412,402,402,395,395 | 432,422,422,422,412,402,402,395,395,395 | 432,422,422,422,412,402,402,395,395,395,363 | 432,422,422,422,412,402,402,395,395,395,363 | 432,422,422,422,412,402,402,395,395,395,363 | {Name: "Сталь 15Х2МФА (Листы, поковки толщиной от 161 до 400 мм, КП395**)",ClassID: "СЛ-ХМВ",UltimateStressArray: [540,530,520,500,491,481,471,461,461,432,412],YieldStressArray: [432,422,422,422,412,402,402,395,395,395,363]},
Сталь легированная хромомолибденованадиевая | СЛ-ХМВ | 15Х2МФА-А (Листы, поковки толщиной от 400 до 650 мм, КП295**) | 441 | 441,432 | 441,432,422 | 441,432,422,412 | 441,432,422,412,402 | 441,432,422,412,402,392 | 441,432,422,412,402,392,392 | 441,432,422,412,402,392,392,392 | 441,432,422,412,402,392,392,392,373 | 441,432,422,412,402,392,392,392,373,353 | 441,432,422,412,402,392,392,392,373,353,333 | 441,432,422,412,402,392,392,392,373,353,333 | 441,432,422,412,402,392,392,392,373,353,333 | 392 | 392,383 | 392,383,363 | 392,383,363,353 | 392,383,363,353,334 | 392,383,363,353,334,324 | 392,383,363,353,334,324,304 | 392,383,363,353,334,324,304,295 | 392,383,363,353,334,324,304,295,284 | 392,383,363,353,334,324,304,295,284,265 | 392,383,363,353,334,324,304,295,284,265,255 | 392,383,363,353,334,324,304,295,284,265,255 | 392,383,363,353,334,324,304,295,284,265,255 | {Name: "Сталь 15Х2МФА-А (Листы, поковки толщиной от 400 до 650 мм, КП295**)",ClassID: "СЛ-ХМВ",UltimateStressArray: [441,432,422,412,402,392,392,392,373,353,333],YieldStressArray: [392,383,363,353,334,324,304,295,284,265,255]},
Сталь легированная хромомолибденованадиевая | СЛ-ХМВ | 15Х2МФА-А (Листы, поковки толщиной от 161 до 400 мм, КП395**) | 540 | 540,530 | 540,530,520 | 540,530,520,500 | 540,530,520,500,491 | 540,530,520,500,491,481 | 540,530,520,500,491,481,471 | 540,530,520,500,491,481,471,461 | 540,530,520,500,491,481,471,461,461 | 540,530,520,500,491,481,471,461,461,432 | 540,530,520,500,491,481,471,461,461,432,412 | 540,530,520,500,491,481,471,461,461,432,412 | 540,530,520,500,491,481,471,461,461,432,412 | 432 | 432,422 | 432,422,422 | 432,422,422,422 | 432,422,422,422,412 | 432,422,422,422,412,402 | 432,422,422,422,412,402,402 | 432,422,422,422,412,402,402,395 | 432,422,422,422,412,402,402,395,395 | 432,422,422,422,412,402,402,395,395,395 | 432,422,422,422,412,402,402,395,395,395,363 | 432,422,422,422,412,402,402,395,395,395,363 | 432,422,422,422,412,402,402,395,395,395,363 | {Name: "Сталь 15Х2МФА-А (Листы, поковки толщиной от 161 до 400 мм, КП395**)",ClassID: "СЛ-ХМВ",UltimateStressArray: [540,530,520,500,491,481,471,461,461,432,412],YieldStressArray: [432,422,422,422,412,402,402,395,395,395,363]},
Сталь легированная хромомолибденованадиевая | СЛ-ХМВ | 25Х2МФА (Поковки, листы (плиты), листовые и штампованные заготовки диаметром или толщиной до 70 мм, КП395**) | 540 | 540,530 | 540,530,520 | 540,530,520,500 | 540,530,520,500,491 | 540,530,520,500,491,481 | 540,530,520,500,491,481,471 | 540,530,520,500,491,481,471,461 | 540,530,520,500,491,481,471,461,461 | 540,530,520,500,491,481,471,461,461,441 | 540,530,520,500,491,481,471,461,461,441,441 | 540,530,520,500,491,481,471,461,461,441,441 | 540,530,520,500,491,481,471,461,461,441,441 | 432 | 432,432 | 432,432,422 | 432,432,422,412 | 432,432,422,412,402 | 432,432,422,412,402,402 | 432,432,422,412,402,402,395 | 432,432,422,412,402,402,395,395 | 432,432,422,412,402,402,395,395,395 | 432,432,422,412,402,402,395,395,395,373 | 432,432,422,412,402,402,395,395,395,373,373 | 432,432,422,412,402,402,395,395,395,373,373 | 432,432,422,412,402,402,395,395,395,373,373 | {Name: "Сталь 25Х2МФА (Поковки, листы (плиты), листовые и штампованные заготовки диаметром или толщиной до 70 мм, КП395**)",ClassID: "СЛ-ХМВ",UltimateStressArray: [540,530,520,500,491,481,471,461,461,441,441],YieldStressArray: [432,432,422,412,402,402,395,395,395,373,373]},
Сталь легированная хромомолибденованадиевая | СЛ-ХМВ | 25Х2МФА (Поковки, листы (плиты), листовые и штампованные заготовки диаметром или толщиной до 750 мм, КП490**) | 638 | 638,618 | 638,618,608 | 638,618,608,598 | 638,618,608,598,589 | 638,618,608,598,589,569 | 638,618,608,598,589,569,559 | 638,618,608,598,589,569,559,549 | 638,618,608,598,589,569,559,549,540 | 638,618,608,598,589,569,559,549,540,530 | 638,618,608,598,589,569,559,549,540,530,520 | 638,618,608,598,589,569,559,549,540,530,520 | 638,618,608,598,589,569,559,549,540,530,520 | 530 | 530,530 | 530,530,520 | 530,530,520,510 | 530,530,520,510,500 | 530,530,520,510,500,500 | 530,530,520,510,500,500,490 | 530,530,520,510,500,500,490,490 | 530,530,520,510,500,500,490,490,471 | 530,530,520,510,500,500,490,490,471,461 | 530,530,520,510,500,500,490,490,471,461,461 | 530,530,520,510,500,500,490,490,471,461,461 | 530,530,520,510,500,500,490,490,471,461,461 | {Name: "Сталь 25Х2МФА (Поковки, листы (плиты), листовые и штампованные заготовки диаметром или толщиной до 750 мм, КП490**)",ClassID: "СЛ-ХМВ",UltimateStressArray: [638,618,608,598,589,569,559,549,540,530,520],YieldStressArray: [530,530,520,510,500,500,490,490,471,461,461]},
Сталь легированная хромомолибденованадиевая | СЛ-ХМВ | 25Х2МФА (Поковки, листы (плиты), листовые и штампованные заготовки диаметром или толщиной до 750 мм, КП590**) | 736 | 736,716 | 736,716,706 | 736,716,706,697 | 736,716,706,697,677 | 736,716,706,697,677,667 | 736,716,706,697,677,667,647 | 736,716,706,697,677,667,647,638 | 736,716,706,697,677,667,647,638,618 | 736,716,706,697,677,667,647,638,618,608 | 736,716,706,697,677,667,647,638,618,608,598 | 736,716,706,697,677,667,647,638,618,608,598 | 736,716,706,697,677,667,647,638,618,608,598 | 628 | 628,628 | 628,628,618 | 628,628,618,608 | 628,628,618,608,598 | 628,628,618,608,598,598 | 628,628,618,608,598,598,590 | 628,628,618,608,598,598,590,590 | 628,628,618,608,598,598,590,590,549 | 628,628,618,608,598,598,590,590,549,540 | 628,628,618,608,598,598,590,590,549,540,540 | 628,628,618,608,598,598,590,590,549,540,540 | 628,628,618,608,598,598,590,590,549,540,540 | {Name: "Сталь 25Х2МФА (Поковки, листы (плиты), листовые и штампованные заготовки диаметром или толщиной до 750 мм, КП590**)",ClassID: "СЛ-ХМВ",UltimateStressArray: [736,716,706,697,677,667,647,638,618,608,598],YieldStressArray: [628,628,618,608,598,598,590,590,549,540,540]},
Сталь легированная хромомолибденованадиевая | СЛ-ХМВ | 25Х2М1Ф (Горячекатаные и кованые прутки и полосы диаметром или толщиной 90 мм) | 785 | 785,765 | 785,765,765 | 785,765,765,755 | 785,765,765,755,745 | 785,765,765,755,745,735 | 785,765,765,755,745,735,725 | 785,765,765,755,745,735,725,687 | 785,765,765,755,745,735,725,687,677 | 785,765,765,755,745,735,725,687,677,647 | 785,765,765,755,745,735,725,687,677,647,608 | 785,765,765,755,745,735,725,687,677,647,608 | 785,765,765,755,745,735,725,687,677,647,608 | 667 | 667,667 | 667,667,651 | 667,667,651,647 | 667,667,651,647,647 | 667,667,651,647,647,628 | 667,667,651,647,647,628,618 | 667,667,651,647,647,628,618,598 | 667,667,651,647,647,628,618,598,578 | 667,667,651,647,647,628,618,598,578,559 | 667,667,651,647,647,628,618,598,578,559,539 | 667,667,651,647,647,628,618,598,578,559,539 | 667,667,651,647,647,628,618,598,578,559,539 | {Name: "Сталь 25Х2М1Ф (Горячекатаные и кованые прутки и полосы диаметром или толщиной 90 мм)",ClassID: "СЛ-ХМВ",UltimateStressArray: [785,765,765,755,745,735,725,687,677,647,608],YieldStressArray: [667,667,651,647,647,628,618,598,578,559,539]},
Сталь легированная хромомолибденованадиевая | СЛ-ХМВ | 25Х2М1Ф (Заготовки крепежных деталей диаметром или толщиной до 200 мм) | 785 | 785,765 | 785,765,765 | 785,765,765,755 | 785,765,765,755,745 | 785,765,765,755,745,735 | 785,765,765,755,745,735,725 | 785,765,765,755,745,735,725,687 | 785,765,765,755,745,735,725,687,677 | 785,765,765,755,745,735,725,687,677,647 | 785,765,765,755,745,735,725,687,677,647,608 | 785,765,765,755,745,735,725,687,677,647,608 | 785,765,765,755,745,735,725,687,677,647,608 | 667 | 667,667 | 667,667,651 | 667,667,651,647 | 667,667,651,647,647 | 667,667,651,647,647,628 | 667,667,651,647,647,628,618 | 667,667,651,647,647,628,618,598 | 667,667,651,647,647,628,618,598,578 | 667,667,651,647,647,628,618,598,578,559 | 667,667,651,647,647,628,618,598,578,559,539 | 667,667,651,647,647,628,618,598,578,559,539 | 667,667,651,647,647,628,618,598,578,559,539 | {Name: "Сталь 25Х2М1Ф (Заготовки крепежных деталей диаметром или толщиной до 200 мм)",ClassID: "СЛ-ХМВ",UltimateStressArray: [785,765,765,755,745,735,725,687,677,647,608],YieldStressArray: [667,667,651,647,647,628,618,598,578,559,539]},
Сталь легированная хромомолибденованадиевая | СЛ-ХМВ | 25Х2М1Ф (Горячекатаные и кованые прутки и полосы диаметром или толщиной от 90 до 150 мм) | 785 | 785,765 | 785,765,755 | 785,765,755,736 | 785,765,755,736,726 | 785,765,755,736,726,697 | 785,765,755,736,726,697,687 | 785,765,755,736,726,697,687,677 | 785,765,755,736,726,697,687,677,657 | 785,765,755,736,726,697,687,677,657,647 | 785,765,755,736,726,697,687,677,657,647,638 | 785,765,755,736,726,697,687,677,657,647,638 | 785,765,755,736,726,697,687,677,657,647,638 | 667 | 667,667 | 667,667,667 | 667,667,667,647 | 667,667,667,647,638 | 667,667,667,647,638,618 | 667,667,667,647,638,618,608 | 667,667,667,647,638,618,608,598 | 667,667,667,647,638,618,608,598,589 | 667,667,667,647,638,618,608,598,589,579 | 667,667,667,647,638,618,608,598,589,579,579 | 667,667,667,647,638,618,608,598,589,579,579 | 667,667,667,647,638,618,608,598,589,579,579 | {Name: "Сталь 25Х2М1Ф (Горячекатаные и кованые прутки и полосы диаметром или толщиной от 90 до 150 мм)",ClassID: "СЛ-ХМВ",UltimateStressArray: [785,765,755,736,726,697,687,677,657,647,638],YieldStressArray: [667,667,667,647,638,618,608,598,589,579,579]},
Сталь легированная хромомолибденованадиевая | СЛ-ХМВ | 25Х2М1Ф (Горячекатаные и кованые прутки и полосы диаметром или толщиной от 150 до 200 мм) | 785 | 785,765 | 785,765,765 | 785,765,765,736 | 785,765,765,736,726 | 785,765,765,736,726,697 | 785,765,765,736,726,697,687 | 785,765,765,736,726,697,687,677 | 785,765,765,736,726,697,687,677,657 | 785,765,765,736,726,697,687,677,657,647 | 785,765,765,736,726,697,687,677,657,647,638 | 785,765,765,736,726,697,687,677,657,647,638 | 785,765,765,736,726,697,687,677,657,647,638 | 667 | 667,667 | 667,667,667 | 667,667,667,647 | 667,667,667,647,638 | 667,667,667,647,638,618 | 667,667,667,647,638,618,608 | 667,667,667,647,638,618,608,598 | 667,667,667,647,638,618,608,598,589 | 667,667,667,647,638,618,608,598,589,579 | 667,667,667,647,638,618,608,598,589,579,579 | 667,667,667,647,638,618,608,598,589,579,579 | 667,667,667,647,638,618,608,598,589,579,579 | {Name: "Сталь 25Х2М1Ф (Горячекатаные и кованые прутки и полосы диаметром или толщиной от 150 до 200 мм)",ClassID: "СЛ-ХМВ",UltimateStressArray: [785,765,765,736,726,697,687,677,657,647,638],YieldStressArray: [667,667,667,647,638,618,608,598,589,579,579]},
Сталь легированная хромомолибденованадиевая | СЛ-ХМВ | 25Х2М1Ф (Поковки толщиной или диаметром от 100 до 300 мм, КП490*) | 657 | 657,638 | 657,638,628 | 657,638,628,608 | 657,638,628,608,598 | 657,638,628,608,598,579 | 657,638,628,608,598,579,569 | 657,638,628,608,598,579,569,559 | 657,638,628,608,598,579,569,559,540 | 657,638,628,608,598,579,569,559,540,500 | 657,638,628,608,598,579,569,559,540,500,500 | 657,638,628,608,598,579,569,559,540,500,500 | 657,638,628,608,598,579,569,559,540,500,500 | 490 | 490,490 | 490,490,471 | 490,490,471,461 | 490,490,471,461,451 | 490,490,471,461,451,441 | 490,490,471,461,451,441,432 | 490,490,471,461,451,441,432,422 | 490,490,471,461,451,441,432,422,412 | 490,490,471,461,451,441,432,422,412,392 | 490,490,471,461,451,441,432,422,412,392,392 | 490,490,471,461,451,441,432,422,412,392,392 | 490,490,471,461,451,441,432,422,412,392,392 | {Name: "Сталь 25Х2М1Ф (Поковки толщиной или диаметром от 100 до 300 мм, КП490*)",ClassID: "СЛ-ХМВ",UltimateStressArray: [657,638,628,608,598,579,569,559,540,500,500],YieldStressArray: [490,490,471,461,451,441,432,422,412,392,392]},
Сталь легированная хромомолибденованадиевая | СЛ-ХМВ | 25Х3МФА (Поковки, листы (плиты), листовые и штампованные заготовки толщиной от 450 до 600 мм, КП395**) | 540 | 540,530 | 540,530,520 | 540,530,520,500 | 540,530,520,500,491 | 540,530,520,500,491,481 | 540,530,520,500,491,481,471 | 540,530,520,500,491,481,471,461 | 540,530,520,500,491,481,471,461,461 | 540,530,520,500,491,481,471,461,461,441 | 540,530,520,500,491,481,471,461,461,441,441 | 540,530,520,500,491,481,471,461,461,441,441 | 540,530,520,500,491,481,471,461,461,441,441 | 432 | 432,432 | 432,432,422 | 432,432,422,412 | 432,432,422,412,402 | 432,432,422,412,402,402 | 432,432,422,412,402,402,395 | 432,432,422,412,402,402,395,395 | 432,432,422,412,402,402,395,395,395 | 432,432,422,412,402,402,395,395,395,373 | 432,432,422,412,402,402,395,395,395,373,373 | 432,432,422,412,402,402,395,395,395,373,373 | 432,432,422,412,402,402,395,395,395,373,373 | {Name: "Сталь 25Х3МФА (Поковки, листы (плиты), листовые и штампованные заготовки толщиной от 450 до 600 мм, КП395**)",ClassID: "СЛ-ХМВ",UltimateStressArray: [540,530,520,500,491,481,471,461,461,441,441],YieldStressArray: [432,432,422,412,402,402,395,395,395,373,373]},
Сталь легированная хромомолибденованадиевая | СЛ-ХМВ | 25Х3МФА (Поковки, листы (плиты), листовые и штампованные заготовки толщиной от 450 до 600 мм, КП490**) | 638 | 638,618 | 638,618,608 | 638,618,608,598 | 638,618,608,598,589 | 638,618,608,598,589,569 | 638,618,608,598,589,569,559 | 638,618,608,598,589,569,559,549 | 638,618,608,598,589,569,559,549,540 | 638,618,608,598,589,569,559,549,540,530 | 638,618,608,598,589,569,559,549,540,530,520 | 638,618,608,598,589,569,559,549,540,530,520 | 638,618,608,598,589,569,559,549,540,530,520 | 530 | 530,530 | 530,530,520 | 530,530,520,510 | 530,530,520,510,500 | 530,530,520,510,500,500 | 530,530,520,510,500,500,490 | 530,530,520,510,500,500,490,490 | 530,530,520,510,500,500,490,490,471 | 530,530,520,510,500,500,490,490,471,461 | 530,530,520,510,500,500,490,490,471,461,461 | 530,530,520,510,500,500,490,490,471,461,461 | 530,530,520,510,500,500,490,490,471,461,461 | {Name: "Сталь 25Х3МФА (Поковки, листы (плиты), листовые и штампованные заготовки толщиной от 450 до 600 мм, КП490**)",ClassID: "СЛ-ХМВ",UltimateStressArray: [638,618,608,598,589,569,559,549,540,530,520],YieldStressArray: [530,530,520,510,500,500,490,490,471,461,461]},
Сталь легированная хромомолибденованадиевая | СЛ-ХМВ | 25Х3МФА (Поковки, листы (плиты), листовые и штампованные заготовки толщиной от 450 до 600 мм, КП590**) | 736 | 736,716 | 736,716,706 | 736,716,706,697 | 736,716,706,697,687 | 736,716,706,697,687,667 | 736,716,706,697,687,667,647 | 736,716,706,697,687,667,647,638 | 736,716,706,697,687,667,647,638,618 | 736,716,706,697,687,667,647,638,618,608 | 736,716,706,697,687,667,647,638,618,608,598 | 736,716,706,697,687,667,647,638,618,608,598 | 736,716,706,697,687,667,647,638,618,608,598 | 628 | 628,628 | 628,628,618 | 628,628,618,608 | 628,628,618,608,598 | 628,628,618,608,598,598 | 628,628,618,608,598,598,590 | 628,628,618,608,598,598,590,590 | 628,628,618,608,598,598,590,590,549 | 628,628,618,608,598,598,590,590,549,540 | 628,628,618,608,598,598,590,590,549,540,540 | 628,628,618,608,598,598,590,590,549,540,540 | 628,628,618,608,598,598,590,590,549,540,540 | {Name: "Сталь 25Х3МФА (Поковки, листы (плиты), листовые и штампованные заготовки толщиной от 450 до 600 мм, КП590**)",ClassID: "СЛ-ХМВ",UltimateStressArray: [736,716,706,697,687,667,647,638,618,608,598],YieldStressArray: [628,628,618,608,598,598,590,590,549,540,540]},
Сталь легированная хромомолибденованадиевая | СЛ-ХМВ | 25Х3МФА (Поковки, листы (плиты), листовые и штампованные заготовки толщиной от 450 до 600 мм, КП685**) | 834 | 834,814 | 834,814,804 | 834,814,804,795 | 834,814,804,795,785 | 834,814,804,795,785,765 | 834,814,804,795,785,765,746 | 834,814,804,795,785,765,746,736 | 834,814,804,795,785,765,746,736,697 | 834,814,804,795,785,765,746,736,697,687 | 834,814,804,795,785,765,746,736,697,687,677 | 834,814,804,795,785,765,746,736,697,687,677 | 834,814,804,795,785,765,746,736,697,687,677 | 729 | 729,729 | 729,729,716 | 729,729,716,706 | 729,729,716,706,706 | 729,729,716,706,706,697 | 729,729,716,706,706,697,685 | 729,729,716,706,706,697,685,685 | 729,729,716,706,706,697,685,685,638 | 729,729,716,706,706,697,685,685,638,628 | 729,729,716,706,706,697,685,685,638,628,628 | 729,729,716,706,706,697,685,685,638,628,628 | 729,729,716,706,706,697,685,685,638,628,628 | {Name: "Сталь 25Х3МФА (Поковки, листы (плиты), листовые и штампованные заготовки толщиной от 450 до 600 мм, КП685**)",ClassID: "СЛ-ХМВ",UltimateStressArray: [834,814,804,795,785,765,746,736,697,687,677],YieldStressArray: [729,729,716,706,706,697,685,685,638,628,628]},
Сталь легированная хромомолибденованадиевая | СЛ-ХМВ | 10Х2М1ФБ (Поковки толщиной от 100 до 400 мм, КП195*) | 343 | 343,337 | 343,337,328 | 343,337,328,319 | 343,337,328,319,310 | 343,337,328,319,310,301 | 343,337,328,319,310,301,292 | 343,337,328,319,310,301,292,282 | 343,337,328,319,310,301,292,282,273 | 343,337,328,319,310,301,292,282,273,264 | 343,337,328,319,310,301,292,282,273,264,255 | 343,337,328,319,310,301,292,282,273,264,255 | 343,337,328,319,310,301,292,282,273,264,255 | 195 | 195,193 | 195,193,189 | 195,193,189,189 | 195,193,189,189,179 | 195,193,189,189,179,179 | 195,193,189,189,179,179,170 | 195,193,189,189,179,179,170,166 | 195,193,189,189,179,179,170,166,161 | 195,193,189,189,179,179,170,166,161,156 | 195,193,189,189,179,179,170,166,161,156,152 | 195,193,189,189,179,179,170,166,161,156,152 | 195,193,189,189,179,179,170,166,161,156,152 | {Name: "Сталь 10Х2М1ФБ (Поковки толщиной от 100 до 400 мм, КП195*)",ClassID: "СЛ-ХМВ",UltimateStressArray: [343,337,328,319,310,301,292,282,273,264,255],YieldStressArray: [195,193,189,189,179,179,170,166,161,156,152]},
Сталь легированная хромомолибденованадиевая | СЛ-ХМВ | 10Х2М1ФБ (Поковки толщиной от 100 до 400 мм, КП245*) | 392 | 392,381 | 392,381,363 | 392,381,363,345 | 392,381,363,345,328 | 392,381,363,345,328,310 | 392,381,363,345,328,310,292 | 392,381,363,345,328,310,292,274 | 392,381,363,345,328,310,292,274,267 | 392,381,363,345,328,310,292,274,267,267 | 392,381,363,345,328,310,292,274,267,267,252 | 392,381,363,345,328,310,292,274,267,267,252 | 392,381,363,345,328,310,292,274,267,267,252 | 245 | 245,242 | 245,242,238 | 245,242,238,233 | 245,242,238,233,229 | 245,242,238,233,229,225 | 245,242,238,233,229,225,220 | 245,242,238,233,229,225,220,215 | 245,242,238,233,229,225,220,215,206 | 245,242,238,233,229,225,220,215,206,196 | 245,242,238,233,229,225,220,215,206,196,186 | 245,242,238,233,229,225,220,215,206,196,186 | 245,242,238,233,229,225,220,215,206,196,186 | {Name: "Сталь 10Х2М1ФБ (Поковки толщиной от 100 до 400 мм, КП245*)",ClassID: "СЛ-ХМВ",UltimateStressArray: [392,381,363,345,328,310,292,274,267,267,252],YieldStressArray: [245,242,238,233,229,225,220,215,206,196,186]},
Сталь легированная хромомолибденованадиевая | СЛ-ХМВ | 10Х2М1ФБ (Листы толщиной до 150 мм, КП195*) | 343 | 343,337 | 343,337,328 | 343,337,328,319 | 343,337,328,319,310 | 343,337,328,319,310,300 | 343,337,328,319,310,300,291 | 343,337,328,319,310,300,291,282 | 343,337,328,319,310,300,291,282,273 | 343,337,328,319,310,300,291,282,273,263 | 343,337,328,319,310,300,291,282,273,263,254 | 343,337,328,319,310,300,291,282,273,263,254 | 343,337,328,319,310,300,291,282,273,263,254 | 195 | 195,193 | 195,193,188 | 195,193,188,188 | 195,193,188,188,179 | 195,193,188,188,179,179 | 195,193,188,188,179,179,170 | 195,193,188,188,179,179,170,165 | 195,193,188,188,179,179,170,165,161 | 195,193,188,188,179,179,170,165,161,156 | 195,193,188,188,179,179,170,165,161,156,152 | 195,193,188,188,179,179,170,165,161,156,152 | 195,193,188,188,179,179,170,165,161,156,152 | {Name: "Сталь 10Х2М1ФБ (Листы толщиной до 150 мм, КП195*)",ClassID: "СЛ-ХМВ",UltimateStressArray: [343,337,328,319,310,300,291,282,273,263,254],YieldStressArray: [195,193,188,188,179,179,170,165,161,156,152]},
Сталь легированная хромомолибденованадиевая | СЛ-ХМВ | 10Х2М1ФБ (Листы толщиной до 150 мм, КП245*) | 392 | 392,385 | 392,385,376 | 392,385,376,364 | 392,385,376,364,353 | 392,385,376,364,353,342 | 392,385,376,364,353,342,331 | 392,385,376,364,353,342,331,320 | 392,385,376,364,353,342,331,320,309 | 392,385,376,364,353,342,331,320,309,298 | 392,385,376,364,353,342,331,320,309,298,294 | 392,385,376,364,353,342,331,320,309,298,294 | 392,385,376,364,353,342,331,320,309,298,294 | 245 | 245,244 | 245,244,241 | 245,244,241,238 | 245,244,241,238,235 | 245,244,241,238,235,231 | 245,244,241,238,235,231,228 | 245,244,241,238,235,231,228,225 | 245,244,241,238,235,231,228,225,222 | 245,244,241,238,235,231,228,225,222,218 | 245,244,241,238,235,231,228,225,222,218,208 | 245,244,241,238,235,231,228,225,222,218,208 | 245,244,241,238,235,231,228,225,222,218,208 | {Name: "Сталь 10Х2М1ФБ (Листы толщиной до 150 мм, КП245*)",ClassID: "СЛ-ХМВ",UltimateStressArray: [392,385,376,364,353,342,331,320,309,298,294],YieldStressArray: [245,244,241,238,235,231,228,225,222,218,208]},
Сталь легированная хромомолибденованадиевая | СЛ-ХМВ | 15Х2НМФА (Поковки, листы, штамповки диаметром или толщиной от 400 до 650 мм, КП395**) | 549 | 549,539 | 549,539,529 | 549,539,529,519 | 549,539,529,519,510 | 549,539,529,519,510,500 | 549,539,529,519,510,500,500 | 549,539,529,519,510,500,500,491 | 549,539,529,519,510,500,500,491 | 549,539,529,519,510,500,500,491 | 549,539,529,519,510,500,500,491 | 549,539,529,519,510,500,500,491 | 549,539,529,519,510,500,500,491 | 441 | 441,431 | 441,431,421 | 441,431,421,412 | 441,431,421,412,402 | 441,431,421,412,402,402 | 441,431,421,412,402,402,402 | 441,431,421,412,402,402,402,395 | 441,431,421,412,402,402,402,395 | 441,431,421,412,402,402,402,395 | 441,431,421,412,402,402,402,395 | 441,431,421,412,402,402,402,395 | 441,431,421,412,402,402,402,395 | {Name: "Сталь 15Х2НМФА (Поковки, листы, штамповки диаметром или толщиной от 400 до 650 мм, КП395**)",ClassID: "СЛ-ХМВ",UltimateStressArray: [549,539,529,519,510,500,500,491],YieldStressArray: [441,431,421,412,402,402,402,395]},
Сталь легированная хромомолибденованадиевая | СЛ-ХМВ | 15Х2НМФА (Поковки, листы, штамповки диаметром или толщиной от 160 до 400 мм, КП490*) | 608 | 608,593 | 608,593,588 | 608,593,588,578 | 608,593,588,578,568 | 608,593,588,578,568,559 | 608,593,588,578,568,559,549 | 608,593,588,578,568,559,549,539 | 608,593,588,578,568,559,549,539 | 608,593,588,578,568,559,549,539 | 608,593,588,578,568,559,549,539 | 608,593,588,578,568,559,549,539 | 608,593,588,578,568,559,549,539 | 490 | 490,480 | 490,480,470 | 490,480,470,461 | 490,480,470,461,451 | 490,480,470,461,451,451 | 490,480,470,461,451,451,451 | 490,480,470,461,451,451,451,441 | 490,480,470,461,451,451,451,441 | 490,480,470,461,451,451,451,441 | 490,480,470,461,451,451,451,441 | 490,480,470,461,451,451,451,441 | 490,480,470,461,451,451,451,441 | {Name: "Сталь 15Х2НМФА (Поковки, листы, штамповки диаметром или толщиной от 160 до 400 мм, КП490*)",ClassID: "СЛ-ХМВ",UltimateStressArray: [608,593,588,578,568,559,549,539],YieldStressArray: [490,480,470,461,451,451,451,441]},
Сталь легированная хромомолибденованадиевая | СЛ-ХМВ | 15Х2НМФА (Поковки, листы штамповки диаметром или толщиной от 400 до 650 мм, КП295*) | 441 | 441,432 | 441,432,422 | 441,432,422,412 | 441,432,422,412,402 | 441,432,422,412,402,402 | 441,432,422,412,402,402,402 | 441,432,422,412,402,402,402,392 | 441,432,422,412,402,402,402,392 | 441,432,422,412,402,402,402,392 | 441,432,422,412,402,402,402,392 | 441,432,422,412,402,402,402,392 | 441,432,422,412,402,402,402,392 | 392 | 392,392 | 392,392,373 | 392,392,373,363 | 392,392,373,363,363 | 392,392,373,363,363,363 | 392,392,373,363,363,363,353 | 392,392,373,363,363,363,353,295 | 392,392,373,363,363,363,353,295 | 392,392,373,363,363,363,353,295 | 392,392,373,363,363,363,353,295 | 392,392,373,363,363,363,353,295 | 392,392,373,363,363,363,353,295 | {Name: "Сталь 15Х2НМФА (Поковки, листы штамповки диаметром или толщиной от 400 до 650 мм, КП295*)",ClassID: "СЛ-ХМВ",UltimateStressArray: [441,432,422,412,402,402,402,392],YieldStressArray: [392,392,373,363,363,363,353,295]},
Сталь легированная хромомолибденованадиевая | СЛ-ХМВ | 15Х2НМФА (Поковки, листы штамповки диаметром или толщиной от 160 до 400 мм, КП395**) | 549 | 549,549 | 549,549,549 | 549,549,549,530 | 549,549,549,530,520 | 549,549,549,530,520,510 | 549,549,549,530,520,510,510 | 549,549,549,530,520,510,510,491 | 549,549,549,530,520,510,510,491 | 549,549,549,530,520,510,510,491 | 549,549,549,530,520,510,510,491 | 549,549,549,530,520,510,510,491 | 549,549,549,530,520,510,510,491 | 441 | 441,432 | 441,432,412 | 441,432,412,402 | 441,432,412,402,395 | 441,432,412,402,395,395 | 441,432,412,402,395,395,395 | 441,432,412,402,395,395,395,395 | 441,432,412,402,395,395,395,395 | 441,432,412,402,395,395,395,395 | 441,432,412,402,395,395,395,395 | 441,432,412,402,395,395,395,395 | 441,432,412,402,395,395,395,395 | {Name: "Сталь 15Х2НМФА (Поковки, листы штамповки диаметром или толщиной от 160 до 400 мм, КП395**)",ClassID: "СЛ-ХМВ",UltimateStressArray: [549,549,549,530,520,510,510,491],YieldStressArray: [441,432,412,402,395,395,395,395]},
Сталь легированная хромомолибденованадиевая | СЛ-ХМВ | 15ХНМФА-А (Поковки, листы, штамповки диаметром или толщиной от 400 до 650 мм, КП395**) | 549 | 549,539 | 549,539,529 | 549,539,529,519 | 549,539,529,519,510 | 549,539,529,519,510,500 | 549,539,529,519,510,500,500 | 549,539,529,519,510,500,500,491 | 549,539,529,519,510,500,500,491 | 549,539,529,519,510,500,500,491 | 549,539,529,519,510,500,500,491 | 549,539,529,519,510,500,500,491 | 549,539,529,519,510,500,500,491 | 441 | 441,431 | 441,431,421 | 441,431,421,412 | 441,431,421,412,402 | 441,431,421,412,402,402 | 441,431,421,412,402,402,402 | 441,431,421,412,402,402,402,395 | 441,431,421,412,402,402,402,395 | 441,431,421,412,402,402,402,395 | 441,431,421,412,402,402,402,395 | 441,431,421,412,402,402,402,395 | 441,431,421,412,402,402,402,395 | {Name: "Сталь 15ХНМФА-А (Поковки, листы, штамповки диаметром или толщиной от 400 до 650 мм, КП395**)",ClassID: "СЛ-ХМВ",UltimateStressArray: [549,539,529,519,510,500,500,491],YieldStressArray: [441,431,421,412,402,402,402,395]},
Сталь легированная хромомолибденованадиевая | СЛ-ХМВ | 15ХНМФА-А (Поковки, листы, штамповки диаметром или толщиной от 160 до 400 мм, КП490*) | 608 | 608,593 | 608,593,588 | 608,593,588,578 | 608,593,588,578,568 | 608,593,588,578,568,559 | 608,593,588,578,568,559,549 | 608,593,588,578,568,559,549,539 | 608,593,588,578,568,559,549,539 | 608,593,588,578,568,559,549,539 | 608,593,588,578,568,559,549,539 | 608,593,588,578,568,559,549,539 | 608,593,588,578,568,559,549,539 | 490 | 490,480 | 490,480,470 | 490,480,470,461 | 490,480,470,461,451 | 490,480,470,461,451,451 | 490,480,470,461,451,451,451 | 490,480,470,461,451,451,451,441 | 490,480,470,461,451,451,451,441 | 490,480,470,461,451,451,451,441 | 490,480,470,461,451,451,451,441 | 490,480,470,461,451,451,451,441 | 490,480,470,461,451,451,451,441 | {Name: "Сталь 15ХНМФА-А (Поковки, листы, штамповки диаметром или толщиной от 160 до 400 мм, КП490*)",ClassID: "СЛ-ХМВ",UltimateStressArray: [608,593,588,578,568,559,549,539],YieldStressArray: [490,480,470,461,451,451,451,441]},
Сталь легированная хромомолибденованадиевая | СЛ-ХМВ | 15ХНМФА-А (Поковки, листы штамповки диаметром или толщиной от 400 до 650 мм, КП295*) | 441 | 441,432 | 441,432,422 | 441,432,422,412 | 441,432,422,412,402 | 441,432,422,412,402,402 | 441,432,422,412,402,402,402 | 441,432,422,412,402,402,402,392 | 441,432,422,412,402,402,402,392 | 441,432,422,412,402,402,402,392 | 441,432,422,412,402,402,402,392 | 441,432,422,412,402,402,402,392 | 441,432,422,412,402,402,402,392 | 392 | 392,392 | 392,392,373 | 392,392,373,363 | 392,392,373,363,363 | 392,392,373,363,363,363 | 392,392,373,363,363,363,353 | 392,392,373,363,363,363,353,295 | 392,392,373,363,363,363,353,295 | 392,392,373,363,363,363,353,295 | 392,392,373,363,363,363,353,295 | 392,392,373,363,363,363,353,295 | 392,392,373,363,363,363,353,295 | {Name: "Сталь 15ХНМФА-А (Поковки, листы штамповки диаметром или толщиной от 400 до 650 мм, КП295*)",ClassID: "СЛ-ХМВ",UltimateStressArray: [441,432,422,412,402,402,402,392],YieldStressArray: [392,392,373,363,363,363,353,295]},
Сталь легированная хромомолибденованадиевая | СЛ-ХМВ | 15ХНМФА-А (Поковки, листы штамповки диаметром или толщиной от 160 до 400 мм, КП395**) | 549 | 549,549 | 549,549,549 | 549,549,549,530 | 549,549,549,530,520 | 549,549,549,530,520,510 | 549,549,549,530,520,510,510 | 549,549,549,530,520,510,510,491 | 549,549,549,530,520,510,510,491 | 549,549,549,530,520,510,510,491 | 549,549,549,530,520,510,510,491 | 549,549,549,530,520,510,510,491 | 549,549,549,530,520,510,510,491 | 441 | 441,432 | 441,432,412 | 441,432,412,402 | 441,432,412,402,395 | 441,432,412,402,395,395 | 441,432,412,402,395,395,395 | 441,432,412,402,395,395,395,395 | 441,432,412,402,395,395,395,395 | 441,432,412,402,395,395,395,395 | 441,432,412,402,395,395,395,395 | 441,432,412,402,395,395,395,395 | 441,432,412,402,395,395,395,395 | {Name: "Сталь 15ХНМФА-А (Поковки, листы штамповки диаметром или толщиной от 160 до 400 мм, КП395**)",ClassID: "СЛ-ХМВ",UltimateStressArray: [549,549,549,530,520,510,510,491],YieldStressArray: [441,432,412,402,395,395,395,395]},
Сталь легированная хромомолибденованадиевая | СЛ-ХМВ | 15Х3НМФА (Листы, поковки толщиной до 450 мм) | 589 | 589,569 | 589,569,540 | 589,569,540,520 | 589,569,540,520,520 | 589,569,540,520,520,510 | 589,569,540,520,520,510,500 | 589,569,540,520,520,510,500,491 | 589,569,540,520,520,510,500,491 | 589,569,540,520,520,510,500,491 | 589,569,540,520,520,510,500,491 | 589,569,540,520,520,510,500,491 | 589,569,540,520,520,510,500,491 | 491 | 491,471 | 491,471,451 | 491,471,451,441 | 491,471,451,441,441 | 491,471,451,441,441,441 | 491,471,451,441,441,441,422 | 491,471,451,441,441,441,422,392 | 491,471,451,441,441,441,422,392 | 491,471,451,441,441,441,422,392 | 491,471,451,441,441,441,422,392 | 491,471,451,441,441,441,422,392 | 491,471,451,441,441,441,422,392 | {Name: "Сталь 15Х3НМФА (Листы, поковки толщиной до 450 мм)",ClassID: "СЛ-ХМВ",UltimateStressArray: [589,569,540,520,520,510,500,491],YieldStressArray: [491,471,451,441,441,441,422,392]},
Сталь легированная хромомолибденованадиевая | СЛ-ХМВ | 15Х3НМФА-А (Листы, поковки толщиной до 450 мм) | 589 | 589,569 | 589,569,540 | 589,569,540,520 | 589,569,540,520,520 | 589,569,540,520,520,510 | 589,569,540,520,520,510,500 | 589,569,540,520,520,510,500,491 | 589,569,540,520,520,510,500,491 | 589,569,540,520,520,510,500,491 | 589,569,540,520,520,510,500,491 | 589,569,540,520,520,510,500,491 | 589,569,540,520,520,510,500,491 | 491 | 491,471 | 491,471,451 | 491,471,451,441 | 491,471,451,441,441 | 491,471,451,441,441,441 | 491,471,451,441,441,441,422 | 491,471,451,441,441,441,422,392 | 491,471,451,441,441,441,422,392 | 491,471,451,441,441,441,422,392 | 491,471,451,441,441,441,422,392 | 491,471,451,441,441,441,422,392 | 491,471,451,441,441,441,422,392 | {Name: "Сталь 15Х3НМФА-А (Листы, поковки толщиной до 450 мм)",ClassID: "СЛ-ХМВ",UltimateStressArray: [589,569,540,520,520,510,500,491],YieldStressArray: [491,471,451,441,441,441,422,392]},
Сталь легированная хромомолибденованадиевая | СЛ-ХМВ | 36Х2Н2МФА (Заготовки крепежных деталей толщиной до 200 мм, КП395*) | 618 | 618,618 | 618,618,618 | 618,618,618,598 | 618,618,618,598,569 | 618,618,618,598,569,569 | 618,618,618,598,569,569,540 | 618,618,618,598,569,569,540,510 | 618,618,618,598,569,569,540,510 | 618,618,618,598,569,569,540,510 | 618,618,618,598,569,569,540,510 | 618,618,618,598,569,569,540,510 | 618,618,618,598,569,569,540,510 | 395 | 395,395 | 395,395,395 | 395,395,395,383 | 395,395,395,383,363 | 395,395,395,383,363,353 | 395,395,395,383,363,353,343 | 395,395,395,383,363,353,343,245 | 395,395,395,383,363,353,343,245 | 395,395,395,383,363,353,343,245 | 395,395,395,383,363,353,343,245 | 395,395,395,383,363,353,343,245 | 395,395,395,383,363,353,343,245 | {Name: "Сталь 36Х2Н2МФА (Заготовки крепежных деталей толщиной до 200 мм, КП395*)",ClassID: "СЛ-ХМВ",UltimateStressArray: [618,618,618,598,569,569,540,510],YieldStressArray: [395,395,395,383,363,353,343,245]},
Сталь легированная хромомолибденованадиевая | СЛ-ХМВ | 36Х2Н2МФА (Заготовки крепежных деталей толщиной до 200 мм, КП490*) | 657 | 657,657 | 657,657,657 | 657,657,657,638 | 657,657,657,638,598 | 657,657,657,638,598,598 | 657,657,657,638,598,598,569 | 657,657,657,638,598,598,569,540 | 657,657,657,638,598,598,569,540 | 657,657,657,638,598,598,569,540 | 657,657,657,638,598,598,569,540 | 657,657,657,638,598,598,569,540 | 657,657,657,638,598,598,569,540 | 490 | 490,490 | 490,490,490 | 490,490,490,481 | 490,490,490,481,451 | 490,490,490,481,451,441 | 490,490,490,481,451,441,432 | 490,490,490,481,451,441,432,402 | 490,490,490,481,451,441,432,402 | 490,490,490,481,451,441,432,402 | 490,490,490,481,451,441,432,402 | 490,490,490,481,451,441,432,402 | 490,490,490,481,451,441,432,402 | {Name: "Сталь 36Х2Н2МФА (Заготовки крепежных деталей толщиной до 200 мм, КП490*)",ClassID: "СЛ-ХМВ",UltimateStressArray: [657,657,657,638,598,598,569,540],YieldStressArray: [490,490,490,481,451,441,432,402]},
Сталь легированная хромомолибденованадиевая | СЛ-ХМВ | 36Х2Н2МФА (Заготовки крепежных деталей толщиной до 200 мм, КП590*) | 687 | 687,687 | 687,687,687 | 687,687,687,667 | 687,687,687,667,638 | 687,687,687,667,638,628 | 687,687,687,667,638,628,598 | 687,687,687,667,638,628,598,569 | 687,687,687,667,638,628,598,569 | 687,687,687,667,638,628,598,569 | 687,687,687,667,638,628,598,569 | 687,687,687,667,638,628,598,569 | 687,687,687,667,638,628,598,569 | 590 | 590,590 | 590,590,590 | 590,590,590,569 | 590,590,590,569,540 | 590,590,590,569,540,530 | 590,590,590,569,540,530,510 | 590,590,590,569,540,530,510,441 | 590,590,590,569,540,530,510,441 | 590,590,590,569,540,530,510,441 | 590,590,590,569,540,530,510,441 | 590,590,590,569,540,530,510,441 | 590,590,590,569,540,530,510,441 | {Name: "Сталь 36Х2Н2МФА (Заготовки крепежных деталей толщиной до 200 мм, КП590*)",ClassID: "СЛ-ХМВ",UltimateStressArray: [687,687,687,667,638,628,598,569],YieldStressArray: [590,590,590,569,540,530,510,441]},
Сталь легированная хромомолибденованадиевая | СЛ-ХМВ | 36Х2Н2МФА (Заготовки крепежных деталей толщиной до 200 мм, КП640) | 686 | 686,686 | 686,686,656 | 686,686,656,627 | 686,686,656,627,627 | 686,686,656,627,627,607 | 686,686,656,627,627,607,597 | 686,686,656,627,627,607,597,578 | 686,686,656,627,627,607,597,578 | 686,686,656,627,627,607,597,578 | 686,686,656,627,627,607,597,578 | 686,686,656,627,627,607,597,578 | 686,686,656,627,627,607,597,578 | 640 | 640,640 | 640,640,615 | 640,640,615,583 | 640,640,615,583,583 | 640,640,615,583,583,562 | 640,640,615,583,583,562,551 | 640,640,615,583,583,562,551,476 | 640,640,615,583,583,562,551,476 | 640,640,615,583,583,562,551,476 | 640,640,615,583,583,562,551,476 | 640,640,615,583,583,562,551,476 | 640,640,615,583,583,562,551,476 | {Name: "Сталь 36Х2Н2МФА (Заготовки крепежных деталей толщиной до 200 мм, КП640)",ClassID: "СЛ-ХМВ",UltimateStressArray: [686,686,656,627,627,607,597,578],YieldStressArray: [640,640,615,583,583,562,551,476]},
Сталь легированная хромомолибденованадиевая | СЛ-ХМВ | 36Х2Н2МФА (Заготовки крепежных деталей толщиной до 200 мм, КП685*) | 785 | 785,785 | 785,785,785 | 785,785,785,755 | 785,785,785,755,736 | 785,785,785,755,736,726 | 785,785,785,755,736,726,687 | 785,785,785,755,736,726,687,657 | 785,785,785,755,736,726,687,657 | 785,785,785,755,736,726,687,657 | 785,785,785,755,736,726,687,657 | 785,785,785,755,736,726,687,657 | 785,785,785,755,736,726,687,657 | 685 | 685,685 | 685,685,685 | 685,685,685,657 | 685,685,685,657,638 | 685,685,685,657,638,628 | 685,685,685,657,638,628,589 | 685,685,685,657,638,628,589,540 | 685,685,685,657,638,628,589,540 | 685,685,685,657,638,628,589,540 | 685,685,685,657,638,628,589,540 | 685,685,685,657,638,628,589,540 | 685,685,685,657,638,628,589,540 | {Name: "Сталь 36Х2Н2МФА (Заготовки крепежных деталей толщиной до 200 мм, КП685*)",ClassID: "СЛ-ХМВ",UltimateStressArray: [785,785,785,755,736,726,687,657],YieldStressArray: [685,685,685,657,638,628,589,540]},
Сталь легированная хромомолибденованадиевая | СЛ-ХМВ | 36Х2Н2МФА (Заготовки крепежных деталей толщиной до 200 мм, КП785*) | 883 | 883,883 | 883,883,883 | 883,883,883,853 | 883,883,883,853,824 | 883,883,883,853,824,814 | 883,883,883,853,824,814,785 | 883,883,883,853,824,814,785,736 | 883,883,883,853,824,814,785,736 | 883,883,883,853,824,814,785,736 | 883,883,883,853,824,814,785,736 | 883,883,883,853,824,814,785,736 | 883,883,883,853,824,814,785,736 | 785 | 785,785 | 785,785,785 | 785,785,785,755 | 785,785,785,755,726 | 785,785,785,755,726,716 | 785,785,785,755,726,716,687 | 785,785,785,755,726,716,687,638 | 785,785,785,755,726,716,687,638 | 785,785,785,755,726,716,687,638 | 785,785,785,755,726,716,687,638 | 785,785,785,755,726,716,687,638 | 785,785,785,755,726,716,687,638 | {Name: "Сталь 36Х2Н2МФА (Заготовки крепежных деталей толщиной до 200 мм, КП785*)",ClassID: "СЛ-ХМВ",UltimateStressArray: [883,883,883,853,824,814,785,736],YieldStressArray: [785,785,785,755,726,716,687,638]},
Сталь легированная хромомолибденованадиевая | СЛ-ХМВ | 38ХН3МФА (Заготовки крепежных деталей толщиной до 200 мм, КП490*) | 657 | 657,657 | 657,657,628 | 657,657,628,608 | 657,657,628,608,608 | 657,657,628,608,608,589 | 657,657,628,608,608,589,579 | 657,657,628,608,608,589,579,559 | 657,657,628,608,608,589,579,559 | 657,657,628,608,608,589,579,559 | 657,657,628,608,608,589,579,559 | 657,657,628,608,608,589,579,559 | 657,657,628,608,608,589,579,559 | 490 | 490,490 | 490,490,471 | 490,490,471,451 | 490,490,471,451,451 | 490,490,471,451,451,432 | 490,490,471,451,451,432,422 | 490,490,471,451,451,432,422,343 | 490,490,471,451,451,432,422,343 | 490,490,471,451,451,432,422,343 | 490,490,471,451,451,432,422,343 | 490,490,471,451,451,432,422,343 | 490,490,471,451,451,432,422,343 | {Name: "Сталь 38ХН3МФА (Заготовки крепежных деталей толщиной до 200 мм, КП490*)",ClassID: "СЛ-ХМВ",UltimateStressArray: [657,657,628,608,608,589,579,559],YieldStressArray: [490,490,471,451,451,432,422,343]},
Сталь легированная хромомолибденованадиевая | СЛ-ХМВ | 38ХН3МФА (Заготовки крепежных деталей толщиной до 200 мм, КП590*) | 687 | 687,687 | 687,687,657 | 687,687,657,628 | 687,687,657,628,628 | 687,687,657,628,628,608 | 687,687,657,628,628,608,598 | 687,687,657,628,628,608,598,579 | 687,687,657,628,628,608,598,579 | 687,687,657,628,628,608,598,579 | 687,687,657,628,628,608,598,579 | 687,687,657,628,628,608,598,579 | 687,687,657,628,628,608,598,579 | 590 | 590,590 | 590,590,569 | 590,590,569,540 | 590,590,569,540,540 | 590,590,569,540,540,520 | 590,590,569,540,540,520,510 | 590,590,569,540,540,520,510,441 | 590,590,569,540,540,520,510,441 | 590,590,569,540,540,520,510,441 | 590,590,569,540,540,520,510,441 | 590,590,569,540,540,520,510,441 | 590,590,569,540,540,520,510,441 | {Name: "Сталь 38ХН3МФА (Заготовки крепежных деталей толщиной до 200 мм, КП590*)",ClassID: "СЛ-ХМВ",UltimateStressArray: [687,687,657,628,628,608,598,579],YieldStressArray: [590,590,569,540,540,520,510,441]},
Сталь легированная хромомолибденованадиевая | СЛ-ХМВ | 38ХН3МФА (Заготовки крепежных деталей толщиной до 200 мм, КП640*) | 687 | 687,687 | 687,687,657 | 687,687,657,628 | 687,687,657,628,628 | 687,687,657,628,628,608 | 687,687,657,628,628,608,598 | 687,687,657,628,628,608,598,579 | 687,687,657,628,628,608,598,579 | 687,687,657,628,628,608,598,579 | 687,687,657,628,628,608,598,579 | 687,687,657,628,628,608,598,579 | 687,687,657,628,628,608,598,579 | 640 | 640,640 | 640,640,615 | 640,640,615,583 | 640,640,615,583,583 | 640,640,615,583,583,562 | 640,640,615,583,583,562,551 | 640,640,615,583,583,562,551,476 | 640,640,615,583,583,562,551,476 | 640,640,615,583,583,562,551,476 | 640,640,615,583,583,562,551,476 | 640,640,615,583,583,562,551,476 | 640,640,615,583,583,562,551,476 | {Name: "Сталь 38ХН3МФА (Заготовки крепежных деталей толщиной до 200 мм, КП640*)",ClassID: "СЛ-ХМВ",UltimateStressArray: [687,687,657,628,628,608,598,579],YieldStressArray: [640,640,615,583,583,562,551,476]},
Сталь легированная хромомолибденованадиевая | СЛ-ХМВ | 38ХН3МФА (Заготовки крепежных деталей толщиной до 200 мм, КП685*) | 785 | 785,785 | 785,785,755 | 785,785,755,726 | 785,785,755,726,726 | 785,785,755,726,726,706 | 785,785,755,726,726,706,687 | 785,785,755,726,726,706,687,667 | 785,785,755,726,726,706,687,667 | 785,785,755,726,726,706,687,667 | 785,785,755,726,726,706,687,667 | 785,785,755,726,726,706,687,667 | 785,785,755,726,726,706,687,667 | 685 | 685,685 | 685,685,657 | 685,685,657,638 | 685,685,657,638,628 | 685,685,657,638,628,608 | 685,685,657,638,628,608,589 | 685,685,657,638,628,608,589,540 | 685,685,657,638,628,608,589,540 | 685,685,657,638,628,608,589,540 | 685,685,657,638,628,608,589,540 | 685,685,657,638,628,608,589,540 | 685,685,657,638,628,608,589,540 | {Name: "Сталь 38ХН3МФА (Заготовки крепежных деталей толщиной до 200 мм, КП685*)",ClassID: "СЛ-ХМВ",UltimateStressArray: [785,785,755,726,726,706,687,667],YieldStressArray: [685,685,657,638,628,608,589,540]},
Сталь легированная хромомолибденованадиевая | СЛ-ХМВ | 38ХН3МФА (Заготовки крепежных деталей толщиной до 200 мм, КП785*) | 883 | 883,883 | 883,883,844 | 883,883,844,824 | 883,883,844,824,814 | 883,883,844,824,814,785 | 883,883,844,824,814,785,785 | 883,883,844,824,814,785,785,746 | 883,883,844,824,814,785,785,746 | 883,883,844,824,814,785,785,746 | 883,883,844,824,814,785,785,746 | 883,883,844,824,814,785,785,746 | 883,883,844,824,814,785,785,746 | 785 | 785,785 | 785,785,746 | 785,785,746,726 | 785,785,746,726,716 | 785,785,746,726,716,697 | 785,785,746,726,716,697,677 | 785,785,746,726,716,697,677,638 | 785,785,746,726,716,697,677,638 | 785,785,746,726,716,697,677,638 | 785,785,746,726,716,697,677,638 | 785,785,746,726,716,697,677,638 | 785,785,746,726,716,697,677,638 | {Name: "Сталь 38ХН3МФА (Заготовки крепежных деталей толщиной до 200 мм, КП785*)",ClassID: "СЛ-ХМВ",UltimateStressArray: [883,883,844,824,814,785,785,746],YieldStressArray: [785,785,746,726,716,697,677,638]},
Сталь легированная хромомолибденованадиевая | СЛ-ХМВ | 38ХН3МФА (Заготовки крепежных деталей толщиной до 200 мм, КП880*) | 981 | 981,981 | 981,981,942 | 981,981,942,912 | 981,981,942,912,903 | 981,981,942,912,903,883 | 981,981,942,912,903,883,863 | 981,981,942,912,903,883,863,834 | 981,981,942,912,903,883,863,834 | 981,981,942,912,903,883,863,834 | 981,981,942,912,903,883,863,834 | 981,981,942,912,903,883,863,834 | 981,981,942,912,903,883,863,834 | 880 | 880,880 | 880,880,844 | 880,880,844,814 | 880,880,844,814,804 | 880,880,844,814,804,785 | 880,880,844,814,804,785,765 | 880,880,844,814,804,785,765,746 | 880,880,844,814,804,785,765,746 | 880,880,844,814,804,785,765,746 | 880,880,844,814,804,785,765,746 | 880,880,844,814,804,785,765,746 | 880,880,844,814,804,785,765,746 | {Name: "Сталь 38ХН3МФА (Заготовки крепежных деталей толщиной до 200 мм, КП880*)",ClassID: "СЛ-ХМВ",UltimateStressArray: [981,981,942,912,903,883,863,834],YieldStressArray: [880,880,844,814,804,785,765,746]},
Сталь легированная хромомолибденованадиевая | СЛ-ХМВ | 20Х1М1Ф1БР (Заготовки крепежных деталей толщиной до 200 мм, КП670*) | 785 | 785,775 | 785,775,765 | 785,775,765,755 | 785,775,765,755,746 | 785,775,765,755,746,736 | 785,775,765,755,746,736,726 | 785,775,765,755,746,736,726,716 | 785,775,765,755,746,736,726,716,697 | 785,775,765,755,746,736,726,716,697,647 | 785,775,765,755,746,736,726,716,697,647,598 | 785,775,765,755,746,736,726,716,697,647,598 | 785,775,765,755,746,736,726,716,697,647,598 | 670 | 670,670 | 670,670,657 | 670,670,657,647 | 670,670,657,647,627 | 670,670,657,647,627,598 | 670,670,657,647,627,598,568 | 670,670,657,647,627,598,568,519 | 670,670,657,647,627,598,568,519,510 | 670,670,657,647,627,598,568,519,510,490 | 670,670,657,647,627,598,568,519,510,490,470 | 670,670,657,647,627,598,568,519,510,490,470 | 670,670,657,647,627,598,568,519,510,490,470 | {Name: "Сталь 20Х1М1Ф1БР (Заготовки крепежных деталей толщиной до 200 мм, КП670*)",ClassID: "СЛ-ХМВ",UltimateStressArray: [785,775,765,755,746,736,726,716,697,647,598],YieldStressArray: [670,670,657,647,627,598,568,519,510,490,470]},
Сталь легированная кремнемарганцовистая | СЛ-КМ | 15ГС (Трубы бесшовные горячекатаные наружным диаметром от 10 до 465 мм с толщиной стенки от 2 до 60 мм) | 491 | 491,471 | 491,471,461 | 491,471,461,451 | 491,471,461,451,441 | 491,471,461,451,441,422 | 491,471,461,451,441,422,412 | 491,471,461,451,441,422,412,412 | 491,471,461,451,441,422,412,412,412 | 491,471,461,451,441,422,412,412,412 | 491,471,461,451,441,422,412,412,412 | 491,471,461,451,441,422,412,412,412 | 491,471,461,451,441,422,412,412,412 | 275 | 275,265 | 275,265,265 | 275,265,265,255 | 275,265,265,255,255 | 275,265,265,255,255,245 | 275,265,265,255,255,245,226 | 275,265,265,255,255,245,226,196 | 275,265,265,255,255,245,226,196,167 | 275,265,265,255,255,245,226,196,167 | 275,265,265,255,255,245,226,196,167 | 275,265,265,255,255,245,226,196,167 | 275,265,265,255,255,245,226,196,167 | {Name: "Сталь 15ГС (Трубы бесшовные горячекатаные наружным диаметром от 10 до 465 мм с толщиной стенки от 2 до 60 мм)",ClassID: "СЛ-КМ",UltimateStressArray: [491,471,461,451,441,422,412,412,412],YieldStressArray: [275,265,265,255,255,245,226,196,167]},
Сталь легированная кремнемарганцовистая | СЛ-КМ | 16ГС (Листы горячекатаные толщиной от 2 до 160 мм) | 451 | 451,422 | 451,422,392 | 451,422,392,392 | 451,422,392,392,392 | 451,422,392,392,392,392 | 451,422,392,392,392,392,373 | 451,422,392,392,392,392,373,373 | 451,422,392,392,392,392,373,373 | 451,422,392,392,392,392,373,373 | 451,422,392,392,392,392,373,373 | 451,422,392,392,392,392,373,373 | 451,422,392,392,392,392,373,373 | 245 | 245,235 | 245,235,235 | 245,235,235,226 | 245,235,235,226,216 | 245,235,235,226,216,216 | 245,235,235,226,216,216,196 | 245,235,235,226,216,216,196,177 | 245,235,235,226,216,216,196,177 | 245,235,235,226,216,216,196,177 | 245,235,235,226,216,216,196,177 | 245,235,235,226,216,216,196,177 | 245,235,235,226,216,216,196,177 | {Name: "Сталь 16ГС (Листы горячекатаные толщиной от 2 до 160 мм)",ClassID: "СЛ-КМ",UltimateStressArray: [451,422,392,392,392,392,373,373],YieldStressArray: [245,235,235,226,216,216,196,177]},
Сталь легированная кремнемарганцовистая | СЛ-КМ | 20ГСЛ (Отливки) | 491 | 491,471 | 491,471,441 | 491,471,441,441 | 491,471,441,441,422 | 491,471,441,441,422,422 | 491,471,441,441,422,422,422 | 491,471,441,441,422,422,422,422 | 491,471,441,441,422,422,422,422 | 491,471,441,441,422,422,422,422 | 491,471,441,441,422,422,422,422 | 491,471,441,441,422,422,422,422 | 491,471,441,441,422,422,422,422 | 275 | 275,275 | 275,275,255 | 275,275,255,235 | 275,275,255,235,226 | 275,275,255,235,226,196 | 275,275,255,235,226,196,186 | 275,275,255,235,226,196,186,186 | 275,275,255,235,226,196,186,186 | 275,275,255,235,226,196,186,186 | 275,275,255,235,226,196,186,186 | 275,275,255,235,226,196,186,186 | 275,275,255,235,226,196,186,186 | {Name: "Сталь 20ГСЛ (Отливки)",ClassID: "СЛ-КМ",UltimateStressArray: [491,471,441,441,422,422,422,422],YieldStressArray: [275,275,255,235,226,196,186,186]},
Сталь легированная кремнемарганцовистая | СЛ-КМ | 09Г2С (Прокат толщиной от 4 до 160 мм) | 432 | 432,432 | 432,432,432 | 432,432,432,432 | 432,432,432,432,432 | 432,432,432,432,432,432 | 432,432,432,432,432,432,432 | 432,432,432,432,432,432,432,432 | 432,432,432,432,432,432,432,432,432 | 432,432,432,432,432,432,432,432,432,392 | 432,432,432,432,432,432,432,432,432,392 | 432,432,432,432,432,432,432,432,432,392 | 432,432,432,432,432,432,432,432,432,392 | 245 | 245,235 | 245,235,235 | 245,235,235,226 | 245,235,235,226,216 | 245,235,235,226,216,216 | 245,235,235,226,216,216,196 | 245,235,235,226,216,216,196,177 | 245,235,235,226,216,216,196,177,157 | 245,235,235,226,216,216,196,177,157,157 | 245,235,235,226,216,216,196,177,157,157 | 245,235,235,226,216,216,196,177,157,157 | 245,235,235,226,216,216,196,177,157,157 | {Name: "Сталь 09Г2С (Прокат толщиной от 4 до 160 мм)",ClassID: "СЛ-КМ",UltimateStressArray: [432,432,432,432,432,432,432,432,432,392],YieldStressArray: [245,235,235,226,216,216,196,177,157,157]},
Сталь высокохромистая | СВХ | 08Х13 (Листы толщиной от 4 до 50 мм) | 422 | 422,402 | 422,402,392 | 422,402,392,373 | 422,402,392,373,363 | 422,402,392,373,363,353 | 422,402,392,373,363,353,343 | 422,402,392,373,363,353,343 | 422,402,392,373,363,353,343 | 422,402,392,373,363,353,343 | 422,402,392,373,363,353,343 | 422,402,392,373,363,353,343 | 422,402,392,373,363,353,343 | 275 | 275,275 | 275,275,275 | 275,275,275,255 | 275,275,275,255,245 | 275,275,275,255,245,235 | 275,275,275,255,245,235,235 | 275,275,275,255,245,235,235 | 275,275,275,255,245,235,235 | 275,275,275,255,245,235,235 | 275,275,275,255,245,235,235 | 275,275,275,255,245,235,235 | 275,275,275,255,245,235,235 | {Name: "Сталь 08Х13 (Листы толщиной от 4 до 50 мм)",ClassID: "СВХ",UltimateStressArray: [422,402,392,373,363,353,343],YieldStressArray: [275,275,275,255,245,235,235]},
Сталь высокохромистая | СВХ | 08Х13 (Трубы наружным диаметром от 5 до 250 мм с толщиной стенки от 0,2 до 22 мм) | 373 | 373,363 | 373,363,353 | 373,363,353,333 | 373,363,353,333,323 | 373,363,353,333,323,314 | 373,363,353,333,323,314,314 | 373,363,353,333,323,314,314 | 373,363,353,333,323,314,314 | 373,363,353,333,323,314,314 | 373,363,353,333,323,314,314 | 373,363,353,333,323,314,314 | 373,363,353,333,323,314,314 | 245 | 245,245 | 245,245,245 | 245,245,245,226 | 245,245,245,226,216 | 245,245,245,226,216,216 | 245,245,245,226,216,216,216 | 245,245,245,226,216,216,216 | 245,245,245,226,216,216,216 | 245,245,245,226,216,216,216 | 245,245,245,226,216,216,216 | 245,245,245,226,216,216,216 | 245,245,245,226,216,216,216 | {Name: "Сталь 08Х13 (Трубы наружным диаметром от 5 до 250 мм с толщиной стенки от 0,2 до 22 мм)",ClassID: "СВХ",UltimateStressArray: [373,363,353,333,323,314,314],YieldStressArray: [245,245,245,226,216,216,216]},
Сталь высокохромистая | СВХ | 20Х13 (Поковки диаметром или толщиной до 300 мм) | 647 | 647,628 | 647,628,608 | 647,628,608,589 | 647,628,608,589,569 | 647,628,608,589,569,549 | 647,628,608,589,569,549,530 | 647,628,608,589,569,549,530 | 647,628,608,589,569,549,530 | 647,628,608,589,569,549,530 | 647,628,608,589,569,549,530 | 647,628,608,589,569,549,530 | 647,628,608,589,569,549,530 | 441 | 441,422 | 441,422,412 | 441,422,412,392 | 441,422,412,392,392 | 441,422,412,392,392,363 | 441,422,412,392,392,363,353 | 441,422,412,392,392,363,353 | 441,422,412,392,392,363,353 | 441,422,412,392,392,363,353 | 441,422,412,392,392,363,353 | 441,422,412,392,392,363,353 | 441,422,412,392,392,363,353 | {Name: "Сталь 20Х13 (Поковки диаметром или толщиной до 300 мм)",ClassID: "СВХ",UltimateStressArray: [647,628,608,589,569,549,530],YieldStressArray: [441,422,412,392,392,363,353]},
Сталь высокохромистая | СВХ | 20Х13 (Калиброванная сталь диаметром или стороной квадрата до 70 мм) | 647 | 647,628 | 647,628,608 | 647,628,608,589 | 647,628,608,589,569 | 647,628,608,589,569,549 | 647,628,608,589,569,549,530 | 647,628,608,589,569,549,530 | 647,628,608,589,569,549,530 | 647,628,608,589,569,549,530 | 647,628,608,589,569,549,530 | 647,628,608,589,569,549,530 | 647,628,608,589,569,549,530 | 441 | 441,422 | 441,422,412 | 441,422,412,392 | 441,422,412,392,392 | 441,422,412,392,392,363 | 441,422,412,392,392,363,353 | 441,422,412,392,392,363,353 | 441,422,412,392,392,363,353 | 441,422,412,392,392,363,353 | 441,422,412,392,392,363,353 | 441,422,412,392,392,363,353 | 441,422,412,392,392,363,353 | {Name: "Сталь 20Х13 (Калиброванная сталь диаметром или стороной квадрата до 70 мм)",ClassID: "СВХ",UltimateStressArray: [647,628,608,589,569,549,530],YieldStressArray: [441,422,412,392,392,363,353]},
Сталь высокохромистая | СВХ | 20Х13 (Горячекатаная сталь диаметром, стороной квадрата или толщиной до 60 мм) | 647 | 647,628 | 647,628,608 | 647,628,608,589 | 647,628,608,589,569 | 647,628,608,589,569,549 | 647,628,608,589,569,549,530 | 647,628,608,589,569,549,530 | 647,628,608,589,569,549,530 | 647,628,608,589,569,549,530 | 647,628,608,589,569,549,530 | 647,628,608,589,569,549,530 | 647,628,608,589,569,549,530 | 441 | 441,422 | 441,422,412 | 441,422,412,392 | 441,422,412,392,392 | 441,422,412,392,392,363 | 441,422,412,392,392,363,353 | 441,422,412,392,392,363,353 | 441,422,412,392,392,363,353 | 441,422,412,392,392,363,353 | 441,422,412,392,392,363,353 | 441,422,412,392,392,363,353 | 441,422,412,392,392,363,353 | {Name: "Сталь 20Х13 (Горячекатаная сталь диаметром, стороной квадрата или толщиной до 60 мм)",ClassID: "СВХ",UltimateStressArray: [647,628,608,589,569,549,530],YieldStressArray: [441,422,412,392,392,363,353]},
Сталь высокохромистая | СВХ | 20Х13 (Горячекатаная сталь диаметром, стороной квадрата или толщиной от 60 до 100 мм) | 647 | 647,628 | 647,628,608 | 647,628,608,589 | 647,628,608,589,569 | 647,628,608,589,569,549 | 647,628,608,589,569,549,530 | 647,628,608,589,569,549,530 | 647,628,608,589,569,549,530 | 647,628,608,589,569,549,530 | 647,628,608,589,569,549,530 | 647,628,608,589,569,549,530 | 647,628,608,589,569,549,530 | 441 | 441,422 | 441,422,412 | 441,422,412,392 | 441,422,412,392,392 | 441,422,412,392,392,363 | 441,422,412,392,392,363,353 | 441,422,412,392,392,363,353 | 441,422,412,392,392,363,353 | 441,422,412,392,392,363,353 | 441,422,412,392,392,363,353 | 441,422,412,392,392,363,353 | 441,422,412,392,392,363,353 | {Name: "Сталь 20Х13 (Горячекатаная сталь диаметром, стороной квадрата или толщиной от 60 до 100 мм)",ClassID: "СВХ",UltimateStressArray: [647,628,608,589,569,549,530],YieldStressArray: [441,422,412,392,392,363,353]},
Сталь высокохромистая | СВХ | 20Х13 (Горячекатаная сталь со стороной квадрата или толщиной от 100 до 150 мм) | 647 | 647,628 | 647,628,608 | 647,628,608,589 | 647,628,608,589,569 | 647,628,608,589,569,549 | 647,628,608,589,569,549,530 | 647,628,608,589,569,549,530 | 647,628,608,589,569,549,530 | 647,628,608,589,569,549,530 | 647,628,608,589,569,549,530 | 647,628,608,589,569,549,530 | 647,628,608,589,569,549,530 | 441 | 441,422 | 441,422,412 | 441,422,412,392 | 441,422,412,392,392 | 441,422,412,392,392,363 | 441,422,412,392,392,363,353 | 441,422,412,392,392,363,353 | 441,422,412,392,392,363,353 | 441,422,412,392,392,363,353 | 441,422,412,392,392,363,353 | 441,422,412,392,392,363,353 | 441,422,412,392,392,363,353 | {Name: "Сталь 20Х13 (Горячекатаная сталь со стороной квадрата или толщиной от 100 до 150 мм)",ClassID: "СВХ",UltimateStressArray: [647,628,608,589,569,549,530],YieldStressArray: [441,422,412,392,392,363,353]},
Сталь высокохромистая | СВХ | 20Х13 (Заготовки крепежных деталей, КП590*) | 785 | 785,755 | 785,755,736 | 785,755,736,716 | 785,755,736,716,687 | 785,755,736,716,687,667 | 785,755,736,716,687,667,638 | 785,755,736,716,687,667,638 | 785,755,736,716,687,667,638 | 785,755,736,716,687,667,638 | 785,755,736,716,687,667,638 | 785,755,736,716,687,667,638 | 785,755,736,716,687,667,638 | 590 | 590,559 | 590,559,549 | 590,559,549,520 | 590,559,549,520,520 | 590,559,549,520,520,481 | 590,559,549,520,520,481,471 | 590,559,549,520,520,481,471 | 590,559,549,520,520,481,471 | 590,559,549,520,520,481,471 | 590,559,549,520,520,481,471 | 590,559,549,520,520,481,471 | 590,559,549,520,520,481,471 | {Name: "Сталь 20Х13 (Заготовки крепежных деталей, КП590*)",ClassID: "СВХ",UltimateStressArray: [785,755,736,716,687,667,638],YieldStressArray: [590,559,549,520,520,481,471]},
Сталь высокохромистая | СВХ | 20Х13 (Листы толщиной от 4 до 50 мм) | 510 | 510,491 | 510,491,481 | 510,491,481,471 | 510,491,481,471,441 | 510,491,481,471,441,432 | 510,491,481,471,441,432,412 | 510,491,481,471,441,432,412 | 510,491,481,471,441,432,412 | 510,491,481,471,441,432,412 | 510,491,481,471,441,432,412 | 510,491,481,471,441,432,412 | 510,491,481,471,441,432,412 | 373 | 373,353 | 373,353,343 | 373,353,343,323 | 373,353,343,323,323 | 373,353,343,323,323,304 | 373,353,343,323,323,304,294 | 373,353,343,323,323,304,294 | 373,353,343,323,323,304,294 | 373,353,343,323,323,304,294 | 373,353,343,323,323,304,294 | 373,353,343,323,323,304,294 | 373,353,343,323,323,304,294 | {Name: "Сталь 20Х13 (Листы толщиной от 4 до 50 мм)",ClassID: "СВХ",UltimateStressArray: [510,491,481,471,441,432,412],YieldStressArray: [373,353,343,323,323,304,294]},
Сталь высокохромистая | СВХ | 20Х12ВНМФ (Заготовки крепежных деталей толщиной до 200 мм, КП670*) | 785 | 785,775 | 785,775,755 | 785,775,755,736 | 785,775,755,736,716 | 785,775,755,736,716,697 | 785,775,755,736,716,697,677 | 785,775,755,736,716,697,677,647 | 785,775,755,736,716,697,677,647,628 | 785,775,755,736,716,697,677,647,628,588 | 785,775,755,736,716,697,677,647,628,588,529 | 785,775,755,736,716,697,677,647,628,588,529 | 785,775,755,736,716,697,677,647,628,588,529 | 670 | 670,657 | 670,657,638 | 670,657,638,618 | 670,657,638,618,608 | 670,657,638,618,608,589 | 670,657,638,618,608,589,569 | 670,657,638,618,608,589,569,520 | 670,657,638,618,608,589,569,520,510 | 670,657,638,618,608,589,569,520,510,481 | 670,657,638,618,608,589,569,520,510,481,461 | 670,657,638,618,608,589,569,520,510,481,461,0 | 670,657,638,618,608,589,569,520,510,481,461,0,0 | {Name: "Сталь 20Х12ВНМФ (Заготовки крепежных деталей толщиной до 200 мм, КП670*)",ClassID: "СВХ",UltimateStressArray: [785,775,755,736,716,697,677,647,628,588,529],YieldStressArray: [670,657,638,618,608,589,569,520,510,481,461,0,0]},
Сталь высокохромистая | СВХ | 09Х17Н (Поковки диаметром или толщиной под термическую обработку до 200 мм) | 441 | 441,432 | 441,432,422 | 441,432,422,412 | 441,432,422,412,402 | 441,432,422,412,402,392 | 441,432,422,412,402,392,373 | 441,432,422,412,402,392,373,373 | 441,432,422,412,402,392,373,373 | 441,432,422,412,402,392,373,373 | 441,432,422,412,402,392,373,373 | 441,432,422,412,402,392,373,373 | 441,432,422,412,402,392,373,373 | 343 | 343,343 | 343,343,333 | 343,343,333,323 | 343,343,333,323,314 | 343,343,333,323,314,304 | 343,343,333,323,314,304,304 | 343,343,333,323,314,304,304,294 | 343,343,333,323,314,304,304,294 | 343,343,333,323,314,304,304,294 | 343,343,333,323,314,304,304,294 | 343,343,333,323,314,304,304,294 | 343,343,333,323,314,304,304,294 | {Name: "Сталь 09Х17Н (Поковки диаметром или толщиной под термическую обработку до 200 мм)",ClassID: "СВХ",UltimateStressArray: [441,432,422,412,402,392,373,373],YieldStressArray: [343,343,333,323,314,304,304,294]},
Сталь высокохромистая | СВХ | 09Х17Н (Заготовки в виде поковок, штамповок и прутков круглого сечения от 5 до 250 мм, квадратного от 40 до 200 мм) | 540 | 540,530 | 540,530,500 | 540,530,500,491 | 540,530,500,491,471 | 540,530,500,491,471,451 | 540,530,500,491,471,451,432 | 540,530,500,491,471,451,432,422 | 540,530,500,491,471,451,432,422 | 540,530,500,491,471,451,432,422 | 540,530,500,491,471,451,432,422 | 540,530,500,491,471,451,432,422 | 540,530,500,491,471,451,432,422 | 392 | 392,353 | 392,353,363 | 392,353,363,353 | 392,353,363,353,333 | 392,353,363,353,333,323 | 392,353,363,353,333,323,314 | 392,353,363,353,333,323,314,294 | 392,353,363,353,333,323,314,294 | 392,353,363,353,333,323,314,294 | 392,353,363,353,333,323,314,294 | 392,353,363,353,333,323,314,294 | 392,353,363,353,333,323,314,294 | {Name: "Сталь 09Х17Н (Заготовки в виде поковок, штамповок и прутков круглого сечения от 5 до 250 мм, квадратного от 40 до 200 мм)",ClassID: "СВХ",UltimateStressArray: [540,530,500,491,471,451,432,422],YieldStressArray: [392,353,363,353,333,323,314,294]},
Сталь высокохромистая | СВХ | 30Х13 (Заготовки крепежных деталей толщиной или диаметром до 200 мм, КП590*) | 785 | 785,755 | 785,755,736 | 785,755,736,716 | 785,755,736,716,687 | 785,755,736,716,687,667 | 785,755,736,716,687,667,647 | 785,755,736,716,687,667,647 | 785,755,736,716,687,667,647 | 785,755,736,716,687,667,647 | 785,755,736,716,687,667,647 | 785,755,736,716,687,667,647 | 785,755,736,716,687,667,647 | 590 | 590,579 | 590,579,569 | 590,579,569,559 | 590,579,569,559,549 | 590,579,569,559,549,540 | 590,579,569,559,549,540,530 | 590,579,569,559,549,540,530 | 590,579,569,559,549,540,530 | 590,579,569,559,549,540,530 | 590,579,569,559,549,540,530 | 590,579,569,559,549,540,530 | 590,579,569,559,549,540,530 | {Name: "Сталь 30Х13 (Заготовки крепежных деталей толщиной или диаметром до 200 мм, КП590*)",ClassID: "СВХ",UltimateStressArray: [785,755,736,716,687,667,647],YieldStressArray: [590,579,569,559,549,540,530]},
Сталь высокохромистая | СВХ | 30Х13 (Заготовки крепежных деталей толщиной или диаметром до 200 мм, КП685*) | 883 | 883,853 | 883,853,824 | 883,853,824,795 | 883,853,824,795,765 | 883,853,824,795,765,746 | 883,853,824,795,765,746,726 | 883,853,824,795,765,746,726 | 883,853,824,795,765,746,726 | 883,853,824,795,765,746,726 | 883,853,824,795,765,746,726 | 883,853,824,795,765,746,726 | 883,853,824,795,765,746,726 | 685 | 685,685 | 685,685,677 | 685,685,677,667 | 685,685,677,667,657 | 685,685,677,667,657,638 | 685,685,677,667,657,638,628 | 685,685,677,667,657,638,628 | 685,685,677,667,657,638,628 | 685,685,677,667,657,638,628 | 685,685,677,667,657,638,628 | 685,685,677,667,657,638,628 | 685,685,677,667,657,638,628 | {Name: "Сталь 30Х13 (Заготовки крепежных деталей толщиной или диаметром до 200 мм, КП685*)",ClassID: "СВХ",UltimateStressArray: [883,853,824,795,765,746,726],YieldStressArray: [685,685,677,667,657,638,628]},
Сталь высокохромистая | СВХ | 30Х13 (Заготовки крепежных деталей толщиной или диаметром до 200 мм, КП785*) | 981 | 981,942 | 981,942,922 | 981,942,922,883 | 981,942,922,883,853 | 981,942,922,883,853,824 | 981,942,922,883,853,824,804 | 981,942,922,883,853,824,804 | 981,942,922,883,853,824,804 | 981,942,922,883,853,824,804 | 981,942,922,883,853,824,804 | 981,942,922,883,853,824,804 | 981,942,922,883,853,824,804 | 785 | 785,775 | 785,775,765 | 785,775,765,746 | 785,775,765,746,736 | 785,775,765,746,736,716 | 785,775,765,746,736,716,706 | 785,775,765,746,736,716,706 | 785,775,765,746,736,716,706 | 785,775,765,746,736,716,706 | 785,775,765,746,736,716,706 | 785,775,765,746,736,716,706 | 785,775,765,746,736,716,706 | {Name: "Сталь 30Х13 (Заготовки крепежных деталей толщиной или диаметром до 200 мм, КП785*)",ClassID: "СВХ",UltimateStressArray: [981,942,922,883,853,824,804],YieldStressArray: [785,775,765,746,736,716,706]},
Сталь высокохромистая | СВХ | 14Х17Н2 (Сортовой прокат, заготовки крепежных деталей, поковки диаметром или толщиной под термообработку до 60 мм) | 1080 | 1080,1060 | 1080,1060,1050 | 1080,1060,1050,1040 | 1080,1060,1050,1040,1030 | 1080,1060,1050,1040,1030,1010 | 1080,1060,1050,1040,1030,1010,1000 | 1080,1060,1050,1040,1030,1010,1000,961 | 1080,1060,1050,1040,1030,1010,1000,961 | 1080,1060,1050,1040,1030,1010,1000,961 | 1080,1060,1050,1040,1030,1010,1000,961 | 1080,1060,1050,1040,1030,1010,1000,961 | 1080,1060,1050,1040,1030,1010,1000,961 | 834 | 834,824 | 834,824,824 | 834,824,824,814 | 834,824,824,814,804 | 834,824,824,814,804,795 | 834,824,824,814,804,795,785 | 834,824,824,814,804,795,785,785 | 834,824,824,814,804,795,785,785 | 834,824,824,814,804,795,785,785 | 834,824,824,814,804,795,785,785 | 834,824,824,814,804,795,785,785 | 834,824,824,814,804,795,785,785 | {Name: "Сталь 14Х17Н2 (Сортовой прокат, заготовки крепежных деталей, поковки диаметром или толщиной под термообработку до 60 мм)",ClassID: "СВХ",UltimateStressArray: [1080,1060,1050,1040,1030,1010,1000,961],YieldStressArray: [834,824,824,814,804,795,785,785]},
Сталь высокохромистая | СВХ | 14Х17Н2 (Сортовой прокат, заготовки крепежных деталей, поковки диаметром или толщиной под термообработку более 60 мм, КП540*) | 687 | 687,687 | 687,687,667 | 687,687,667,657 | 687,687,667,657,657 | 687,687,667,657,657,638 | 687,687,667,657,657,638,638 | 687,687,667,657,657,638,638,608 | 687,687,667,657,657,638,638,608 | 687,687,667,657,657,638,638,608 | 687,687,667,657,657,638,638,608 | 687,687,667,657,657,638,638,608 | 687,687,667,657,657,638,638,608 | 540 | 540,530 | 540,530,530 | 540,530,530,520 | 540,530,530,520,520 | 540,530,530,520,520,510 | 540,530,530,520,520,510,510 | 540,530,530,520,520,510,510,510 | 540,530,530,520,520,510,510,510 | 540,530,530,520,520,510,510,510 | 540,530,530,520,520,510,510,510 | 540,530,530,520,520,510,510,510 | 540,530,530,520,520,510,510,510 | {Name: "Сталь 14Х17Н2 (Сортовой прокат, заготовки крепежных деталей, поковки диаметром или толщиной под термообработку более 60 мм, КП540*)",ClassID: "СВХ",UltimateStressArray: [687,687,667,657,657,638,638,608],YieldStressArray: [540,530,530,520,520,510,510,510]},
Сталь высокохромистая | СВХ | 08Х14МФ (Поковки, заготовки трубы, листы) | 539 | 539,519 | 539,519,510 | 539,519,510,491 | 539,519,510,491,491 | 539,519,510,491,491,491 | 539,519,510,491,491,491,491 | 539,519,510,491,491,491,491,431 | 539,519,510,491,491,491,491,431 | 539,519,510,491,491,491,491,431 | 539,519,510,491,491,491,491,431 | 539,519,510,491,491,491,491,431 | 539,519,510,491,491,491,491,431 | 343 | 343,333 | 343,333,323 | 343,333,323,314 | 343,333,323,314,304 | 343,333,323,314,304,294 | 343,333,323,314,304,294,294 | 343,333,323,314,304,294,294,284 | 343,333,323,314,304,294,294,284 | 343,333,323,314,304,294,294,284 | 343,333,323,314,304,294,294,284 | 343,333,323,314,304,294,294,284 | 343,333,323,314,304,294,294,284 | {Name: "Сталь 08Х14МФ (Поковки, заготовки трубы, листы)",ClassID: "СВХ",UltimateStressArray: [539,519,510,491,491,491,491,431],YieldStressArray: [343,333,323,314,304,294,294,284]},
Сталь высокохромистая | СВХ | 08Х14МФ (Трубы, листы, предназначенные для развальцовки и штамповки) | 441 | 441,431 | 441,431,421 | 441,431,421,412 | 441,431,421,412,402 | 441,431,421,412,402,392 | 441,431,421,412,402,392,392 | 441,431,421,412,402,392,392,363 | 441,431,421,412,402,392,392,363 | 441,431,421,412,402,392,392,363 | 441,431,421,412,402,392,392,363 | 441,431,421,412,402,392,392,363 | 441,431,421,412,402,392,392,363 | 245 | 245,245 | 245,245,235 | 245,245,235,225 | 245,245,235,225,216 | 245,245,235,225,216,196 | 245,245,235,225,216,196,196 | 245,245,235,225,216,196,196,196 | 245,245,235,225,216,196,196,196 | 245,245,235,225,216,196,196,196 | 245,245,235,225,216,196,196,196 | 245,245,235,225,216,196,196,196 | 245,245,235,225,216,196,196,196 | {Name: "Сталь 08Х14МФ (Трубы, листы, предназначенные для развальцовки и штамповки)",ClassID: "СВХ",UltimateStressArray: [441,431,421,412,402,392,392,363],YieldStressArray: [245,245,235,225,216,196,196,196]},
Сталь высокохромистая | СВХ | 1Х12В2МФ (Трубы) | 491 | 491,441 | 491,441,422 | 491,441,422,412 | 491,441,422,412,402 | 491,441,422,412,402,392 | 491,441,422,412,402,392,392 | 491,441,422,412,402,392,392,373 | 491,441,422,412,402,392,392,373,373 | 491,441,422,412,402,392,392,373,373,363 | 491,441,422,412,402,392,392,373,373,363,343 | 491,441,422,412,402,392,392,373,373,363,343,294 | 491,441,422,412,402,392,392,373,373,363,343,294 | 294 | 294,294 | 294,294,284 | 294,294,284,275 | 294,294,284,275,265 | 294,294,284,275,265,255 | 294,294,284,275,265,255,245 | 294,294,284,275,265,255,245,235 | 294,294,284,275,265,255,245,235,235 | 294,294,284,275,265,255,245,235,235,235 | 294,294,284,275,265,255,245,235,235,235,235 | 294,294,284,275,265,255,245,235,235,235,235,196 | 294,294,284,275,265,255,245,235,235,235,235,196 | {Name: "Сталь 1Х12В2МФ (Трубы)",ClassID: "СВХ",UltimateStressArray: [491,441,422,412,402,392,392,373,373,363,343,294],YieldStressArray: [294,294,284,275,265,255,245,235,235,235,235,196]},
Сталь высокохромистая | СВХ | 18Х12ВМБФР (Заготовки крепежных деталей толщиной или диаметром 200 мм, КП670*) | 785 | 785,775 | 785,775,755 | 785,775,755,746 | 785,775,755,746,726 | 785,775,755,746,726,706 | 785,775,755,746,726,706,687 | 785,775,755,746,726,706,687,667 | 785,775,755,746,726,706,687,667,628 | 785,775,755,746,726,706,687,667,628,589 | 785,775,755,746,726,706,687,667,628,589,549 | 785,775,755,746,726,706,687,667,628,589,549 | 785,775,755,746,726,706,687,667,628,589,549 | 670 | 670,667 | 670,667,657 | 670,667,657,647 | 670,667,657,647,647 | 670,667,657,647,647,638 | 670,667,657,647,647,638,638 | 670,667,657,647,647,638,638,618 | 670,667,657,647,647,638,638,618,598 | 670,667,657,647,647,638,638,618,598,569 | 670,667,657,647,647,638,638,618,598,569,530 | 670,667,657,647,647,638,638,618,598,569,530 | 670,667,657,647,647,638,638,618,598,569,530 | {Name: "Сталь 18Х12ВМБФР (Заготовки крепежных деталей толщиной или диаметром 200 мм, КП670*)",ClassID: "СВХ",UltimateStressArray: [785,775,755,746,726,706,687,667,628,589,549],YieldStressArray: [670,667,657,647,647,638,638,618,598,569,530]},
Сталь высокохромистая | СВХ | 05Х12Н2М-ВИ (Трубы) | 539 | 539,539 | 539,539,539 | 539,539,539,539 | 539,539,539,539,519 | 539,539,539,539,519,500 | 539,539,539,539,519,500,480 | 539,539,539,539,519,500,480,470 | 539,539,539,539,519,500,480,470,451 | 539,539,539,539,519,500,480,470,451,431 | 539,539,539,539,519,500,480,470,451,431,412 | 539,539,539,539,519,500,480,470,451,431,412,392 | 539,539,539,539,519,500,480,470,451,431,412,392 | 372 | 372,372 | 372,372,372 | 372,372,372,372 | 372,372,372,372,363 | 372,372,372,372,363,353 | 372,372,372,372,363,353,333 | 372,372,372,372,363,353,333,333 | 372,372,372,372,363,353,333,333,314 | 372,372,372,372,363,353,333,333,314,304 | 372,372,372,372,363,353,333,333,314,304,284 | 372,372,372,372,363,353,333,333,314,304,284,274 | 372,372,372,372,363,353,333,333,314,304,284,274 | {Name: "Сталь 05Х12Н2М-ВИ (Трубы)",ClassID: "СВХ",UltimateStressArray: [539,539,539,539,519,500,480,470,451,431,412,392],YieldStressArray: [372,372,372,372,363,353,333,333,314,304,284,274]},
Сталь высокохромистая | СВХ | 05Х12Н2М (Трубы) | 539 | 539,539 | 539,539,539 | 539,539,539,539 | 539,539,539,539,519 | 539,539,539,539,519,500 | 539,539,539,539,519,500,480 | 539,539,539,539,519,500,480,470 | 539,539,539,539,519,500,480,470,451 | 539,539,539,539,519,500,480,470,451,431 | 539,539,539,539,519,500,480,470,451,431,412 | 539,539,539,539,519,500,480,470,451,431,412,392 | 539,539,539,539,519,500,480,470,451,431,412,392 | 372 | 372,372 | 372,372,372 | 372,372,372,372 | 372,372,372,372,363 | 372,372,372,372,363,353 | 372,372,372,372,363,353,333 | 372,372,372,372,363,353,333,333 | 372,372,372,372,363,353,333,333,314 | 372,372,372,372,363,353,333,333,314,304 | 372,372,372,372,363,353,333,333,314,304,284 | 372,372,372,372,363,353,333,333,314,304,284,274 | 372,372,372,372,363,353,333,333,314,304,284,274 | {Name: "Сталь 05Х12Н2М (Трубы)",ClassID: "СВХ",UltimateStressArray: [539,539,539,539,519,500,480,470,451,431,412,392],YieldStressArray: [372,372,372,372,363,353,333,333,314,304,284,274]},
Сталь высокохромистая | СВХ | 05Х12Н2М (Поковки, лист) | 539 | 539,539 | 539,539,539 | 539,539,539,539 | 539,539,539,539,539 | 539,539,539,539,539,519 | 539,539,539,539,539,519,500 | 539,539,539,539,539,519,500,480 | 539,539,539,539,539,519,500,480,461 | 539,539,539,539,539,519,500,480,461,421 | 539,539,539,539,539,519,500,480,461,421,372 | 539,539,539,539,539,519,500,480,461,421,372,353 | 539,539,539,539,539,519,500,480,461,421,372,353 | 372 | 372,372 | 372,372,372 | 372,372,372,372 | 372,372,372,372,372 | 372,372,372,372,372,363 | 372,372,372,372,372,363,363 | 372,372,372,372,372,363,363,333 | 372,372,372,372,372,363,363,333,323 | 372,372,372,372,372,363,363,333,323,314 | 372,372,372,372,372,363,363,333,323,314,265 | 372,372,372,372,372,363,363,333,323,314,265,245 | 372,372,372,372,372,363,363,333,323,314,265,245 | {Name: "Сталь 05Х12Н2М (Поковки, лист)",ClassID: "СВХ",UltimateStressArray: [539,539,539,539,539,519,500,480,461,421,372,353],YieldStressArray: [372,372,372,372,372,363,363,333,323,314,265,245]},
Сталь высокохромистая | СВХ | 05Х12Н2М-ВД (Поковки, лист) | 539 | 539,539 | 539,539,539 | 539,539,539,539 | 539,539,539,539,539 | 539,539,539,539,539,519 | 539,539,539,539,539,519,500 | 539,539,539,539,539,519,500,480 | 539,539,539,539,539,519,500,480,461 | 539,539,539,539,539,519,500,480,461,421 | 539,539,539,539,539,519,500,480,461,421,372 | 539,539,539,539,539,519,500,480,461,421,372,353 | 539,539,539,539,539,519,500,480,461,421,372,353 | 372 | 372,372 | 372,372,372 | 372,372,372,372 | 372,372,372,372,372 | 372,372,372,372,372,363 | 372,372,372,372,372,363,363 | 372,372,372,372,372,363,363,333 | 372,372,372,372,372,363,363,333,323 | 372,372,372,372,372,363,363,333,323,314 | 372,372,372,372,372,363,363,333,323,314,265 | 372,372,372,372,372,363,363,333,323,314,265,245 | 372,372,372,372,372,363,363,333,323,314,265,245 | {Name: "Сталь 05Х12Н2М-ВД (Поковки, лист)",ClassID: "СВХ",UltimateStressArray: [539,539,539,539,539,519,500,480,461,421,372,353],YieldStressArray: [372,372,372,372,372,363,363,333,323,314,265,245]},
Сталь высокохромистая | СВХ | 06Х13Н7Д2 (Горячекатаные и кованые прутки диаметром от 16 до 160 мм) | 882 | 882,853 | 882,853,804 | 882,853,804,764 | 882,853,804,764,725 | 882,853,804,764,725,686 | 882,853,804,764,725,686,676 | 882,853,804,764,725,686,676 | 882,853,804,764,725,686,676 | 882,853,804,764,725,686,676 | 882,853,804,764,725,686,676 | 882,853,804,764,725,686,676 | 882,853,804,764,725,686,676 | 804 | 804,784 | 804,784,735 | 804,784,735,696 | 804,784,735,696,657 | 804,784,735,696,657,627 | 804,784,735,696,657,627,617 | 804,784,735,696,657,627,617 | 804,784,735,696,657,627,617 | 804,784,735,696,657,627,617 | 804,784,735,696,657,627,617 | 804,784,735,696,657,627,617 | 804,784,735,696,657,627,617 | {Name: "Сталь 06Х13Н7Д2 (Горячекатаные и кованые прутки диаметром от 16 до 160 мм)",ClassID: "СВХ",UltimateStressArray: [882,853,804,764,725,686,676],YieldStressArray: [804,784,735,696,657,627,617]},
Сталь высокохромистая | СВХ | 06Х13Н7Д2 (Кованая полоса толщиной 80 мм) | 882 | 882,853 | 882,853,804 | 882,853,804,764 | 882,853,804,764,725 | 882,853,804,764,725,686 | 882,853,804,764,725,686,676 | 882,853,804,764,725,686,676 | 882,853,804,764,725,686,676 | 882,853,804,764,725,686,676 | 882,853,804,764,725,686,676 | 882,853,804,764,725,686,676 | 882,853,804,764,725,686,676 | 804 | 804,784 | 804,784,735 | 804,784,735,696 | 804,784,735,696,657 | 804,784,735,696,657,627 | 804,784,735,696,657,627,617 | 804,784,735,696,657,627,617 | 804,784,735,696,657,627,617 | 804,784,735,696,657,627,617 | 804,784,735,696,657,627,617 | 804,784,735,696,657,627,617 | 804,784,735,696,657,627,617 | {Name: "Сталь 06Х13Н7Д2 (Кованая полоса толщиной 80 мм)",ClassID: "СВХ",UltimateStressArray: [882,853,804,764,725,686,676],YieldStressArray: [804,784,735,696,657,627,617]},
Сталь высокохромистая | СВХ | 06Х13Н7Д2 (Заготовки крепежных деталей диаметром до 160 мм) | 882 | 882,853 | 882,853,804 | 882,853,804,764 | 882,853,804,764,725 | 882,853,804,764,725,686 | 882,853,804,764,725,686,676 | 882,853,804,764,725,686,676 | 882,853,804,764,725,686,676 | 882,853,804,764,725,686,676 | 882,853,804,764,725,686,676 | 882,853,804,764,725,686,676 | 882,853,804,764,725,686,676 | 804 | 804,784 | 804,784,735 | 804,784,735,696 | 804,784,735,696,657 | 804,784,735,696,657,627 | 804,784,735,696,657,627,617 | 804,784,735,696,657,627,617 | 804,784,735,696,657,627,617 | 804,784,735,696,657,627,617 | 804,784,735,696,657,627,617 | 804,784,735,696,657,627,617 | 804,784,735,696,657,627,617 | {Name: "Сталь 06Х13Н7Д2 (Заготовки крепежных деталей диаметром до 160 мм)",ClassID: "СВХ",UltimateStressArray: [882,853,804,764,725,686,676],YieldStressArray: [804,784,735,696,657,627,617]},
Сталь высокохромистая | СВХ | 06Х12Н3ДЛ (Отливки) | 637 | 637,630 | 637,630,618 | 637,630,618,608 | 637,630,618,608,589 | 637,630,618,608,589,579 | 637,630,618,608,589,579,559 | 637,630,618,608,589,579,559,539 | 637,630,618,608,589,579,559,539 | 637,630,618,608,589,579,559,539 | 637,630,618,608,589,579,559,539 | 637,630,618,608,589,579,559,539 | 637,630,618,608,589,579,559,539 | 490 | 490,486 | 490,486,481 | 490,486,481,481 | 490,486,481,481,471 | 490,486,481,481,471,461 | 490,486,481,481,471,461,451 | 490,486,481,481,471,461,451,441 | 490,486,481,481,471,461,451,441 | 490,486,481,481,471,461,451,441 | 490,486,481,481,471,461,451,441 | 490,486,481,481,471,461,451,441 | 490,486,481,481,471,461,451,441 | {Name: "Сталь 06Х12Н3ДЛ (Отливки)",ClassID: "СВХ",UltimateStressArray: [637,630,618,608,589,579,559,539],YieldStressArray: [490,486,481,481,471,461,451,441]},
Сталь высокохромистая | СВХ | 06Х12Н3Д (Поковки КП540*) | 637 | 637,630 | 637,630,618 | 637,630,618,589 | 637,630,618,589,589 | 637,630,618,589,589,579 | 637,630,618,589,589,579,559 | 637,630,618,589,589,579,559,539 | 637,630,618,589,589,579,559,539 | 637,630,618,589,589,579,559,539 | 637,630,618,589,589,579,559,539 | 637,630,618,589,589,579,559,539 | 637,630,618,589,589,579,559,539 | 540 | 540,530 | 540,530,519 | 540,530,519,500 | 540,530,519,500,480 | 540,530,519,500,480,461 | 540,530,519,500,480,461,441 | 540,530,519,500,480,461,441,441 | 540,530,519,500,480,461,441,441 | 540,530,519,500,480,461,441,441 | 540,530,519,500,480,461,441,441 | 540,530,519,500,480,461,441,441 | 540,530,519,500,480,461,441,441 | {Name: "Сталь 06Х12Н3Д (Поковки КП540*)",ClassID: "СВХ",UltimateStressArray: [637,630,618,589,589,579,559,539],YieldStressArray: [540,530,519,500,480,461,441,441]},
Сталь высокохромистая | СВХ | 06Х12Н3Д (Поковки КП590*) | 686 | 686,670 | 686,670,657 | 686,670,657,647 | 686,670,657,647,638 | 686,670,657,647,638,618 | 686,670,657,647,638,618,588 | 686,670,657,647,638,618,588,588 | 686,670,657,647,638,618,588,588 | 686,670,657,647,638,618,588,588 | 686,670,657,647,638,618,588,588 | 686,670,657,647,638,618,588,588 | 686,670,657,647,638,618,588,588 | 590 | 590,575 | 590,575,559 | 590,575,559,549 | 590,575,559,549,539 | 590,575,559,549,539,519 | 590,575,559,549,539,519,491 | 590,575,559,549,539,519,491,491 | 590,575,559,549,539,519,491,491 | 590,575,559,549,539,519,491,491 | 590,575,559,549,539,519,491,491 | 590,575,559,549,539,519,491,491 | 590,575,559,549,539,519,491,491 | {Name: "Сталь 06Х12Н3Д (Поковки КП590*)",ClassID: "СВХ",UltimateStressArray: [686,670,657,647,638,618,588,588],YieldStressArray: [590,575,559,549,539,519,491,491]},
Сталь высокохромистая | СВХ | 06Х12Н3Д (Листы толщиной от 25 до 250 мм) | 686 | 686,670 | 686,670,657 | 686,670,657,647 | 686,670,657,647,638 | 686,670,657,647,638,618 | 686,670,657,647,638,618,588 | 686,670,657,647,638,618,588,588 | 686,670,657,647,638,618,588,588 | 686,670,657,647,638,618,588,588 | 686,670,657,647,638,618,588,588 | 686,670,657,647,638,618,588,588 | 686,670,657,647,638,618,588,588 | 539 | 539,534 | 539,534,529 | 539,534,529,529 | 539,534,529,529,519 | 539,534,529,529,519,500 | 539,534,529,529,519,500,491 | 539,534,529,529,519,500,491,491 | 539,534,529,529,519,500,491,491 | 539,534,529,529,519,500,491,491 | 539,534,529,529,519,500,491,491 | 539,534,529,529,519,500,491,491 | 539,534,529,529,519,500,491,491 | {Name: "Сталь 06Х12Н3Д (Листы толщиной от 25 до 250 мм)",ClassID: "СВХ",UltimateStressArray: [686,670,657,647,638,618,588,588],YieldStressArray: [539,534,529,529,519,500,491,491]},
Сталь высокохромистая | СВХ | 07Х16Н4Б (Сортовой прокат диаметром или стороной квадрата от 30 до 180 мм) | 882 | 882,880 | 882,880,850 | 882,880,850,830 | 882,880,850,830,770 | 882,880,850,830,770,760 | 882,880,850,830,770,760,730 | 882,880,850,830,770,760,730,720 | 882,880,850,830,770,760,730,720 | 882,880,850,830,770,760,730,720 | 882,880,850,830,770,760,730,720 | 882,880,850,830,770,760,730,720 | 882,880,850,830,770,760,730,720 | 735 | 735,735 | 735,735,720 | 735,735,720,710 | 735,735,720,710,700 | 735,735,720,710,700,680 | 735,735,720,710,700,680,670 | 735,735,720,710,700,680,670,650 | 735,735,720,710,700,680,670,650 | 735,735,720,710,700,680,670,650 | 735,735,720,710,700,680,670,650 | 735,735,720,710,700,680,670,650 | 735,735,720,710,700,680,670,650 | {Name: "Сталь 07Х16Н4Б (Сортовой прокат диаметром или стороной квадрата от 30 до 180 мм)",ClassID: "СВХ",UltimateStressArray: [882,880,850,830,770,760,730,720],YieldStressArray: [735,735,720,710,700,680,670,650]},
Сталь высокохромистая | СВХ | 07Х16Н4Б (Поковки диаметром или стороной квадрата от 180 до 400 мм) | 882 | 882,880 | 882,880,850 | 882,880,850,830 | 882,880,850,830,770 | 882,880,850,830,770,760 | 882,880,850,830,770,760,730 | 882,880,850,830,770,760,730,720 | 882,880,850,830,770,760,730,720 | 882,880,850,830,770,760,730,720 | 882,880,850,830,770,760,730,720 | 882,880,850,830,770,760,730,720 | 882,880,850,830,770,760,730,720 | 735 | 735,735 | 735,735,720 | 735,735,720,710 | 735,735,720,710,700 | 735,735,720,710,700,680 | 735,735,720,710,700,680,670 | 735,735,720,710,700,680,670,650 | 735,735,720,710,700,680,670,650 | 735,735,720,710,700,680,670,650 | 735,735,720,710,700,680,670,650 | 735,735,720,710,700,680,670,650 | 735,735,720,710,700,680,670,650 | {Name: "Сталь 07Х16Н4Б (Поковки диаметром или стороной квадрата от 180 до 400 мм)",ClassID: "СВХ",UltimateStressArray: [882,880,850,830,770,760,730,720],YieldStressArray: [735,735,720,710,700,680,670,650]},
Сталь хромоникелевая коррозионно-стойкого аустенитного класса | FALSE | 09Х18Н9 (Листы толщиной от 6 до 160 мм) | 491 | 491,451 | 491,451,412 | 491,451,412,392 | 491,451,412,392,392 | 491,451,412,392,392,373 | 491,451,412,392,392,373,363 | 491,451,412,392,392,373,363,353 | 491,451,412,392,392,373,363,353,353 | 491,451,412,392,392,373,363,353,353,343 | 491,451,412,392,392,373,363,353,353,343,343 | 491,451,412,392,392,373,363,353,353,343,343,323 | 491,451,412,392,392,373,363,353,353,343,343,323,294 | 196 | 196,196 | 196,196,177 | 196,196,177,167 | 196,196,177,167,157 | 196,196,177,167,157,147 | 196,196,177,167,157,147,137 | 196,196,177,167,157,147,137,137 | 196,196,177,167,157,147,137,137,128 | 196,196,177,167,157,147,137,137,128,128 | 196,196,177,167,157,147,137,137,128,128,118 | 196,196,177,167,157,147,137,137,128,128,118,108 | 196,196,177,167,157,147,137,137,128,128,118,108,108 | {Name: "Сталь 09Х18Н9 (Листы толщиной от 6 до 160 мм)",ClassID: "ЛОЖЬ",UltimateStressArray: [491,451,412,392,392,373,363,353,353,343,343,323,294],YieldStressArray: [196,196,177,167,157,147,137,137,128,128,118,108,108]},
Сталь хромоникелевая коррозионно-стойкого аустенитного класса | FALSE | 09Х18Н9 (Поковки толщиной до 60 мм) | 540 | 540,500 | 540,500,451 | 540,500,451,432 | 540,500,451,432,432 | 540,500,451,432,432,412 | 540,500,451,432,432,412,402 | 540,500,451,432,432,412,402,392 | 540,500,451,432,432,412,402,392,373 | 540,500,451,432,432,412,402,392,373,353 | 540,500,451,432,432,412,402,392,373,353,323 | 540,500,451,432,432,412,402,392,373,353,323,304 | 540,500,451,432,432,412,402,392,373,353,323,304,255 | 196 | 196,196 | 196,196,177 | 196,196,177,157 | 196,196,177,157,147 | 196,196,177,157,147,137 | 196,196,177,157,147,137,128 | 196,196,177,157,147,137,128,118 | 196,196,177,157,147,137,128,118,118 | 196,196,177,157,147,137,128,118,118,108 | 196,196,177,157,147,137,128,118,118,108,98 | 196,196,177,157,147,137,128,118,118,108,98,98 | 196,196,177,157,147,137,128,118,118,108,98,98,98 | {Name: "Сталь 09Х18Н9 (Поковки толщиной до 60 мм)",ClassID: "ЛОЖЬ",UltimateStressArray: [540,500,451,432,432,412,402,392,373,353,323,304,255],YieldStressArray: [196,196,177,157,147,137,128,118,118,108,98,98,98]},
Сталь хромоникелевая коррозионно-стойкого аустенитного класса | FALSE | 09Х18Н9 (Поковки толщиной от 60 до 300 мм) | 491 | 491,470 | 491,470,451 | 491,470,451,425 | 491,470,451,425,400 | 491,470,451,425,400,380 | 491,470,451,425,400,380,380 | 491,470,451,425,400,380,380,340 | 491,470,451,425,400,380,380,340,323 | 491,470,451,425,400,380,380,340,323,314 | 491,470,451,425,400,380,380,340,323,314,304 | 491,470,451,425,400,380,380,340,323,314,304,294 | 491,470,451,425,400,380,380,340,323,314,304,294,280 | 196 | 196,196 | 196,196,177 | 196,196,177,157 | 196,196,177,157,147 | 196,196,177,157,147,137 | 196,196,177,157,147,137,128 | 196,196,177,157,147,137,128,118 | 196,196,177,157,147,137,128,118,118 | 196,196,177,157,147,137,128,118,118,108 | 196,196,177,157,147,137,128,118,118,108,98 | 196,196,177,157,147,137,128,118,118,108,98,98 | 196,196,177,157,147,137,128,118,118,108,98,98,98 | {Name: "Сталь 09Х18Н9 (Поковки толщиной от 60 до 300 мм)",ClassID: "ЛОЖЬ",UltimateStressArray: [491,470,451,425,400,380,380,340,323,314,304,294,280],YieldStressArray: [196,196,177,157,147,137,128,118,118,108,98,98,98]},
Сталь хромоникелевая коррозионно-стойкого аустенитного класса | FALSE | 09Х18Н9 (Трубы бесшовные холоднокатаные наружным диаметром от 16 до 70 мм с толщиной стенки от 2,5 до 12 мм) | 491 | 491,451 | 491,451,412 | 491,451,412,392 | 491,451,412,392,392 | 491,451,412,392,392,373 | 491,451,412,392,392,373,363 | 491,451,412,392,392,373,363,353 | 491,451,412,392,392,373,363,353,353 | 491,451,412,392,392,373,363,353,353,343 | 491,451,412,392,392,373,363,353,353,343,343 | 491,451,412,392,392,373,363,353,353,343,343,323 | 491,451,412,392,392,373,363,353,353,343,343,323,294 | 196 | 196,196 | 196,196,177 | 196,196,177,167 | 196,196,177,167,157 | 196,196,177,167,157,147 | 196,196,177,167,157,147,137 | 196,196,177,167,157,147,137,128 | 196,196,177,167,157,147,137,128,118 | 196,196,177,167,157,147,137,128,118,118 | 196,196,177,167,157,147,137,128,118,118,108 | 196,196,177,167,157,147,137,128,118,118,108,98 | 196,196,177,167,157,147,137,128,118,118,108,98,98 | {Name: "Сталь 09Х18Н9 (Трубы бесшовные холоднокатаные наружным диаметром от 16 до 70 мм с толщиной стенки от 2,5 до 12 мм)",ClassID: "ЛОЖЬ",UltimateStressArray: [491,451,412,392,392,373,363,353,353,343,343,323,294],YieldStressArray: [196,196,177,167,157,147,137,128,118,118,108,98,98]},
Сталь хромоникелевая коррозионно-стойкого аустенитного класса | FALSE | 10Х18Н9 (Листы толщиной от 6 до 160 мм) | 491 | 491,451 | 491,451,412 | 491,451,412,392 | 491,451,412,392,392 | 491,451,412,392,392,373 | 491,451,412,392,392,373,363 | 491,451,412,392,392,373,363,353 | 491,451,412,392,392,373,363,353,353 | 491,451,412,392,392,373,363,353,353,343 | 491,451,412,392,392,373,363,353,353,343,343 | 491,451,412,392,392,373,363,353,353,343,343,323 | 491,451,412,392,392,373,363,353,353,343,343,323,294 | 196 | 196,196 | 196,196,177 | 196,196,177,167 | 196,196,177,167,157 | 196,196,177,167,157,147 | 196,196,177,167,157,147,137 | 196,196,177,167,157,147,137,137 | 196,196,177,167,157,147,137,137,128 | 196,196,177,167,157,147,137,137,128,128 | 196,196,177,167,157,147,137,137,128,128,118 | 196,196,177,167,157,147,137,137,128,128,118,108 | 196,196,177,167,157,147,137,137,128,128,118,108,108 | {Name: "Сталь 10Х18Н9 (Листы толщиной от 6 до 160 мм)",ClassID: "ЛОЖЬ",UltimateStressArray: [491,451,412,392,392,373,363,353,353,343,343,323,294],YieldStressArray: [196,196,177,167,157,147,137,137,128,128,118,108,108]},
Сталь хромоникелевая коррозионно-стойкого аустенитного класса | FALSE | 10Х18Н9 (Поковки толщиной до 60 мм) | 540 | 540,500 | 540,500,451 | 540,500,451,432 | 540,500,451,432,432 | 540,500,451,432,432,412 | 540,500,451,432,432,412,402 | 540,500,451,432,432,412,402,392 | 540,500,451,432,432,412,402,392,373 | 540,500,451,432,432,412,402,392,373,353 | 540,500,451,432,432,412,402,392,373,353,323 | 540,500,451,432,432,412,402,392,373,353,323,304 | 540,500,451,432,432,412,402,392,373,353,323,304,255 | 196 | 196,196 | 196,196,177 | 196,196,177,157 | 196,196,177,157,147 | 196,196,177,157,147,137 | 196,196,177,157,147,137,128 | 196,196,177,157,147,137,128,118 | 196,196,177,157,147,137,128,118,118 | 196,196,177,157,147,137,128,118,118,108 | 196,196,177,157,147,137,128,118,118,108,98 | 196,196,177,157,147,137,128,118,118,108,98,98 | 196,196,177,157,147,137,128,118,118,108,98,98,98 | {Name: "Сталь 10Х18Н9 (Поковки толщиной до 60 мм)",ClassID: "ЛОЖЬ",UltimateStressArray: [540,500,451,432,432,412,402,392,373,353,323,304,255],YieldStressArray: [196,196,177,157,147,137,128,118,118,108,98,98,98]},
Сталь хромоникелевая коррозионно-стойкого аустенитного класса | FALSE | 10Х18Н9 (Поковки толщиной от 60 до 300 мм) | 491 | 491,470 | 491,470,451 | 491,470,451,425 | 491,470,451,425,400 | 491,470,451,425,400,380 | 491,470,451,425,400,380,380 | 491,470,451,425,400,380,380,340 | 491,470,451,425,400,380,380,340,323 | 491,470,451,425,400,380,380,340,323,314 | 491,470,451,425,400,380,380,340,323,314,304 | 491,470,451,425,400,380,380,340,323,314,304,294 | 491,470,451,425,400,380,380,340,323,314,304,294,280 | 196 | 196,196 | 196,196,177 | 196,196,177,157 | 196,196,177,157,147 | 196,196,177,157,147,137 | 196,196,177,157,147,137,128 | 196,196,177,157,147,137,128,118 | 196,196,177,157,147,137,128,118,118 | 196,196,177,157,147,137,128,118,118,108 | 196,196,177,157,147,137,128,118,118,108,98 | 196,196,177,157,147,137,128,118,118,108,98,98 | 196,196,177,157,147,137,128,118,118,108,98,98,98 | {Name: "Сталь 10Х18Н9 (Поковки толщиной от 60 до 300 мм)",ClassID: "ЛОЖЬ",UltimateStressArray: [491,470,451,425,400,380,380,340,323,314,304,294,280],YieldStressArray: [196,196,177,157,147,137,128,118,118,108,98,98,98]},
Сталь хромоникелевая коррозионно-стойкого аустенитного класса | FALSE | 10Х18Н9 (Трубы бесшовные холоднокатаные наружным диаметром от 16 до 70 мм с толщиной стенки от 2,5 до 12 мм) | 491 | 491,451 | 491,451,412 | 491,451,412,392 | 491,451,412,392,392 | 491,451,412,392,392,373 | 491,451,412,392,392,373,363 | 491,451,412,392,392,373,363,353 | 491,451,412,392,392,373,363,353,353 | 491,451,412,392,392,373,363,353,353,343 | 491,451,412,392,392,373,363,353,353,343,343 | 491,451,412,392,392,373,363,353,353,343,343,323 | 491,451,412,392,392,373,363,353,353,343,343,323,294 | 196 | 196,196 | 196,196,177 | 196,196,177,167 | 196,196,177,167,157 | 196,196,177,167,157,147 | 196,196,177,167,157,147,137 | 196,196,177,167,157,147,137,128 | 196,196,177,167,157,147,137,128,118 | 196,196,177,167,157,147,137,128,118,118 | 196,196,177,167,157,147,137,128,118,118,108 | 196,196,177,167,157,147,137,128,118,118,108,98 | 196,196,177,167,157,147,137,128,118,118,108,98,98 | {Name: "Сталь 10Х18Н9 (Трубы бесшовные холоднокатаные наружным диаметром от 16 до 70 мм с толщиной стенки от 2,5 до 12 мм)",ClassID: "ЛОЖЬ",UltimateStressArray: [491,451,412,392,392,373,363,353,353,343,343,323,294],YieldStressArray: [196,196,177,167,157,147,137,128,118,118,108,98,98]},
Сталь хромоникелевая коррозионно-стойкого аустенитного класса | FALSE | 12Х18Н9 (Трубы бесшовные холоднокатаные наружным диаметром от 16 до 70 мм с толщиной стенки от 2,5 до 12 мм) | 491 | 491,451 | 491,451,412 | 491,451,412,392 | 491,451,412,392,392 | 491,451,412,392,392,373 | 491,451,412,392,392,373,363 | 491,451,412,392,392,373,363,353 | 491,451,412,392,392,373,363,353,353 | 491,451,412,392,392,373,363,353,353,343 | 491,451,412,392,392,373,363,353,353,343,343 | 491,451,412,392,392,373,363,353,353,343,343,323 | 491,451,412,392,392,373,363,353,353,343,343,323,294 | 196 | 196,196 | 196,196,177 | 196,196,177,167 | 196,196,177,167,157 | 196,196,177,167,157,147 | 196,196,177,167,157,147,137 | 196,196,177,167,157,147,137,128 | 196,196,177,167,157,147,137,128,118 | 196,196,177,167,157,147,137,128,118,118 | 196,196,177,167,157,147,137,128,118,118,108 | 196,196,177,167,157,147,137,128,118,118,108,98 | 196,196,177,167,157,147,137,128,118,118,108,98,98 | {Name: "Сталь 12Х18Н9 (Трубы бесшовные холоднокатаные наружным диаметром от 16 до 70 мм с толщиной стенки от 2,5 до 12 мм)",ClassID: "ЛОЖЬ",UltimateStressArray: [491,451,412,392,392,373,363,353,353,343,343,323,294],YieldStressArray: [196,196,177,167,157,147,137,128,118,118,108,98,98]},
Сталь хромоникелевая коррозионно-стойкого аустенитного класса | FALSE | 08Х18Н10Т (Сортовой прокат и поковки из него толщиной или диаметром до 200 мм) | 491 | 491,480 | 491,480,461 | 491,480,461,436 | 491,480,461,436,417 | 491,480,461,436,417,397 | 491,480,461,436,417,397,377 | 491,480,461,436,417,397,377,353 | 491,480,461,436,417,397,377,353,328 | 491,480,461,436,417,397,377,353,328,314 | 491,480,461,436,417,397,377,353,328,314,289 | 491,480,461,436,417,397,377,353,328,314,289,270 | 491,480,461,436,417,397,377,353,328,314,289,270,250 | 196 | 196,191 | 196,191,189 | 196,191,189,186 | 196,191,189,186,181 | 196,191,189,186,181,176 | 196,191,189,186,181,176,172 | 196,191,189,186,181,176,172,167 | 196,191,189,186,181,176,172,167,162 | 196,191,189,186,181,176,172,167,162,157 | 196,191,189,186,181,176,172,167,162,157,152 | 196,191,189,186,181,176,172,167,162,157,152,150 | 196,191,189,186,181,176,172,167,162,157,152,150,147 | {Name: "Сталь 08Х18Н10Т (Сортовой прокат и поковки из него толщиной или диаметром до 200 мм)",ClassID: "ЛОЖЬ",UltimateStressArray: [491,480,461,436,417,397,377,353,328,314,289,270,250],YieldStressArray: [196,191,189,186,181,176,172,167,162,157,152,150,147]},
Сталь хромоникелевая коррозионно-стойкого аустенитного класса | FALSE | 08Х18Н10Т (Плиты, поковки из слитка, листовые заготовки и штамповки диаметром от 40 до 200 мм) | 491 | 491,477 | 491,477,456 | 491,477,456,426 | 491,477,456,426,417 | 491,477,456,426,417,382 | 491,477,456,426,417,382,358 | 491,477,456,426,417,382,358,333 | 491,477,456,426,417,382,358,333,309 | 491,477,456,426,417,382,358,333,309,289 | 491,477,456,426,417,382,358,333,309,289,260 | 491,477,456,426,417,382,358,333,309,289,260,235 | 491,477,456,426,417,382,358,333,309,289,260,235,216 | 196 | 196,193 | 196,193,186 | 196,193,186,181 | 196,193,186,181,176 | 196,193,186,181,176,167 | 196,193,186,181,176,167,162 | 196,193,186,181,176,167,162,157 | 196,193,186,181,176,167,162,157,152 | 196,193,186,181,176,167,162,157,152,144 | 196,193,186,181,176,167,162,157,152,144,137 | 196,193,186,181,176,167,162,157,152,144,137,132 | 196,193,186,181,176,167,162,157,152,144,137,132,127 | {Name: "Сталь 08Х18Н10Т (Плиты, поковки из слитка, листовые заготовки и штамповки диаметром от 40 до 200 мм)",ClassID: "ЛОЖЬ",UltimateStressArray: [491,477,456,426,417,382,358,333,309,289,260,235,216],YieldStressArray: [196,193,186,181,176,167,162,157,152,144,137,132,127]},
Сталь хромоникелевая коррозионно-стойкого аустенитного класса | FALSE | 08Х18Н10Т (Плиты, поковки из слитка, листовые заготовки и штамповки диаметром более 200 мм) | 491 | 491,475 | 491,475,446 | 491,475,446,421 | 491,475,446,421,392 | 491,475,446,421,392,368 | 491,475,446,421,392,368,343 | 491,475,446,421,392,368,343,314 | 491,475,446,421,392,368,343,314,289 | 491,475,446,421,392,368,343,314,289,260 | 491,475,446,421,392,368,343,314,289,260,235 | 491,475,446,421,392,368,343,314,289,260,235,206 | 491,475,446,421,392,368,343,314,289,260,235,206,181 | 196 | 196,191 | 196,191,181 | 196,191,181,172 | 196,191,181,172,164 | 196,191,181,172,164,152 | 196,191,181,172,164,152,147 | 196,191,181,172,164,152,147,137 | 196,191,181,172,164,152,147,137,132 | 196,191,181,172,164,152,147,137,132,123 | 196,191,181,172,164,152,147,137,132,123,113 | 196,191,181,172,164,152,147,137,132,123,113,103 | 196,191,181,172,164,152,147,137,132,123,113,103,98 | {Name: "Сталь 08Х18Н10Т (Плиты, поковки из слитка, листовые заготовки и штамповки диаметром более 200 мм)",ClassID: "ЛОЖЬ",UltimateStressArray: [491,475,446,421,392,368,343,314,289,260,235,206,181],YieldStressArray: [196,191,181,172,164,152,147,137,132,123,113,103,98]},
Сталь хромоникелевая коррозионно-стойкого аустенитного класса | FALSE | 08Х18Н10Т (Трубы) | 510 | 510,471 | 510,471,461 | 510,471,461,441 | 510,471,461,441,421 | 510,471,461,441,421,421 | 510,471,461,441,421,421,412 | 510,471,461,441,421,421,412,412 | 510,471,461,441,421,421,412,412,402 | 510,471,461,441,421,421,412,412,402,382 | 510,471,461,441,421,421,412,412,402,382,353 | 510,471,461,441,421,421,412,412,402,382,353,333 | 510,471,461,441,421,421,412,412,402,382,353,333,304 | 216 | 216,206 | 216,206,206 | 216,206,206,196 | 216,206,206,196,187 | 216,206,206,196,187,187 | 216,206,206,196,187,187,177 | 216,206,206,196,187,187,177,177 | 216,206,206,196,187,187,177,177,167 | 216,206,206,196,187,187,177,177,167,157 | 216,206,206,196,187,187,177,177,167,157,147 | 216,206,206,196,187,187,177,177,167,157,147,147 | 216,206,206,196,187,187,177,177,167,157,147,147,137 | {Name: "Сталь 08Х18Н10Т (Трубы)",ClassID: "ЛОЖЬ",UltimateStressArray: [510,471,461,441,421,421,412,412,402,382,353,333,304],YieldStressArray: [216,206,206,196,187,187,177,177,167,157,147,147,137]},
Сталь хромоникелевая коррозионно-стойкого аустенитного класса | FALSE | 12Х18Н10Т (Сортовой прокат и поковки из него толщиной или диаметром до 200 мм) | 491 | 491,480 | 491,480,461 | 491,480,461,436 | 491,480,461,436,417 | 491,480,461,436,417,397 | 491,480,461,436,417,397,377 | 491,480,461,436,417,397,377,353 | 491,480,461,436,417,397,377,353,328 | 491,480,461,436,417,397,377,353,328,314 | 491,480,461,436,417,397,377,353,328,314,289 | 491,480,461,436,417,397,377,353,328,314,289,270 | 491,480,461,436,417,397,377,353,328,314,289,270,250 | 196 | 196,191 | 196,191,189 | 196,191,189,186 | 196,191,189,186,181 | 196,191,189,186,181,176 | 196,191,189,186,181,176,172 | 196,191,189,186,181,176,172,167 | 196,191,189,186,181,176,172,167,162 | 196,191,189,186,181,176,172,167,162,157 | 196,191,189,186,181,176,172,167,162,157,152 | 196,191,189,186,181,176,172,167,162,157,152,150 | 196,191,189,186,181,176,172,167,162,157,152,150,147 | {Name: "Сталь 12Х18Н10Т (Сортовой прокат и поковки из него толщиной или диаметром до 200 мм)",ClassID: "ЛОЖЬ",UltimateStressArray: [491,480,461,436,417,397,377,353,328,314,289,270,250],YieldStressArray: [196,191,189,186,181,176,172,167,162,157,152,150,147]},
Сталь хромоникелевая коррозионно-стойкого аустенитного класса | FALSE | 12Х18Н10Т (Плиты, поковки из слитка, листовые заготовки и штамповки диаметром от 40 до 200 мм) | 491 | 491,477 | 491,477,456 | 491,477,456,426 | 491,477,456,426,417 | 491,477,456,426,417,382 | 491,477,456,426,417,382,358 | 491,477,456,426,417,382,358,333 | 491,477,456,426,417,382,358,333,309 | 491,477,456,426,417,382,358,333,309,289 | 491,477,456,426,417,382,358,333,309,289,260 | 491,477,456,426,417,382,358,333,309,289,260,235 | 491,477,456,426,417,382,358,333,309,289,260,235,216 | 196 | 196,193 | 196,193,186 | 196,193,186,181 | 196,193,186,181,176 | 196,193,186,181,176,167 | 196,193,186,181,176,167,162 | 196,193,186,181,176,167,162,157 | 196,193,186,181,176,167,162,157,152 | 196,193,186,181,176,167,162,157,152,144 | 196,193,186,181,176,167,162,157,152,144,137 | 196,193,186,181,176,167,162,157,152,144,137,132 | 196,193,186,181,176,167,162,157,152,144,137,132,127 | {Name: "Сталь 12Х18Н10Т (Плиты, поковки из слитка, листовые заготовки и штамповки диаметром от 40 до 200 мм)",ClassID: "ЛОЖЬ",UltimateStressArray: [491,477,456,426,417,382,358,333,309,289,260,235,216],YieldStressArray: [196,193,186,181,176,167,162,157,152,144,137,132,127]},
Сталь хромоникелевая коррозионно-стойкого аустенитного класса | FALSE | 12Х18Н10Т (Плиты, поковки из слитка, листовые заготовки и штамповки диаметром более 200 мм) | 491 | 491,475 | 491,475,446 | 491,475,446,421 | 491,475,446,421,392 | 491,475,446,421,392,368 | 491,475,446,421,392,368,343 | 491,475,446,421,392,368,343,314 | 491,475,446,421,392,368,343,314,289 | 491,475,446,421,392,368,343,314,289,260 | 491,475,446,421,392,368,343,314,289,260,235 | 491,475,446,421,392,368,343,314,289,260,235,206 | 491,475,446,421,392,368,343,314,289,260,235,206,181 | 196 | 196,191 | 196,191,181 | 196,191,181,172 | 196,191,181,172,164 | 196,191,181,172,164,152 | 196,191,181,172,164,152,147 | 196,191,181,172,164,152,147,137 | 196,191,181,172,164,152,147,137,132 | 196,191,181,172,164,152,147,137,132,123 | 196,191,181,172,164,152,147,137,132,123,113 | 196,191,181,172,164,152,147,137,132,123,113,103 | 196,191,181,172,164,152,147,137,132,123,113,103,98 | {Name: "Сталь 12Х18Н10Т (Плиты, поковки из слитка, листовые заготовки и штамповки диаметром более 200 мм)",ClassID: "ЛОЖЬ",UltimateStressArray: [491,475,446,421,392,368,343,314,289,260,235,206,181],YieldStressArray: [196,191,181,172,164,152,147,137,132,123,113,103,98]},
Сталь хромоникелевая коррозионно-стойкого аустенитного класса | FALSE | 12Х18Н10Т (Трубы) | 510 | 510,471 | 510,471,461 | 510,471,461,441 | 510,471,461,441,421 | 510,471,461,441,421,421 | 510,471,461,441,421,421,412 | 510,471,461,441,421,421,412,412 | 510,471,461,441,421,421,412,412,402 | 510,471,461,441,421,421,412,412,402,382 | 510,471,461,441,421,421,412,412,402,382,353 | 510,471,461,441,421,421,412,412,402,382,353,333 | 510,471,461,441,421,421,412,412,402,382,353,333,304 | 216 | 216,206 | 216,206,206 | 216,206,206,196 | 216,206,206,196,187 | 216,206,206,196,187,187 | 216,206,206,196,187,187,177 | 216,206,206,196,187,187,177,177 | 216,206,206,196,187,187,177,177,167 | 216,206,206,196,187,187,177,177,167,157 | 216,206,206,196,187,187,177,177,167,157,147 | 216,206,206,196,187,187,177,177,167,157,147,147 | 216,206,206,196,187,187,177,177,167,157,147,147,137 | {Name: "Сталь 12Х18Н10Т (Трубы)",ClassID: "ЛОЖЬ",UltimateStressArray: [510,471,461,441,421,421,412,412,402,382,353,333,304],YieldStressArray: [216,206,206,196,187,187,177,177,167,157,147,147,137]},
Сталь хромоникелевая коррозионно-стойкого аустенитного класса | FALSE | 08Х18Н12Т (Толстолистовая сталь толщиной от 4 до 160 мм) | 510 | 510,491 | 510,491,432 | 510,491,432,412 | 510,491,432,412,392 | 510,491,432,412,392,392 | 510,491,432,412,392,392,392 | 510,491,432,412,392,392,392,392 | 510,491,432,412,392,392,392,392,373 | 510,491,432,412,392,392,392,392,373,373 | 510,491,432,412,392,392,392,392,373,373,363 | 510,491,432,412,392,392,392,392,373,373,363,333 | 510,491,432,412,392,392,392,392,373,373,363,333,323 | 206 | 206,196 | 206,196,177 | 206,196,177,167 | 206,196,177,167,167 | 206,196,177,167,167,157 | 206,196,177,167,167,157,157 | 206,196,177,167,167,157,157,157 | 206,196,177,167,167,157,157,157,147 | 206,196,177,167,167,157,157,157,147,137 | 206,196,177,167,167,157,157,157,147,137,128 | 206,196,177,167,167,157,157,157,147,137,128,128 | 206,196,177,167,167,157,157,157,147,137,128,128,118 | {Name: "Сталь 08Х18Н12Т (Толстолистовая сталь толщиной от 4 до 160 мм)",ClassID: "ЛОЖЬ",UltimateStressArray: [510,491,432,412,392,392,392,392,373,373,363,333,323],YieldStressArray: [206,196,177,167,167,157,157,157,147,137,128,128,118]},
Сталь хромоникелевая коррозионно-стойкого аустенитного класса | FALSE | 08Х18Н12Т (Поковки, листы листовые и объемные штамповки, ковано-катаные заготовки толщиной до 60 мм) | 491 | 491,471 | 491,471,412 | 491,471,412,392 | 491,471,412,392,373 | 491,471,412,392,373,373 | 491,471,412,392,373,373,373 | 491,471,412,392,373,373,373,353 | 491,471,412,392,373,373,373,353,353 | 491,471,412,392,373,373,373,353,353,353 | 491,471,412,392,373,373,373,353,353,353,353 | 491,471,412,392,373,373,373,353,353,353,353,323 | 491,471,412,392,373,373,373,353,353,353,353,323,294 | 196 | 196,196 | 196,196,167 | 196,196,167,157 | 196,196,167,157,157 | 196,196,167,157,157,147 | 196,196,167,157,157,147,147 | 196,196,167,157,157,147,147,147 | 196,196,167,157,157,147,147,147,137 | 196,196,167,157,157,147,147,147,137,128 | 196,196,167,157,157,147,147,147,137,128,118 | 196,196,167,157,157,147,147,147,137,128,118,118 | 196,196,167,157,157,147,147,147,137,128,118,118,108 | {Name: "Сталь 08Х18Н12Т (Поковки, листы листовые и объемные штамповки, ковано-катаные заготовки толщиной до 60 мм)",ClassID: "ЛОЖЬ",UltimateStressArray: [491,471,412,392,373,373,373,353,353,353,353,323,294],YieldStressArray: [196,196,167,157,157,147,147,147,137,128,118,118,108]},
Сталь хромоникелевая коррозионно-стойкого аустенитного класса | FALSE | 08Х18Н12Т (Поковки, листы листовые и объемные штамповки, ковано-катаные заготовки толщиной от 60 до 300 мм) | 491 | 491,471 | 491,471,412 | 491,471,412,392 | 491,471,412,392,373 | 491,471,412,392,373,373 | 491,471,412,392,373,373,373 | 491,471,412,392,373,373,373,353 | 491,471,412,392,373,373,373,353,353 | 491,471,412,392,373,373,373,353,353,353 | 491,471,412,392,373,373,373,353,353,353,353 | 491,471,412,392,373,373,373,353,353,353,353,323 | 491,471,412,392,373,373,373,353,353,353,353,323,294 | 196 | 196,196 | 196,196,167 | 196,196,167,157 | 196,196,167,157,157 | 196,196,167,157,157,147 | 196,196,167,157,157,147,147 | 196,196,167,157,157,147,147,147 | 196,196,167,157,157,147,147,147,137 | 196,196,167,157,157,147,147,147,137,128 | 196,196,167,157,157,147,147,147,137,128,118 | 196,196,167,157,157,147,147,147,137,128,118,118 | 196,196,167,157,157,147,147,147,137,128,118,118,108 | {Name: "Сталь 08Х18Н12Т (Поковки, листы листовые и объемные штамповки, ковано-катаные заготовки толщиной от 60 до 300 мм)",ClassID: "ЛОЖЬ",UltimateStressArray: [491,471,412,392,373,373,373,353,353,353,353,323,294],YieldStressArray: [196,196,167,157,157,147,147,147,137,128,118,118,108]},
Сталь хромоникелевая коррозионно-стойкого аустенитного класса | FALSE | 12Х18Н9Т (Заготовки в виде поковок и штамповок для листов и труб, поковки) | 520 | 520,500 | 520,500,432 | 520,500,432,412 | 520,500,432,412,392 | 520,500,432,412,392,392 | 520,500,432,412,392,392,392 | 520,500,432,412,392,392,392,383 | 520,500,432,412,392,392,392,383,373 | 520,500,432,412,392,392,392,383,373,373 | 520,500,432,412,392,392,392,383,373,373,363 | 520,500,432,412,392,392,392,383,373,373,363,333 | 520,500,432,412,392,392,392,383,373,373,363,333,294 | 196 | 196,196 | 196,196,167 | 196,196,167,157 | 196,196,167,157,157 | 196,196,167,157,157,147 | 196,196,167,157,157,147,147 | 196,196,167,157,157,147,147,147 | 196,196,167,157,157,147,147,147,137 | 196,196,167,157,157,147,147,147,137,128 | 196,196,167,157,157,147,147,147,137,128,118 | 196,196,167,157,157,147,147,147,137,128,118,118 | 196,196,167,157,157,147,147,147,137,128,118,118,108 | {Name: "Сталь 12Х18Н9Т (Заготовки в виде поковок и штамповок для листов и труб, поковки)",ClassID: "ЛОЖЬ",UltimateStressArray: [520,500,432,412,392,392,392,383,373,373,363,333,294],YieldStressArray: [196,196,167,157,157,147,147,147,137,128,118,118,108]},
Сталь хромоникелевая коррозионно-стойкого аустенитного класса | FALSE | 12Х18Н9Т (Листы толщиной от 0,5 до 160 мм) | 530 | 530,510 | 530,510,441 | 530,510,441,422 | 530,510,441,422,402 | 530,510,441,422,402,402 | 530,510,441,422,402,402,402 | 530,510,441,422,402,402,402,392 | 530,510,441,422,402,402,402,392,383 | 530,510,441,422,402,402,402,392,383,383 | 530,510,441,422,402,402,402,392,383,383,373 | 530,510,441,422,402,402,402,392,383,383,373,343 | 530,510,441,422,402,402,402,392,383,383,373,343,294 | 235 | 235,235 | 235,235,196 | 235,235,196,186 | 235,235,196,186,186 | 235,235,196,186,186,177 | 235,235,196,186,186,177,177 | 235,235,196,186,186,177,177,177 | 235,235,196,186,186,177,177,177,167 | 235,235,196,186,186,177,177,177,167,157 | 235,235,196,186,186,177,177,177,167,157,137 | 235,235,196,186,186,177,177,177,167,157,137,137 | 235,235,196,186,186,177,177,177,167,157,137,137,128 | {Name: "Сталь 12Х18Н9Т (Листы толщиной от 0,5 до 160 мм)",ClassID: "ЛОЖЬ",UltimateStressArray: [530,510,441,422,402,402,402,392,383,383,373,343,294],YieldStressArray: [235,235,196,186,186,177,177,177,167,157,137,137,128]},
Сталь хромоникелевая коррозионно-стойкого аустенитного класса | FALSE | 12Х18Н9Т (Горячекатаная и кованая сталь диаметром, стороной квадрата или толщиной до 60 мм) | 540 | 540,520 | 540,520,451 | 540,520,451,432 | 540,520,451,432,412 | 540,520,451,432,412,412 | 540,520,451,432,412,412,412 | 540,520,451,432,412,412,412,402 | 540,520,451,432,412,412,412,402,392 | 540,520,451,432,412,412,412,402,392,392 | 540,520,451,432,412,412,412,402,392,392,383 | 540,520,451,432,412,412,412,402,392,392,383,353 | 540,520,451,432,412,412,412,402,392,392,383,353,304 | 196 | 196,196 | 196,196,167 | 196,196,167,157 | 196,196,167,157,157 | 196,196,167,157,157,147 | 196,196,167,157,157,147,147 | 196,196,167,157,157,147,147,147 | 196,196,167,157,157,147,147,147,137 | 196,196,167,157,157,147,147,147,137,128 | 196,196,167,157,157,147,147,147,137,128,118 | 196,196,167,157,157,147,147,147,137,128,118,118 | 196,196,167,157,157,147,147,147,137,128,118,118,108 | {Name: "Сталь 12Х18Н9Т (Горячекатаная и кованая сталь диаметром, стороной квадрата или толщиной до 60 мм)",ClassID: "ЛОЖЬ",UltimateStressArray: [540,520,451,432,412,412,412,402,392,392,383,353,304],YieldStressArray: [196,196,167,157,157,147,147,147,137,128,118,118,108]},
Сталь хромоникелевая коррозионно-стойкого аустенитного класса | FALSE | 12Х18Н9Т (Горячекатаная и кованая сталь диаметром, стороной квадрата или толщиной от 60 до 100 мм) | 540 | 540,520 | 540,520,451 | 540,520,451,432 | 540,520,451,432,412 | 540,520,451,432,412,412 | 540,520,451,432,412,412,412 | 540,520,451,432,412,412,412,402 | 540,520,451,432,412,412,412,402,392 | 540,520,451,432,412,412,412,402,392,392 | 540,520,451,432,412,412,412,402,392,392,383 | 540,520,451,432,412,412,412,402,392,392,383,353 | 540,520,451,432,412,412,412,402,392,392,383,353,304 | 196 | 196,196 | 196,196,167 | 196,196,167,157 | 196,196,167,157,157 | 196,196,167,157,157,147 | 196,196,167,157,157,147,147 | 196,196,167,157,157,147,147,147 | 196,196,167,157,157,147,147,147,137 | 196,196,167,157,157,147,147,147,137,128 | 196,196,167,157,157,147,147,147,137,128,118 | 196,196,167,157,157,147,147,147,137,128,118,118 | 196,196,167,157,157,147,147,147,137,128,118,118,108 | {Name: "Сталь 12Х18Н9Т (Горячекатаная и кованая сталь диаметром, стороной квадрата или толщиной от 60 до 100 мм)",ClassID: "ЛОЖЬ",UltimateStressArray: [540,520,451,432,412,412,412,402,392,392,383,353,304],YieldStressArray: [196,196,167,157,157,147,147,147,137,128,118,118,108]},
Сталь хромоникелевая коррозионно-стойкого аустенитного класса | FALSE | 12Х18Н9Т (Горячекатаная и кованая сталь диаметром, стороной квадрата или толщиной от 100 до 150 мм) | 540 | 540,520 | 540,520,451 | 540,520,451,432 | 540,520,451,432,412 | 540,520,451,432,412,412 | 540,520,451,432,412,412,412 | 540,520,451,432,412,412,412,402 | 540,520,451,432,412,412,412,402,392 | 540,520,451,432,412,412,412,402,392,392 | 540,520,451,432,412,412,412,402,392,392,383 | 540,520,451,432,412,412,412,402,392,392,383,353 | 540,520,451,432,412,412,412,402,392,392,383,353,304 | 196 | 196,196 | 196,196,167 | 196,196,167,157 | 196,196,167,157,157 | 196,196,167,157,157,147 | 196,196,167,157,157,147,147 | 196,196,167,157,157,147,147,147 | 196,196,167,157,157,147,147,147,137 | 196,196,167,157,157,147,147,147,137,128 | 196,196,167,157,157,147,147,147,137,128,118 | 196,196,167,157,157,147,147,147,137,128,118,118 | 196,196,167,157,157,147,147,147,137,128,118,118,108 | {Name: "Сталь 12Х18Н9Т (Горячекатаная и кованая сталь диаметром, стороной квадрата или толщиной от 100 до 150 мм)",ClassID: "ЛОЖЬ",UltimateStressArray: [540,520,451,432,412,412,412,402,392,392,383,353,304],YieldStressArray: [196,196,167,157,157,147,147,147,137,128,118,118,108]},
Сталь хромоникелевая коррозионно-стойкого аустенитного класса | FALSE | 12Х18Н12Т (Заготовки в виде поковок и штамповок для листов и труб, поковки) | 520 | 520,500 | 520,500,432 | 520,500,432,412 | 520,500,432,412,392 | 520,500,432,412,392,392 | 520,500,432,412,392,392,392 | 520,500,432,412,392,392,392,383 | 520,500,432,412,392,392,392,383,373 | 520,500,432,412,392,392,392,383,373,373 | 520,500,432,412,392,392,392,383,373,373,363 | 520,500,432,412,392,392,392,383,373,373,363,333 | 520,500,432,412,392,392,392,383,373,373,363,333,294 | 196 | 196,196 | 196,196,167 | 196,196,167,157 | 196,196,167,157,157 | 196,196,167,157,157,147 | 196,196,167,157,157,147,147 | 196,196,167,157,157,147,147,147 | 196,196,167,157,157,147,147,147,137 | 196,196,167,157,157,147,147,147,137,128 | 196,196,167,157,157,147,147,147,137,128,118 | 196,196,167,157,157,147,147,147,137,128,118,118 | 196,196,167,157,157,147,147,147,137,128,118,118,108 | {Name: "Сталь 12Х18Н12Т (Заготовки в виде поковок и штамповок для листов и труб, поковки)",ClassID: "ЛОЖЬ",UltimateStressArray: [520,500,432,412,392,392,392,383,373,373,363,333,294],YieldStressArray: [196,196,167,157,157,147,147,147,137,128,118,118,108]},
Сталь хромоникелевая коррозионно-стойкого аустенитного класса | FALSE | 12Х18Н12Т (Листы толщиной от 0,5 до 160 мм) | 530 | 530,510 | 530,510,441 | 530,510,441,422 | 530,510,441,422,402 | 530,510,441,422,402,402 | 530,510,441,422,402,402,402 | 530,510,441,422,402,402,402,392 | 530,510,441,422,402,402,402,392,383 | 530,510,441,422,402,402,402,392,383,383 | 530,510,441,422,402,402,402,392,383,383,373 | 530,510,441,422,402,402,402,392,383,383,373,343 | 530,510,441,422,402,402,402,392,383,383,373,343,294 | 235 | 235,235 | 235,235,196 | 235,235,196,186 | 235,235,196,186,186 | 235,235,196,186,186,177 | 235,235,196,186,186,177,177 | 235,235,196,186,186,177,177,177 | 235,235,196,186,186,177,177,177,167 | 235,235,196,186,186,177,177,177,167,157 | 235,235,196,186,186,177,177,177,167,157,137 | 235,235,196,186,186,177,177,177,167,157,137,137 | 235,235,196,186,186,177,177,177,167,157,137,137,128 | {Name: "Сталь 12Х18Н12Т (Листы толщиной от 0,5 до 160 мм)",ClassID: "ЛОЖЬ",UltimateStressArray: [530,510,441,422,402,402,402,392,383,383,373,343,294],YieldStressArray: [235,235,196,186,186,177,177,177,167,157,137,137,128]},
Сталь хромоникелевая коррозионно-стойкого аустенитного класса | FALSE | 12Х18Н12Т (Горячекатаная и кованая сталь диаметром, стороной квадрата или толщиной до 60 мм) | 540 | 540,520 | 540,520,451 | 540,520,451,432 | 540,520,451,432,412 | 540,520,451,432,412,412 | 540,520,451,432,412,412,412 | 540,520,451,432,412,412,412,402 | 540,520,451,432,412,412,412,402,392 | 540,520,451,432,412,412,412,402,392,392 | 540,520,451,432,412,412,412,402,392,392,383 | 540,520,451,432,412,412,412,402,392,392,383,353 | 540,520,451,432,412,412,412,402,392,392,383,353,304 | 196 | 196,196 | 196,196,167 | 196,196,167,157 | 196,196,167,157,157 | 196,196,167,157,157,147 | 196,196,167,157,157,147,147 | 196,196,167,157,157,147,147,147 | 196,196,167,157,157,147,147,147,137 | 196,196,167,157,157,147,147,147,137,128 | 196,196,167,157,157,147,147,147,137,128,118 | 196,196,167,157,157,147,147,147,137,128,118,118 | 196,196,167,157,157,147,147,147,137,128,118,118,108 | {Name: "Сталь 12Х18Н12Т (Горячекатаная и кованая сталь диаметром, стороной квадрата или толщиной до 60 мм)",ClassID: "ЛОЖЬ",UltimateStressArray: [540,520,451,432,412,412,412,402,392,392,383,353,304],YieldStressArray: [196,196,167,157,157,147,147,147,137,128,118,118,108]},
Сталь хромоникелевая коррозионно-стойкого аустенитного класса | FALSE | 12Х18Н12Т (Горячекатаная и кованая сталь диаметром, стороной квадрата или толщиной от 60 до 100 мм) | 540 | 540,520 | 540,520,451 | 540,520,451,432 | 540,520,451,432,412 | 540,520,451,432,412,412 | 540,520,451,432,412,412,412 | 540,520,451,432,412,412,412,402 | 540,520,451,432,412,412,412,402,392 | 540,520,451,432,412,412,412,402,392,392 | 540,520,451,432,412,412,412,402,392,392,383 | 540,520,451,432,412,412,412,402,392,392,383,353 | 540,520,451,432,412,412,412,402,392,392,383,353,304 | 196 | 196,196 | 196,196,167 | 196,196,167,157 | 196,196,167,157,157 | 196,196,167,157,157,147 | 196,196,167,157,157,147,147 | 196,196,167,157,157,147,147,147 | 196,196,167,157,157,147,147,147,137 | 196,196,167,157,157,147,147,147,137,128 | 196,196,167,157,157,147,147,147,137,128,118 | 196,196,167,157,157,147,147,147,137,128,118,118 | 196,196,167,157,157,147,147,147,137,128,118,118,108 | {Name: "Сталь 12Х18Н12Т (Горячекатаная и кованая сталь диаметром, стороной квадрата или толщиной от 60 до 100 мм)",ClassID: "ЛОЖЬ",UltimateStressArray: [540,520,451,432,412,412,412,402,392,392,383,353,304],YieldStressArray: [196,196,167,157,157,147,147,147,137,128,118,118,108]},
Сталь хромоникелевая коррозионно-стойкого аустенитного класса | FALSE | 12Х18Н12Т (Горячекатаная и кованая сталь диаметром, стороной квадрата или толщиной от 100 до 150 мм) | 540 | 540,520 | 540,520,451 | 540,520,451,432 | 540,520,451,432,412 | 540,520,451,432,412,412 | 540,520,451,432,412,412,412 | 540,520,451,432,412,412,412,402 | 540,520,451,432,412,412,412,402,392 | 540,520,451,432,412,412,412,402,392,392 | 540,520,451,432,412,412,412,402,392,392,383 | 540,520,451,432,412,412,412,402,392,392,383,353 | 540,520,451,432,412,412,412,402,392,392,383,353,304 | 196 | 196,196 | 196,196,167 | 196,196,167,157 | 196,196,167,157,157 | 196,196,167,157,157,147 | 196,196,167,157,157,147,147 | 196,196,167,157,157,147,147,147 | 196,196,167,157,157,147,147,147,137 | 196,196,167,157,157,147,147,147,137,128 | 196,196,167,157,157,147,147,147,137,128,118 | 196,196,167,157,157,147,147,147,137,128,118,118 | 196,196,167,157,157,147,147,147,137,128,118,118,108 | {Name: "Сталь 12Х18Н12Т (Горячекатаная и кованая сталь диаметром, стороной квадрата или толщиной от 100 до 150 мм)",ClassID: "ЛОЖЬ",UltimateStressArray: [540,520,451,432,412,412,412,402,392,392,383,353,304],YieldStressArray: [196,196,167,157,157,147,147,147,137,128,118,118,108]},
Сталь хромоникелевая коррозионно-стойкого аустенитного класса | FALSE | 12Х18Н9ТЛ (Отливки) | 441 | 441,422 | 441,422,412 | 441,422,412,402 | 441,422,412,402,383 | 441,422,412,402,383,363 | 441,422,412,402,383,363,353 | 441,422,412,402,383,363,353,333 | 441,422,412,402,383,363,353,333,333 | 441,422,412,402,383,363,353,333,333,323 | 441,422,412,402,383,363,353,333,333,323,323 | 441,422,412,402,383,363,353,333,333,323,323,304 | 441,422,412,402,383,363,353,333,333,323,323,304,294 | 196 | 196,196 | 196,196,196 | 196,196,196,177 | 196,196,196,177,167 | 196,196,196,177,167,167 | 196,196,196,177,167,167,157 | 196,196,196,177,167,167,157,147 | 196,196,196,177,167,167,157,147,137 | 196,196,196,177,167,167,157,147,137,128 | 196,196,196,177,167,167,157,147,137,128,118 | 196,196,196,177,167,167,157,147,137,128,118,118 | 196,196,196,177,167,167,157,147,137,128,118,118,118 | {Name: "Сталь 12Х18Н9ТЛ (Отливки)",ClassID: "ЛОЖЬ",UltimateStressArray: [441,422,412,402,383,363,353,333,333,323,323,304,294],YieldStressArray: [196,196,196,177,167,167,157,147,137,128,118,118,118]},
Сталь хромоникелевая коррозионно-стойкого аустенитного класса | FALSE | 03Х16Н9М2 (Листы толщиной от 40 до 150 мм) | 550 | 550,500 | 550,500,460 | 550,500,460,430 | 550,500,460,430,420 | 550,500,460,430,420,412 | 550,500,460,430,420,412,400 | 550,500,460,430,420,412,400,400 | 550,500,460,430,420,412,400,400,390 | 550,500,460,430,420,412,400,400,390,370 | 550,500,460,430,420,412,400,400,390,370,355 | 550,500,460,430,420,412,400,400,390,370,355,350 | 550,500,460,430,420,412,400,400,390,370,355,350,300 | 210 | 210,196 | 210,196,185 | 210,196,185,170 | 210,196,185,170,150 | 210,196,185,170,150,145 | 210,196,185,170,150,145,130 | 210,196,185,170,150,145,130,125 | 210,196,185,170,150,145,130,125,125 | 210,196,185,170,150,145,130,125,125,120 | 210,196,185,170,150,145,130,125,125,120,120 | 210,196,185,170,150,145,130,125,125,120,120,115 | 210,196,185,170,150,145,130,125,125,120,120,115,100 | {Name: "Сталь 03Х16Н9М2 (Листы толщиной от 40 до 150 мм)",ClassID: "ЛОЖЬ",UltimateStressArray: [550,500,460,430,420,412,400,400,390,370,355,350,300],YieldStressArray: [210,196,185,170,150,145,130,125,125,120,120,115,100]},
Сталь хромоникелевая коррозионно-стойкого аустенитного класса | FALSE | 03Х16Н9М2 (Поковки (из слитка) толщиной от 180 до 500 мм) | 520 | 520,500 | 520,500,450 | 520,500,450,425 | 520,500,450,425,420 | 520,500,450,425,420,410 | 520,500,450,425,420,410,380 | 520,500,450,425,420,410,380,350 | 520,500,450,425,420,410,380,350,350 | 520,500,450,425,420,410,380,350,350,340 | 520,500,450,425,420,410,380,350,350,340,340 | 520,500,450,425,420,410,380,350,350,340,340,330 | 520,500,450,425,420,410,380,350,350,340,340,330,280 | 200 | 200,186 | 200,186,180 | 200,186,180,175 | 200,186,180,175,140 | 200,186,180,175,140,130 | 200,186,180,175,140,130,125 | 200,186,180,175,140,130,125,110 | 200,186,180,175,140,130,125,110,110 | 200,186,180,175,140,130,125,110,110,105 | 200,186,180,175,140,130,125,110,110,105,100 | 200,186,180,175,140,130,125,110,110,105,100,100 | 200,186,180,175,140,130,125,110,110,105,100,100,95 | {Name: "Сталь 03Х16Н9М2 (Поковки (из слитка) толщиной от 180 до 500 мм)",ClassID: "ЛОЖЬ",UltimateStressArray: [520,500,450,425,420,410,380,350,350,340,340,330,280],YieldStressArray: [200,186,180,175,140,130,125,110,110,105,100,100,95]},
Сталь хромоникелевая коррозионно-стойкого аустенитного класса | FALSE | 08Х16Н11М3 (Листы толщиной от 6 до 50 мм) | 510 | 510,491 | 510,491,441 | 510,491,441,422 | 510,491,441,422,412 | 510,491,441,422,412,402 | 510,491,441,422,412,402,402 | 510,491,441,422,412,402,402,392 | 510,491,441,422,412,402,402,392,392 | 510,491,441,422,412,402,402,392,392,392 | 510,491,441,422,412,402,402,392,392,392,373 | 510,491,441,422,412,402,402,392,392,392,373,363 | 510,491,441,422,412,402,402,392,392,392,373,363,343 | 206 | 206,196 | 206,196,196 | 206,196,196,167 | 206,196,196,167,157 | 206,196,196,167,157,157 | 206,196,196,167,157,157,147 | 206,196,196,167,157,157,147,147 | 206,196,196,167,157,157,147,147,137 | 206,196,196,167,157,157,147,147,137,137 | 206,196,196,167,157,157,147,147,137,137,128 | 206,196,196,167,157,157,147,147,137,137,128,118 | 206,196,196,167,157,157,147,147,137,137,128,118,118 | {Name: "Сталь 08Х16Н11М3 (Листы толщиной от 6 до 50 мм)",ClassID: "ЛОЖЬ",UltimateStressArray: [510,491,441,422,412,402,402,392,392,392,373,363,343],YieldStressArray: [206,196,196,167,157,157,147,147,137,137,128,118,118]},
Сталь хромоникелевая коррозионно-стойкого аустенитного класса | FALSE | 10Х17Н13М2Т (Заготовки в виде поковок и штамповок из слитков массой не более 15 т толщиной до 60 мм) | 510 | 510,491 | 510,491,432 | 510,491,432,412 | 510,491,432,412,392 | 510,491,432,412,392,392 | 510,491,432,412,392,392,353 | 510,491,432,412,392,392,353,353 | 510,491,432,412,392,392,353,353,333 | 510,491,432,412,392,392,353,353,333,333 | 510,491,432,412,392,392,353,353,333,333,323 | 510,491,432,412,392,392,353,353,333,333,323,304 | 510,491,432,412,392,392,353,353,333,333,323,304,255 | 196 | 196,186 | 196,186,186 | 196,186,186,186 | 196,186,186,186,177 | 196,186,186,186,177,177 | 196,186,186,186,177,177,177 | 196,186,186,186,177,177,177,177 | 196,186,186,186,177,177,177,177,147 | 196,186,186,186,177,177,177,177,147,147 | 196,186,186,186,177,177,177,177,147,147,118 | 196,186,186,186,177,177,177,177,147,147,118,118 | 196,186,186,186,177,177,177,177,147,147,118,118,108 | {Name: "Сталь 10Х17Н13М2Т (Заготовки в виде поковок и штамповок из слитков массой не более 15 т толщиной до 60 мм)",ClassID: "ЛОЖЬ",UltimateStressArray: [510,491,432,412,392,392,353,353,333,333,323,304,255],YieldStressArray: [196,186,186,186,177,177,177,177,147,147,118,118,108]},
Сталь хромоникелевая коррозионно-стойкого аустенитного класса | FALSE | 10Х17Н13М2Т (Листы и листовые штамповки, ковано-катаные заготовки толщиной до 60 мм) | 510 | 510,491 | 510,491,432 | 510,491,432,412 | 510,491,432,412,392 | 510,491,432,412,392,392 | 510,491,432,412,392,392,353 | 510,491,432,412,392,392,353,353 | 510,491,432,412,392,392,353,353,333 | 510,491,432,412,392,392,353,353,333,333 | 510,491,432,412,392,392,353,353,333,333,323 | 510,491,432,412,392,392,353,353,333,333,323,304 | 510,491,432,412,392,392,353,353,333,333,323,304,255 | 196 | 196,186 | 196,186,186 | 196,186,186,186 | 196,186,186,186,177 | 196,186,186,186,177,177 | 196,186,186,186,177,177,177 | 196,186,186,186,177,177,177,177 | 196,186,186,186,177,177,177,177,147 | 196,186,186,186,177,177,177,177,147,147 | 196,186,186,186,177,177,177,177,147,147,118 | 196,186,186,186,177,177,177,177,147,147,118,118 | 196,186,186,186,177,177,177,177,147,147,118,118,108 | {Name: "Сталь 10Х17Н13М2Т (Листы и листовые штамповки, ковано-катаные заготовки толщиной до 60 мм)",ClassID: "ЛОЖЬ",UltimateStressArray: [510,491,432,412,392,392,353,353,333,333,323,304,255],YieldStressArray: [196,186,186,186,177,177,177,177,147,147,118,118,108]},
Сталь хромоникелевая коррозионно-стойкого аустенитного класса | FALSE | 10Х17Н13М2Т (Заготовки в виде поковок и штамповок из слитков массой не более 15 т толщиной от 60 до 300 мм) | 510 | 510,491 | 510,491,432 | 510,491,432,412 | 510,491,432,412,392 | 510,491,432,412,392,392 | 510,491,432,412,392,392,353 | 510,491,432,412,392,392,353,353 | 510,491,432,412,392,392,353,353,333 | 510,491,432,412,392,392,353,353,333,333 | 510,491,432,412,392,392,353,353,333,333,323 | 510,491,432,412,392,392,353,353,333,333,323,304 | 510,491,432,412,392,392,353,353,333,333,323,304,255 | 196 | 196,186 | 196,186,186 | 196,186,186,186 | 196,186,186,186,177 | 196,186,186,186,177,177 | 196,186,186,186,177,177,177 | 196,186,186,186,177,177,177,177 | 196,186,186,186,177,177,177,177,147 | 196,186,186,186,177,177,177,177,147,147 | 196,186,186,186,177,177,177,177,147,147,118 | 196,186,186,186,177,177,177,177,147,147,118,118 | 196,186,186,186,177,177,177,177,147,147,118,118,108 | {Name: "Сталь 10Х17Н13М2Т (Заготовки в виде поковок и штамповок из слитков массой не более 15 т толщиной от 60 до 300 мм)",ClassID: "ЛОЖЬ",UltimateStressArray: [510,491,432,412,392,392,353,353,333,333,323,304,255],YieldStressArray: [196,186,186,186,177,177,177,177,147,147,118,118,108]},
Сталь хромоникелевая коррозионно-стойкого аустенитного класса | FALSE | 10Х17Н13М2Т (Листы и листовые штамповки, ковано-катаные заготовки толщиной от 60 до 300 мм) | 510 | 510,491 | 510,491,432 | 510,491,432,412 | 510,491,432,412,392 | 510,491,432,412,392,392 | 510,491,432,412,392,392,353 | 510,491,432,412,392,392,353,353 | 510,491,432,412,392,392,353,353,333 | 510,491,432,412,392,392,353,353,333,333 | 510,491,432,412,392,392,353,353,333,333,323 | 510,491,432,412,392,392,353,353,333,333,323,304 | 510,491,432,412,392,392,353,353,333,333,323,304,255 | 196 | 196,186 | 196,186,186 | 196,186,186,186 | 196,186,186,186,177 | 196,186,186,186,177,177 | 196,186,186,186,177,177,177 | 196,186,186,186,177,177,177,177 | 196,186,186,186,177,177,177,177,147 | 196,186,186,186,177,177,177,177,147,147 | 196,186,186,186,177,177,177,177,147,147,118 | 196,186,186,186,177,177,177,177,147,147,118,118 | 196,186,186,186,177,177,177,177,147,147,118,118,108 | {Name: "Сталь 10Х17Н13М2Т (Листы и листовые штамповки, ковано-катаные заготовки толщиной от 60 до 300 мм)",ClassID: "ЛОЖЬ",UltimateStressArray: [510,491,432,412,392,392,353,353,333,333,323,304,255],YieldStressArray: [196,186,186,186,177,177,177,177,147,147,118,118,108]},
Сталь хромоникелевая коррозионно-стойкого аустенитного класса | FALSE | 10Х17Н13М2Т (Листы толщиной от 0,5 до 160 мм) | 530 | 530,510 | 530,510,451 | 530,510,451,432 | 530,510,451,432,412 | 530,510,451,432,412,412 | 530,510,451,432,412,412,363 | 530,510,451,432,412,412,363,363 | 530,510,451,432,412,412,363,363,343 | 530,510,451,432,412,412,363,363,343,343 | 530,510,451,432,412,412,363,363,343,343,333 | 530,510,451,432,412,412,363,363,343,343,333,314 | 530,510,451,432,412,412,363,363,343,343,333,314,265 | 235 | 235,226 | 235,226,226 | 235,226,226,226 | 235,226,226,226,216 | 235,226,226,226,216,216 | 235,226,226,226,216,216,216 | 235,226,226,226,216,216,216,216 | 235,226,226,226,216,216,216,216,177 | 235,226,226,226,216,216,216,216,177,177 | 235,226,226,226,216,216,216,216,177,177,137 | 235,226,226,226,216,216,216,216,177,177,137,137 | 235,226,226,226,216,216,216,216,177,177,137,137,137 | {Name: "Сталь 10Х17Н13М2Т (Листы толщиной от 0,5 до 160 мм)",ClassID: "ЛОЖЬ",UltimateStressArray: [530,510,451,432,412,412,363,363,343,343,333,314,265],YieldStressArray: [235,226,226,226,216,216,216,216,177,177,137,137,137]},
Сталь хромоникелевая коррозионно-стойкого аустенитного класса | FALSE | 10Х17Н13М2Т (Трубы бесшовные горячедеформированные диаметром от 57 до 325 мм с толщиной стенки от 3,5 до 32 мм) | 530 | 530,510 | 530,510,451 | 530,510,451,432 | 530,510,451,432,412 | 530,510,451,432,412,412 | 530,510,451,432,412,412,363 | 530,510,451,432,412,412,363,363 | 530,510,451,432,412,412,363,363,343 | 530,510,451,432,412,412,363,363,343,343 | 530,510,451,432,412,412,363,363,343,343,333 | 530,510,451,432,412,412,363,363,343,343,333,314 | 530,510,451,432,412,412,363,363,343,343,333,314,314 | 343 | 343,333 | 343,333,333 | 343,333,333,333 | 343,333,333,333,314 | 343,333,333,333,314,314 | 343,333,333,333,314,314,314 | 343,333,333,333,314,314,314,314 | 343,333,333,333,314,314,314,314,255 | 343,333,333,333,314,314,314,314,255,255 | 343,333,333,333,314,314,314,314,255,255,196 | 343,333,333,333,314,314,314,314,255,255,196,196 | 343,333,333,333,314,314,314,314,255,255,196,196,196 | {Name: "Сталь 10Х17Н13М2Т (Трубы бесшовные горячедеформированные диаметром от 57 до 325 мм с толщиной стенки от 3,5 до 32 мм)",ClassID: "ЛОЖЬ",UltimateStressArray: [530,510,451,432,412,412,363,363,343,343,333,314,314],YieldStressArray: [343,333,333,333,314,314,314,314,255,255,196,196,196]},
Сталь хромоникелевая коррозионно-стойкого аустенитного класса | FALSE | 10Х17Н13М2Т (Трубы холодно- и теплодеформированные диаметром от 5 до 250 мм с толщиной стенки от 0,2 до 22 мм) | 530 | 530,510 | 530,510,451 | 530,510,451,432 | 530,510,451,432,412 | 530,510,451,432,412,412 | 530,510,451,432,412,412,363 | 530,510,451,432,412,412,363,363 | 530,510,451,432,412,412,363,363,343 | 530,510,451,432,412,412,363,363,343,343 | 530,510,451,432,412,412,363,363,343,343,333 | 530,510,451,432,412,412,363,363,343,343,333,314 | 530,510,451,432,412,412,363,363,343,343,333,314,314 | 343 | 343,333 | 343,333,333 | 343,333,333,333 | 343,333,333,333,314 | 343,333,333,333,314,314 | 343,333,333,333,314,314,314 | 343,333,333,333,314,314,314,314 | 343,333,333,333,314,314,314,314,255 | 343,333,333,333,314,314,314,314,255,255 | 343,333,333,333,314,314,314,314,255,255,196 | 343,333,333,333,314,314,314,314,255,255,196,196 | 343,333,333,333,314,314,314,314,255,255,196,196,196 | {Name: "Сталь 10Х17Н13М2Т (Трубы холодно- и теплодеформированные диаметром от 5 до 250 мм с толщиной стенки от 0,2 до 22 мм)",ClassID: "ЛОЖЬ",UltimateStressArray: [530,510,451,432,412,412,363,363,343,343,333,314,314],YieldStressArray: [343,333,333,333,314,314,314,314,255,255,196,196,196]},
Сталь хромоникелевая коррозионно-стойкого аустенитного класса | FALSE | 12Х18Н12М3ТЛ (Отливки) | 500 | 500,480 | 500,480,450 | 500,480,450,425 | 500,480,450,425,400 | 500,480,450,425,400,380 | 500,480,450,425,400,380,360 | 500,480,450,425,400,380,360,340 | 500,480,450,425,400,380,360,340,328 | 500,480,450,425,400,380,360,340,328,316 | 500,480,450,425,400,380,360,340,328,316,304 | 500,480,450,425,400,380,360,340,328,316,304,292 | 500,480,450,425,400,380,360,340,328,316,304,292,280 | 216 | 216,196 | 216,196,170 | 216,196,170,165 | 216,196,170,165,160 | 216,196,170,165,160,155 | 216,196,170,165,160,155,150 | 216,196,170,165,160,155,150,140 | 216,196,170,165,160,155,150,140,138 | 216,196,170,165,160,155,150,140,138,136 | 216,196,170,165,160,155,150,140,138,136,134 | 216,196,170,165,160,155,150,140,138,136,134,132 | 216,196,170,165,160,155,150,140,138,136,134,132,130 | {Name: "Сталь 12Х18Н12М3ТЛ (Отливки)",ClassID: "ЛОЖЬ",UltimateStressArray: [500,480,450,425,400,380,360,340,328,316,304,292,280],YieldStressArray: [216,196,170,165,160,155,150,140,138,136,134,132,130]},
Сталь хромоникелевая коррозионно-стойкого аустенитного класса | FALSE | 10Х18Н12М3Л (Отливки) | 392 | 392,385 | 392,385,374 | 392,385,374,363 | 392,385,374,363,351 | 392,385,374,363,351,340 | 392,385,374,363,351,340,328 | 392,385,374,363,351,340,328,317 | 392,385,374,363,351,340,328,317,306 | 392,385,374,363,351,340,328,317,306,294 | 392,385,374,363,351,340,328,317,306,294,282 | 392,385,374,363,351,340,328,317,306,294,282,270 | 392,385,374,363,351,340,328,317,306,294,282,270,258 | 196 | 196,191 | 196,191,182 | 196,191,182,173 | 196,191,182,173,164 | 196,191,182,173,164,155 | 196,191,182,173,164,155,146 | 196,191,182,173,164,155,146,137 | 196,191,182,173,164,155,146,137,127 | 196,191,182,173,164,155,146,137,127,118 | 196,191,182,173,164,155,146,137,127,118,114 | 196,191,182,173,164,155,146,137,127,118,114,112 | 196,191,182,173,164,155,146,137,127,118,114,112,108 | {Name: "Сталь 10Х18Н12М3Л (Отливки)",ClassID: "ЛОЖЬ",UltimateStressArray: [392,385,374,363,351,340,328,317,306,294,282,270,258],YieldStressArray: [196,191,182,173,164,155,146,137,127,118,114,112,108]},
Сталь хромоникелевая коррозионно-стойкого аустенитного класса | FALSE | 09Х16Н15М3Б (Заготовка трубная диаметром от 80 до 180 мм) | 540 | 540,520 | 540,520,500 | 540,520,500,471 | 540,520,500,471,451 | 540,520,500,471,451,432 | 540,520,500,471,451,432,432 | 540,520,500,471,451,432,432,412 | 540,520,500,471,451,432,432,412,392 | 540,520,500,471,451,432,432,412,392,392 | 540,520,500,471,451,432,432,412,392,392,392 | 540,520,500,471,451,432,432,412,392,392,392,392 | 540,520,500,471,451,432,432,412,392,392,392,392,392 | 245 | 245,235 | 245,235,235 | 245,235,235,226 | 245,235,235,226,226 | 245,235,235,226,226,226 | 245,235,235,226,226,226,196 | 245,235,235,226,226,226,196,186 | 245,235,235,226,226,226,196,186,167 | 245,235,235,226,226,226,196,186,167,167 | 245,235,235,226,226,226,196,186,167,167,167 | 245,235,235,226,226,226,196,186,167,167,167,167 | 245,235,235,226,226,226,196,186,167,167,167,167,167 | {Name: "Сталь 09Х16Н15М3Б (Заготовка трубная диаметром от 80 до 180 мм)",ClassID: "ЛОЖЬ",UltimateStressArray: [540,520,500,471,451,432,432,412,392,392,392,392,392],YieldStressArray: [245,235,235,226,226,226,196,186,167,167,167,167,167]},
Сталь хромоникелевая коррозионно-стойкого аустенитного класса | FALSE | 45Х14Н14В2М (Горячекатаная и кованая сталь диаметром, стороной квадрата или толщиной до 60 мм) | 706 | 706,667 | 706,667,638 | 706,667,638,608 | 706,667,638,608,598 | 706,667,638,608,598,589 | 706,667,638,608,598,589,569 | 706,667,638,608,598,589,569,549 | 706,667,638,608,598,589,569,549,549 | 706,667,638,608,598,589,569,549,549,540 | 706,667,638,608,598,589,569,549,549,540,530 | 706,667,638,608,598,589,569,549,549,540,530,520 | 706,667,638,608,598,589,569,549,549,540,530,520 | 314 | 314,294 | 314,294,294 | 314,294,294,294 | 314,294,294,294,294 | 314,294,294,294,294,275 | 314,294,294,294,294,275,265 | 314,294,294,294,294,275,265,245 | 314,294,294,294,294,275,265,245,245 | 314,294,294,294,294,275,265,245,245,235 | 314,294,294,294,294,275,265,245,245,235,226 | 314,294,294,294,294,275,265,245,245,235,226,216 | 314,294,294,294,294,275,265,245,245,235,226,216 | {Name: "Сталь 45Х14Н14В2М (Горячекатаная и кованая сталь диаметром, стороной квадрата или толщиной до 60 мм)",ClassID: "ЛОЖЬ",UltimateStressArray: [706,667,638,608,598,589,569,549,549,540,530,520],YieldStressArray: [314,294,294,294,294,275,265,245,245,235,226,216]},
Сталь хромоникелевая коррозионно-стойкого аустенитного класса | FALSE | 45Х14Н14В2М (Калиброванная сталь диаметром или стороной квадрата до 70 мм) | 706 | 706,667 | 706,667,638 | 706,667,638,608 | 706,667,638,608,598 | 706,667,638,608,598,589 | 706,667,638,608,598,589,569 | 706,667,638,608,598,589,569,549 | 706,667,638,608,598,589,569,549,549 | 706,667,638,608,598,589,569,549,549,540 | 706,667,638,608,598,589,569,549,549,540,530 | 706,667,638,608,598,589,569,549,549,540,530,520 | 706,667,638,608,598,589,569,549,549,540,530,520 | 314 | 314,294 | 314,294,294 | 314,294,294,294 | 314,294,294,294,294 | 314,294,294,294,294,275 | 314,294,294,294,294,275,265 | 314,294,294,294,294,275,265,245 | 314,294,294,294,294,275,265,245,245 | 314,294,294,294,294,275,265,245,245,235 | 314,294,294,294,294,275,265,245,245,235,226 | 314,294,294,294,294,275,265,245,245,235,226,216 | 314,294,294,294,294,275,265,245,245,235,226,216 | {Name: "Сталь 45Х14Н14В2М (Калиброванная сталь диаметром или стороной квадрата до 70 мм)",ClassID: "ЛОЖЬ",UltimateStressArray: [706,667,638,608,598,589,569,549,549,540,530,520],YieldStressArray: [314,294,294,294,294,275,265,245,245,235,226,216]},
Сталь хромоникелевая коррозионно-стойкого аустенитного класса | FALSE | 45Х14Н14В2М (Горячекатаная и кованая сталь диаметром, стороной квадрата или толщиной от 60 до 100 мм) | 706 | 706,667 | 706,667,638 | 706,667,638,608 | 706,667,638,608,598 | 706,667,638,608,598,589 | 706,667,638,608,598,589,569 | 706,667,638,608,598,589,569,549 | 706,667,638,608,598,589,569,549,549 | 706,667,638,608,598,589,569,549,549,540 | 706,667,638,608,598,589,569,549,549,540,530 | 706,667,638,608,598,589,569,549,549,540,530,520 | 706,667,638,608,598,589,569,549,549,540,530,520 | 314 | 314,294 | 314,294,294 | 314,294,294,294 | 314,294,294,294,294 | 314,294,294,294,294,275 | 314,294,294,294,294,275,265 | 314,294,294,294,294,275,265,245 | 314,294,294,294,294,275,265,245,245 | 314,294,294,294,294,275,265,245,245,235 | 314,294,294,294,294,275,265,245,245,235,226 | 314,294,294,294,294,275,265,245,245,235,226,216 | 314,294,294,294,294,275,265,245,245,235,226,216 | {Name: "Сталь 45Х14Н14В2М (Горячекатаная и кованая сталь диаметром, стороной квадрата или толщиной от 60 до 100 мм)",ClassID: "ЛОЖЬ",UltimateStressArray: [706,667,638,608,598,589,569,549,549,540,530,520],YieldStressArray: [314,294,294,294,294,275,265,245,245,235,226,216]},
Сталь хромоникелевая коррозионно-стойкого аустенитного класса | FALSE | 45Х14Н14В2М (Горячекатаная и кованая сталь диаметром, стороной квадрата или толщиной от 100 до 150 мм) | 706 | 706,667 | 706,667,638 | 706,667,638,608 | 706,667,638,608,598 | 706,667,638,608,598,589 | 706,667,638,608,598,589,569 | 706,667,638,608,598,589,569,549 | 706,667,638,608,598,589,569,549,549 | 706,667,638,608,598,589,569,549,549,540 | 706,667,638,608,598,589,569,549,549,540,530 | 706,667,638,608,598,589,569,549,549,540,530,520 | 706,667,638,608,598,589,569,549,549,540,530,520 | 314 | 314,294 | 314,294,294 | 314,294,294,294 | 314,294,294,294,294 | 314,294,294,294,294,275 | 314,294,294,294,294,275,265 | 314,294,294,294,294,275,265,245 | 314,294,294,294,294,275,265,245,245 | 314,294,294,294,294,275,265,245,245,235 | 314,294,294,294,294,275,265,245,245,235,226 | 314,294,294,294,294,275,265,245,245,235,226,216 | 314,294,294,294,294,275,265,245,245,235,226,216 | {Name: "Сталь 45Х14Н14В2М (Горячекатаная и кованая сталь диаметром, стороной квадрата или толщиной от 100 до 150 мм)",ClassID: "ЛОЖЬ",UltimateStressArray: [706,667,638,608,598,589,569,549,549,540,530,520],YieldStressArray: [314,294,294,294,294,275,265,245,245,235,226,216]},
Сталь хромоникелевая коррозионно-стойкого аустенитного класса | FALSE | Х18Н22В2Т2 (Поковки из слитков массой до 10 т) | 657 | 657,638 | 657,638,628 | 657,638,628,608 | 657,638,628,608,598 | 657,638,628,608,598,589 | 657,638,628,608,598,589,589 | 657,638,628,608,598,589,589,569 | 657,638,628,608,598,589,589,569,559 | 657,638,628,608,598,589,589,569,559,549 | 657,638,628,608,598,589,589,569,559,549,540 | 657,638,628,608,598,589,589,569,559,549,540,530 | 657,638,628,608,598,589,589,569,559,549,540,530,530 | 343 | 343,343 | 343,343,343 | 343,343,343,323 | 343,343,343,323,323 | 343,343,343,323,323,323 | 343,343,343,323,323,323,323 | 343,343,343,323,323,323,323,323 | 343,343,343,323,323,323,323,323,323 | 343,343,343,323,323,323,323,323,323,314 | 343,343,343,323,323,323,323,323,323,314,294 | 343,343,343,323,323,323,323,323,323,314,294,294 | 343,343,343,323,323,323,323,323,323,314,294,294,294 | {Name: "Сталь Х18Н22В2Т2 (Поковки из слитков массой до 10 т)",ClassID: "ЛОЖЬ",UltimateStressArray: [657,638,628,608,598,589,589,569,559,549,540,530,530],YieldStressArray: [343,343,343,323,323,323,323,323,323,314,294,294,294]},
Сталь хромоникелевая коррозионно-стойкого аустенитного класса | FALSE | 31Х19Н9МВБТ (Заготовки крепежных деталей неограниченной толщины, КП315*) | 589 | 589,589 | 589,589,569 | 589,589,569,549 | 589,589,569,549,530 | 589,589,569,549,530,510 | 589,589,569,549,530,510,491 | 589,589,569,549,530,510,491,471 | 589,589,569,549,530,510,491,471,441 | 589,589,569,549,530,510,491,471,441,441 | 589,589,569,549,530,510,491,471,441,441,412 | 589,589,569,549,530,510,491,471,441,441,412,392 | 589,589,569,549,530,510,491,471,441,441,412,392,392 | 315 | 315,314 | 315,314,314 | 315,314,314,314 | 315,314,314,314,314 | 315,314,314,314,314,314 | 315,314,314,314,314,314,314 | 315,314,314,314,314,314,314,294 | 315,314,314,314,314,314,314,294,284 | 315,314,314,314,314,314,314,294,284,275 | 315,314,314,314,314,314,314,294,284,275,275 | 315,314,314,314,314,314,314,294,284,275,275,265 | 315,314,314,314,314,314,314,294,284,275,275,265,196 | {Name: "Сталь 31Х19Н9МВБТ (Заготовки крепежных деталей неограниченной толщины, КП315*)",ClassID: "ЛОЖЬ",UltimateStressArray: [589,589,569,549,530,510,491,471,441,441,412,392,392],YieldStressArray: [315,314,314,314,314,314,314,294,284,275,275,265,196]},
Сталь хромоникелевая коррозионно-стойкого аустенитного класса | FALSE | 31Х19Н9МВБТ (Горячекатаная и кованая сталь диаметром, стороной квадрата или толщиной до 60 мм) | 589 | 589,589 | 589,589,569 | 589,589,569,549 | 589,589,569,549,530 | 589,589,569,549,530,510 | 589,589,569,549,530,510,491 | 589,589,569,549,530,510,491,471 | 589,589,569,549,530,510,491,471,441 | 589,589,569,549,530,510,491,471,441,441 | 589,589,569,549,530,510,491,471,441,441,412 | 589,589,569,549,530,510,491,471,441,441,412,392 | 589,589,569,549,530,510,491,471,441,441,412,392,392 | 294 | 294,294 | 294,294,294 | 294,294,294,294 | 294,294,294,294,294 | 294,294,294,294,294,294 | 294,294,294,294,294,294,294 | 294,294,294,294,294,294,294,294 | 294,294,294,294,294,294,294,294,294 | 294,294,294,294,294,294,294,294,294,275 | 294,294,294,294,294,294,294,294,294,275,275 | 294,294,294,294,294,294,294,294,294,275,275,265 | 294,294,294,294,294,294,294,294,294,275,275,265,265 | {Name: "Сталь 31Х19Н9МВБТ (Горячекатаная и кованая сталь диаметром, стороной квадрата или толщиной до 60 мм)",ClassID: "ЛОЖЬ",UltimateStressArray: [589,589,569,549,530,510,491,471,441,441,412,392,392],YieldStressArray: [294,294,294,294,294,294,294,294,294,275,275,265,265]},
Сталь хромоникелевая коррозионно-стойкого аустенитного класса | FALSE | 31Х19Н9МВБТ (Горячекатаная и кованая сталь диаметром, стороной квадрата или толщиной от 60 до 100 мм) | 589 | 589,589 | 589,589,569 | 589,589,569,549 | 589,589,569,549,530 | 589,589,569,549,530,510 | 589,589,569,549,530,510,491 | 589,589,569,549,530,510,491,471 | 589,589,569,549,530,510,491,471,441 | 589,589,569,549,530,510,491,471,441,441 | 589,589,569,549,530,510,491,471,441,441,412 | 589,589,569,549,530,510,491,471,441,441,412,392 | 589,589,569,549,530,510,491,471,441,441,412,392,392 | 294 | 294,294 | 294,294,294 | 294,294,294,294 | 294,294,294,294,294 | 294,294,294,294,294,294 | 294,294,294,294,294,294,294 | 294,294,294,294,294,294,294,294 | 294,294,294,294,294,294,294,294,294 | 294,294,294,294,294,294,294,294,294,275 | 294,294,294,294,294,294,294,294,294,275,275 | 294,294,294,294,294,294,294,294,294,275,275,265 | 294,294,294,294,294,294,294,294,294,275,275,265,265 | {Name: "Сталь 31Х19Н9МВБТ (Горячекатаная и кованая сталь диаметром, стороной квадрата или толщиной от 60 до 100 мм)",ClassID: "ЛОЖЬ",UltimateStressArray: [589,589,569,549,530,510,491,471,441,441,412,392,392],YieldStressArray: [294,294,294,294,294,294,294,294,294,275,275,265,265]},
Сталь хромоникелевая коррозионно-стойкого аустенитного класса | FALSE | 31Х19Н9МВБТ (Горячекатаная и кованая сталь диаметром, стороной квадрата или толщиной от 100 до 200 мм) | 589 | 589,589 | 589,589,569 | 589,589,569,549 | 589,589,569,549,530 | 589,589,569,549,530,510 | 589,589,569,549,530,510,491 | 589,589,569,549,530,510,491,471 | 589,589,569,549,530,510,491,471,441 | 589,589,569,549,530,510,491,471,441,441 | 589,589,569,549,530,510,491,471,441,441,412 | 589,589,569,549,530,510,491,471,441,441,412,392 | 589,589,569,549,530,510,491,471,441,441,412,392,392 | 294 | 294,294 | 294,294,294 | 294,294,294,294 | 294,294,294,294,294 | 294,294,294,294,294,294 | 294,294,294,294,294,294,294 | 294,294,294,294,294,294,294,294 | 294,294,294,294,294,294,294,294,294 | 294,294,294,294,294,294,294,294,294,275 | 294,294,294,294,294,294,294,294,294,275,275 | 294,294,294,294,294,294,294,294,294,275,275,265 | 294,294,294,294,294,294,294,294,294,275,275,265,265 | {Name: "Сталь 31Х19Н9МВБТ (Горячекатаная и кованая сталь диаметром, стороной квадрата или толщиной от 100 до 200 мм)",ClassID: "ЛОЖЬ",UltimateStressArray: [589,589,569,549,530,510,491,471,441,441,412,392,392],YieldStressArray: [294,294,294,294,294,294,294,294,294,275,275,265,265]},
Сталь хромоникелевая коррозионно-стойкого аустенитного класса | FALSE | 10Х11Н20Т3Р (Горячекатаная и кованая сталь диаметром, стороной квадрата или толщиной от 60 до 100 мм) | 883 | 883,883 | 883,883,883 | 883,883,883,883 | 883,883,883,883,883 | 883,883,883,883,883,883 | 883,883,883,883,883,883,883 | 883,883,883,883,883,883,883,883 | 883,883,883,883,883,883,883,883,834 | 883,883,883,883,883,883,883,883,834,834 | 883,883,883,883,883,883,883,883,834,834,834 | 883,883,883,883,883,883,883,883,834,834,834,804 | 883,883,883,883,883,883,883,883,834,834,834,804,785 | 589 | 589,589 | 589,589,589 | 589,589,589,589 | 589,589,589,589,589 | 589,589,589,589,589,589 | 589,589,589,589,589,589,589 | 589,589,589,589,589,589,589,589 | 589,589,589,589,589,589,589,589,589 | 589,589,589,589,589,589,589,589,589,589 | 589,589,589,589,589,589,589,589,589,589,559 | 589,589,589,589,589,589,589,589,589,589,559,540 | 589,589,589,589,589,589,589,589,589,589,559,540,520 | {Name: "Сталь 10Х11Н20Т3Р (Горячекатаная и кованая сталь диаметром, стороной квадрата или толщиной от 60 до 100 мм)",ClassID: "ЛОЖЬ",UltimateStressArray: [883,883,883,883,883,883,883,883,834,834,834,804,785],YieldStressArray: [589,589,589,589,589,589,589,589,589,589,559,540,520]},
Сталь хромоникелевая коррозионно-стойкого аустенитного класса | FALSE | 10Х11Н20Т3Р (Горячекатаная и кованая сталь диаметром, стороной квадрата или толщиной от 100 до 150 мм) | 883 | 883,883 | 883,883,883 | 883,883,883,883 | 883,883,883,883,883 | 883,883,883,883,883,883 | 883,883,883,883,883,883,883 | 883,883,883,883,883,883,883,883 | 883,883,883,883,883,883,883,883,834 | 883,883,883,883,883,883,883,883,834,834 | 883,883,883,883,883,883,883,883,834,834,834 | 883,883,883,883,883,883,883,883,834,834,834,804 | 883,883,883,883,883,883,883,883,834,834,834,804,785 | 589 | 589,589 | 589,589,589 | 589,589,589,589 | 589,589,589,589,589 | 589,589,589,589,589,589 | 589,589,589,589,589,589,589 | 589,589,589,589,589,589,589,589 | 589,589,589,589,589,589,589,589,589 | 589,589,589,589,589,589,589,589,589,589 | 589,589,589,589,589,589,589,589,589,589,559 | 589,589,589,589,589,589,589,589,589,589,559,540 | 589,589,589,589,589,589,589,589,589,589,559,540,520 | {Name: "Сталь 10Х11Н20Т3Р (Горячекатаная и кованая сталь диаметром, стороной квадрата или толщиной от 100 до 150 мм)",ClassID: "ЛОЖЬ",UltimateStressArray: [883,883,883,883,883,883,883,883,834,834,834,804,785],YieldStressArray: [589,589,589,589,589,589,589,589,589,589,559,540,520]},
Сталь хромоникелевая коррозионно-стойкого аустенитного класса | FALSE | 10Х11Н20Т3Р (Заготовки крепежных деталей, КП490*) | 834 | 834,834 | 834,834,834 | 834,834,834,834 | 834,834,834,834,834 | 834,834,834,834,834,834 | 834,834,834,834,834,834,834 | 834,834,834,834,834,834,834,834 | 834,834,834,834,834,834,834,834,785 | 834,834,834,834,834,834,834,834,785,785 | 834,834,834,834,834,834,834,834,785,785,785 | 834,834,834,834,834,834,834,834,785,785,785,755 | 834,834,834,834,834,834,834,834,785,785,785,755,736 | 490 | 490,490 | 490,490,490 | 490,490,490,490 | 490,490,490,490,490 | 490,490,490,490,490,490 | 490,490,490,490,490,490,471 | 490,490,490,490,490,490,471,441 | 490,490,490,490,490,490,471,441,441 | 490,490,490,490,490,490,471,441,441,441 | 490,490,490,490,490,490,471,441,441,441,441 | 490,490,490,490,490,490,471,441,441,441,441,441 | 490,490,490,490,490,490,471,441,441,441,441,441,441 | {Name: "Сталь 10Х11Н20Т3Р (Заготовки крепежных деталей, КП490*)",ClassID: "ЛОЖЬ",UltimateStressArray: [834,834,834,834,834,834,834,834,785,785,785,755,736],YieldStressArray: [490,490,490,490,490,490,471,441,441,441,441,441,441]},
Сталь хромоникелевая коррозионно-стойкого аустенитного класса | FALSE | 10Х11Н20Т3Р (Сортовой прокат, КП490*) | 834 | 834,834 | 834,834,834 | 834,834,834,834 | 834,834,834,834,834 | 834,834,834,834,834,834 | 834,834,834,834,834,834,834 | 834,834,834,834,834,834,834,834 | 834,834,834,834,834,834,834,834,785 | 834,834,834,834,834,834,834,834,785,785 | 834,834,834,834,834,834,834,834,785,785,785 | 834,834,834,834,834,834,834,834,785,785,785,755 | 834,834,834,834,834,834,834,834,785,785,785,755,736 | 490 | 490,490 | 490,490,490 | 490,490,490,490 | 490,490,490,490,490 | 490,490,490,490,490,490 | 490,490,490,490,490,490,471 | 490,490,490,490,490,490,471,441 | 490,490,490,490,490,490,471,441,441 | 490,490,490,490,490,490,471,441,441,441 | 490,490,490,490,490,490,471,441,441,441,441 | 490,490,490,490,490,490,471,441,441,441,441,441 | 490,490,490,490,490,490,471,441,441,441,441,441,441 | {Name: "Сталь 10Х11Н20Т3Р (Сортовой прокат, КП490*)",ClassID: "ЛОЖЬ",UltimateStressArray: [834,834,834,834,834,834,834,834,785,785,785,755,736],YieldStressArray: [490,490,490,490,490,490,471,441,441,441,441,441,441]},
Сталь хромоникелевая коррозионно-стойкого аустенитного класса | FALSE | 10Х11Н20Т3Р (Горячекатаная и кованая сталь диаметром, стороной квадрата или толщиной до 60 мм) | 883 | 883,883 | 883,883,883 | 883,883,883,883 | 883,883,883,883,883 | 883,883,883,883,883,883 | 883,883,883,883,883,883,883 | 883,883,883,883,883,883,883,883 | 883,883,883,883,883,883,883,883,834 | 883,883,883,883,883,883,883,883,834,834 | 883,883,883,883,883,883,883,883,834,834,834 | 883,883,883,883,883,883,883,883,834,834,834,804 | 883,883,883,883,883,883,883,883,834,834,834,804,785 | 589 | 589,589 | 589,589,589 | 589,589,589,589 | 589,589,589,589,589 | 589,589,589,589,589,589 | 589,589,589,589,589,589,589 | 589,589,589,589,589,589,589,589 | 589,589,589,589,589,589,589,589,589 | 589,589,589,589,589,589,589,589,589,589 | 589,589,589,589,589,589,589,589,589,589,559 | 589,589,589,589,589,589,589,589,589,589,559,540 | 589,589,589,589,589,589,589,589,589,589,559,540,520 | {Name: "Сталь 10Х11Н20Т3Р (Горячекатаная и кованая сталь диаметром, стороной квадрата или толщиной до 60 мм)",ClassID: "ЛОЖЬ",UltimateStressArray: [883,883,883,883,883,883,883,883,834,834,834,804,785],YieldStressArray: [589,589,589,589,589,589,589,589,589,589,559,540,520]},
Сплав на железоникелевой основе | СЖНО | 1Х16Н36МБТЮР | 785 | 785,765 | 785,765,755 | 785,765,755,746 | 785,765,755,746,736 | 785,765,755,746,736,736 | 785,765,755,746,736,736,736 | 785,765,755,746,736,736,736,726 | 785,765,755,746,736,736,736,726,706 | 785,765,755,746,736,736,736,726,706,706 | 785,765,755,746,736,736,736,726,706,706,687 | 785,765,755,746,736,736,736,726,706,706,687,687 | 785,765,755,746,736,736,736,726,706,706,687,687 | 392 | 392,392 | 392,392,392 | 392,392,392,392 | 392,392,392,392,392 | 392,392,392,392,392,392 | 392,392,392,392,392,392,392 | 392,392,392,392,392,392,392,392 | 392,392,392,392,392,392,392,392,392 | 392,392,392,392,392,392,392,392,392,392 | 392,392,392,392,392,392,392,392,392,392,392 | 392,392,392,392,392,392,392,392,392,392,392,392 | 392,392,392,392,392,392,392,392,392,392,392,392 | {Name: "Сталь 1Х16Н36МБТЮР",ClassID: "СЖНО",UltimateStressArray: [785,765,755,746,736,736,736,726,706,706,687,687],YieldStressArray: [392,392,392,392,392,392,392,392,392,392,392,392]},
Сплав на железоникелевой основе | СЖНО | 03Х21Н32М3Б (Прутки, поковки) | 539 | 539,539 | 539,539,539 | 539,539,539,539 | 539,539,539,539,539 | 539,539,539,539,539,491 | 539,539,539,539,539,491,490 | 539,539,539,539,539,491,490,441 | 539,539,539,539,539,491,490,441,441 | 539,539,539,539,539,491,490,441,441,441 | 539,539,539,539,539,491,490,441,441,441,441 | 539,539,539,539,539,491,490,441,441,441,441,392 | 539,539,539,539,539,491,490,441,441,441,441,392 | 216 | 216,216 | 216,216,216 | 216,216,216,216 | 216,216,216,216,216 | 216,216,216,216,216,196 | 216,216,216,216,216,196,196 | 216,216,216,216,216,196,196,167 | 216,216,216,216,216,196,196,167,167 | 216,216,216,216,216,196,196,167,167,167 | 216,216,216,216,216,196,196,167,167,167,147 | 216,216,216,216,216,196,196,167,167,167,147,147 | 216,216,216,216,216,196,196,167,167,167,147,147 | {Name: "Сталь 03Х21Н32М3Б (Прутки, поковки)",ClassID: "СЖНО",UltimateStressArray: [539,539,539,539,539,491,490,441,441,441,441,392],YieldStressArray: [216,216,216,216,216,196,196,167,167,167,147,147]},
Сплав на железоникелевой основе | СЖНО | 03Х21Н32М3Б (Трубы) | 539 | 539,539 | 539,539,539 | 539,539,539,539 | 539,539,539,539,539 | 539,539,539,539,539,491 | 539,539,539,539,539,491,491 | 539,539,539,539,539,491,491,441 | 539,539,539,539,539,491,491,441,441 | 539,539,539,539,539,491,491,441,441,441 | 539,539,539,539,539,491,491,441,441,441,441 | 539,539,539,539,539,491,491,441,441,441,441,392 | 539,539,539,539,539,491,491,441,441,441,441,392 | 216 | 216,216 | 216,216,216 | 216,216,216,216 | 216,216,216,216,216 | 216,216,216,216,216,216 | 216,216,216,216,216,216,196 | 216,216,216,216,216,216,196,196 | 216,216,216,216,216,216,196,196,196 | 216,216,216,216,216,216,196,196,196,196 | 216,216,216,216,216,216,196,196,196,196,176 | 216,216,216,216,216,216,196,196,196,196,176,157 | 216,216,216,216,216,216,196,196,196,196,176,157 | {Name: "Сталь 03Х21Н32М3Б (Трубы)",ClassID: "СЖНО",UltimateStressArray: [539,539,539,539,539,491,491,441,441,441,441,392],YieldStressArray: [216,216,216,216,216,216,196,196,196,196,176,157]},
Сплав на железоникелевой основе | СЖНО | Сплав ХН35ВТ (Заготовки крепежных деталей толщиной до 400 мм и от 620 до 650 мм, КП395*) | 736 | 736,716 | 736,716,686 | 736,716,686,676 | 736,716,686,676,666 | 736,716,686,676,666,657 | 736,716,686,676,666,657,657 | 736,716,686,676,666,657,657,647 | 736,716,686,676,666,657,657,647,638 | 736,716,686,676,666,657,657,647,638,617 | 736,716,686,676,666,657,657,647,638,617,598 | 736,716,686,676,666,657,657,647,638,617,598,568 | 736,716,686,676,666,657,657,647,638,617,598,568,539 | 395 | 395,395 | 395,395,373 | 395,395,373,363 | 395,395,373,363,353 | 395,395,373,363,353,353 | 395,395,373,363,353,353,353 | 395,395,373,363,353,353,353,353 | 395,395,373,363,353,353,353,353,353 | 395,395,373,363,353,353,353,353,353,353 | 395,395,373,363,353,353,353,353,353,353,353 | 395,395,373,363,353,353,353,353,353,353,353,343 | 395,395,373,363,353,353,353,353,353,353,353,343,333 | {Name: "Сплав ХН35ВТ (Заготовки крепежных деталей толщиной до 400 мм и от 620 до 650 мм, КП395*)",ClassID: "СЖНО",UltimateStressArray: [736,716,686,676,666,657,657,647,638,617,598,568,539],YieldStressArray: [395,395,373,363,353,353,353,353,353,353,353,343,333]},
Сплав на железоникелевой основе | СЖНО | Сплав ХН35ВТ (Сортовой прокат толщиной до 100 мм) | 736 | 736,716 | 736,716,686 | 736,716,686,676 | 736,716,686,676,666 | 736,716,686,676,666,657 | 736,716,686,676,666,657,657 | 736,716,686,676,666,657,657,647 | 736,716,686,676,666,657,657,647,638 | 736,716,686,676,666,657,657,647,638,617 | 736,716,686,676,666,657,657,647,638,617,598 | 736,716,686,676,666,657,657,647,638,617,598,568 | 736,716,686,676,666,657,657,647,638,617,598,568,539 | 395 | 395,395 | 395,395,373 | 395,395,373,363 | 395,395,373,363,353 | 395,395,373,363,353,353 | 395,395,373,363,353,353,353 | 395,395,373,363,353,353,353,353 | 395,395,373,363,353,353,353,353,353 | 395,395,373,363,353,353,353,353,353,353 | 395,395,373,363,353,353,353,353,353,353,353 | 395,395,373,363,353,353,353,353,353,353,353,343 | 395,395,373,363,353,353,353,353,353,353,353,343,333 | {Name: "Сплав ХН35ВТ (Сортовой прокат толщиной до 100 мм)",ClassID: "СЖНО",UltimateStressArray: [736,716,686,676,666,657,657,647,638,617,598,568,539],YieldStressArray: [395,395,373,363,353,353,353,353,353,353,353,343,333]},
Сплав на железоникелевой основе | СЖНО | Сплав ХН35ВТ-ВД (Кованый и горячекатаный пруток диаметром от 40 до 200 мм) | 834 | 834,814 | 834,814,804 | 834,814,804,785 | 834,814,804,785,785 | 834,814,804,785,785,765 | 834,814,804,785,785,765,755 | 834,814,804,785,785,765,755,746 | 834,814,804,785,785,765,755,746,736 | 834,814,804,785,785,765,755,746,736,736 | 834,814,804,785,785,765,755,746,736,736,736 | 834,814,804,785,785,765,755,746,736,736,736,706 | 834,814,804,785,785,765,755,746,736,736,736,706,667 | 491 | 491,491 | 491,491,461 | 491,491,461,451 | 491,491,461,451,441 | 491,491,461,451,441,441 | 491,491,461,451,441,441,441 | 491,491,461,451,441,441,441,441 | 491,491,461,451,441,441,441,441,441 | 491,491,461,451,441,441,441,441,441,441 | 491,491,461,451,441,441,441,441,441,441,441 | 491,491,461,451,441,441,441,441,441,441,441,441 | 491,491,461,451,441,441,441,441,441,441,441,441,412 | {Name: "Сплав ХН35ВТ-ВД (Кованый и горячекатаный пруток диаметром от 40 до 200 мм)",ClassID: "СЖНО",UltimateStressArray: [834,814,804,785,785,765,755,746,736,736,736,706,667],YieldStressArray: [491,491,461,451,441,441,441,441,441,441,441,441,412]},
Сплав на железоникелевой основе | СЖНО | Сплав ХН35ВТ-ВД (Сортовой прокат до 100 мм) | 834 | 834,814 | 834,814,804 | 834,814,804,785 | 834,814,804,785,785 | 834,814,804,785,785,765 | 834,814,804,785,785,765,755 | 834,814,804,785,785,765,755,746 | 834,814,804,785,785,765,755,746,736 | 834,814,804,785,785,765,755,746,736,736 | 834,814,804,785,785,765,755,746,736,736,736 | 834,814,804,785,785,765,755,746,736,736,736,706 | 834,814,804,785,785,765,755,746,736,736,736,706,667 | 491 | 491,491 | 491,491,461 | 491,491,461,451 | 491,491,461,451,441 | 491,491,461,451,441,441 | 491,491,461,451,441,441,441 | 491,491,461,451,441,441,441,441 | 491,491,461,451,441,441,441,441,441 | 491,491,461,451,441,441,441,441,441,441 | 491,491,461,451,441,441,441,441,441,441,441 | 491,491,461,451,441,441,441,441,441,441,441,441 | 491,491,461,451,441,441,441,441,441,441,441,441,412 | {Name: "Сплав ХН35ВТ-ВД (Сортовой прокат до 100 мм)",ClassID: "СЖНО",UltimateStressArray: [834,814,804,785,785,765,755,746,736,736,736,706,667],YieldStressArray: [491,491,461,451,441,441,441,441,441,441,441,441,412]},
Сплав на железоникелевой основе | СЖНО | Сплав ХН35ВТЮ | 883 | 883,883 | 883,883,883 | 883,883,883,883 | 883,883,883,883,883 | 883,883,883,883,883,883 | 883,883,883,883,883,883,883 | 883,883,883,883,883,883,883,883 | 883,883,883,883,883,883,883,883,883 | 883,883,883,883,883,883,883,883,883,883 | 883,883,883,883,883,883,883,883,883,883,883 | 883,883,883,883,883,883,883,883,883,883,883,883 | 883,883,883,883,883,883,883,883,883,883,883,883,883 | 589 | 589,589 | 589,589,589 | 589,589,589,589 | 589,589,589,589,589 | 589,589,589,589,589,589 | 589,589,589,589,589,589,589 | 589,589,589,589,589,589,589,589 | 589,589,589,589,589,589,589,589,589 | 589,589,589,589,589,589,589,589,589,589 | 589,589,589,589,589,589,589,589,589,589,589 | 589,589,589,589,589,589,589,589,589,589,589,589 | 589,589,589,589,589,589,589,589,589,589,589,589,579 | {Name: "Сплав ХН35ВТЮ",ClassID: "СЖНО",UltimateStressArray: [883,883,883,883,883,883,883,883,883,883,883,883,883],YieldStressArray: [589,589,589,589,589,589,589,589,589,589,589,589,579]},
Сплав на железоникелевой основе | СЖНО | Сплав 0Х20Н46Б (Бесшовные трубы холодно и теплодеформированные наружным диаметром от 13 до 32 мм с толщиной стенки от 1,5 до 3 мм) | 520 | 520,510 | 520,510,510 | 520,510,510,491 | 520,510,510,491,451 | 520,510,510,491,451,441 | 520,510,510,491,451,441,441 | 520,510,510,491,451,441,441,441 | 520,510,510,491,451,441,441,441,441 | 520,510,510,491,451,441,441,441,441,441 | 520,510,510,491,451,441,441,441,441,441,432 | 520,510,510,491,451,441,441,441,441,441,432,422 | 520,510,510,491,451,441,441,441,441,441,432,422,392 | 196 | 196,186 | 196,186,186 | 196,186,186,177 | 196,186,186,177,167 | 196,186,186,177,167,167 | 196,186,186,177,167,167,167 | 196,186,186,177,167,167,167,157 | 196,186,186,177,167,167,167,157,157 | 196,186,186,177,167,167,167,157,157,157 | 196,186,186,177,167,167,167,157,157,157,157 | 196,186,186,177,167,167,167,157,157,157,157,157 | 196,186,186,177,167,167,167,157,157,157,157,157,147 | {Name: "Сплав 0Х20Н46Б (Бесшовные трубы холодно и теплодеформированные наружным диаметром от 13 до 32 мм с толщиной стенки от 1,5 до 3 мм)",ClassID: "СЖНО",UltimateStressArray: [520,510,510,491,451,441,441,441,441,441,432,422,392],YieldStressArray: [196,186,186,177,167,167,167,157,157,157,157,157,147]},
Сплав на железоникелевой основе | СЖНО | Сплав 0Х20Н46Б (Прутки круглого и квадратного сечения толщиной или диаметром от 30 до 170 мм) | 540 | 540,530 | 540,530,530 | 540,530,530,510 | 540,530,530,510,471 | 540,530,530,510,471,461 | 540,530,530,510,471,461,461 | 540,530,530,510,471,461,461,461 | 540,530,530,510,471,461,461,461,461 | 540,530,530,510,471,461,461,461,461,461 | 540,530,530,510,471,461,461,461,461,461,451 | 540,530,530,510,471,461,461,461,461,461,451,441 | 540,530,530,510,471,461,461,461,461,461,451,441,412 | 206 | 206,196 | 206,196,196 | 206,196,196,186 | 206,196,196,186,177 | 206,196,196,186,177,177 | 206,196,196,186,177,177,177 | 206,196,196,186,177,177,177,167 | 206,196,196,186,177,177,177,167,167 | 206,196,196,186,177,177,177,167,167,167 | 206,196,196,186,177,177,177,167,167,167,167 | 206,196,196,186,177,177,177,167,167,167,167,167 | 206,196,196,186,177,177,177,167,167,167,167,167,157 | {Name: "Сплав 0Х20Н46Б (Прутки круглого и квадратного сечения толщиной или диаметром от 30 до 170 мм)",ClassID: "СЖНО",UltimateStressArray: [540,530,530,510,471,461,461,461,461,461,451,441,412],YieldStressArray: [206,196,196,186,177,177,177,167,167,167,167,167,157]},

## Для давления ГИ
Класс материала | Марка стали или сплава | Сортамент | Температура, К (°С) | [12 empty] | Температура, К (°С)
|  |  | 600 | 550 | 500 | 450 | 400 | 350 | 300 | 250 | 200 | 150 | 100 | 50 | 20 | 600 | 550 | 500 | 450 | 400 | 350 | 300 | 250 | 200 | 150 | 100 | 50 | 20
Сталь углеродистая | Ст3сп5 | Горячекатаная сортовая фасонная и листовая сталь толщиной до 20 мм | - | - | - | - | - | - | 284 | 323 | 343 | 353 | 353 | 363 | 373 | - | - | - | - | - | - | 186 | 206 | 235 | 235 | 235 | 235 | 245
Сталь углеродистая | Ст3сп5 | Горячекатаная сортовая фасонная и листовая сталь толщиной от 20 до 100 мм | - | - | - | - | - | - | 284 | 323 | 343 | 353 | 353 | 363 | 373 | - | - | - | - | - | - | 157 | 177 | 196 | 196 | 196 | 196 | 206
Сталь углеродистая | Ст3сп5 | Горячекатаная сортовая фасонная и листовая сталь толщиной более 100 мм | - | - | - | - | - | - | 284 | 323 | 343 | 353 | 353 | 363 | 373 | - | - | - | - | - | - | 157 | 177 | 196 | 196 | 196 | 196 | 206
Сталь углеродистая | Ст3сп5 | Трубы | - | - | - | - | - | - | 324 | 323 | 343 | 343 | 353 | 363 | 373 | - | - | - | - | - | - | 157 | 177 | 196 | 196 | 196 | 196 | 206
Сталь углеродистая | Ст3сп5 | Поковки диаметром или толщиной до 300 мм, КП175* | - | - | - | - | - | - | 275 | 304 | 314 | 333 | 333 | 343 | 355 | - | - | - | - | - | - | 137 | 147 | 157 | 167 | 167 | 167 | 175
Сталь углеродистая | Ст3сп5 | Поковки диаметром или толщиной до 300 мм, КП195* | - | - | - | - | - | - | 304 | 333 | 363 | 373 | 373 | 390 | 390 | - | - | - | - | - | - | 147 | 167 | 177 | 195 | 195 | 195 | 195
Сталь углеродистая | Ст3сп5 | Поковки диаметром или толщиной до 50 мм, КП215* | - | - | - | - | - | - | 333 | 373 | 392 | 402 | 402 | 422 | 420 | - | - | - | - | - | - | 167 | 196 | 196 | 206 | 206 | 206 | 215
Сталь углеродистая | 10 | Трубы холодно- и теплодеформированные бесшовные | - | - | - | - | - | 294 | 314 | 323 | 333 | 333 | 333 | 333 | 343 | - | - | - | - | - | 118 | 137 | 157 | 176 | 181 | 195 | 196 | 206
Сталь углеродистая | 10 | Сортовая горячекатаная и кованая сталь толщиной или диаметром до 80 мм | - | - | - | - | - | 294 | 314 | 323 | 333 | 333 | 333 | 333 | 333 | - | - | - | - | - | 118 | 137 | 157 | 177 | 177 | 186 | 186 | 186
Сталь углеродистая | 15 | Сортовая горячекатаная сталь толщиной или диаметром до 80 мм | - | - | - | - | - | 333 | 333 | 333 | 343 | 353 | 363 | 373 | 373 | - | - | - | - | - | 196 | 196 | 196 | 196 | 196 | 216 | 216 | 226
Сталь углеродистая | 15 | Поковки диаметром до 300 мм, КП175* | - | - | - | - | - | 294 | 294 | 294 | 314 | 324 | 333 | 343 | 355 | - | - | - | - | - | 118 | 118 | 128 | 147 | 147 | 157 | 167 | 175
Сталь углеродистая | 15 | Поковки диаметром до 100 мм, КП195* | - | - | - | - | - | 324 | 333 | 343 | 353 | 363 | 373 | 383 | 390 | - | - | - | - | - | 128 | 128 | 147 | 167 | 167 | 177 | 195 | 195
Сталь углеродистая | 15 | Поковки диаметром до 50 мм, КП215* | - | - | - | - | - | 363 | 363 | 363 | 383 | 392 | 402 | 422 | 430 | - | - | - | - | - | 147 | 147 | 157 | 177 | 177 | 186 | 206 | 215
Сталь углеродистая | 15Л | Отливки с толщиной стенки до 100 мм | - | - | - | - | - | 333 | 343 | 353 | 363 | 363 | 373 | 392 | 392 | - | - | - | - | - | 118 | 138 | 147 | 157 | 177 | 196 | 196 | 196
Сталь углеродистая | 20 | Поковки диаметром до 300 мм, КП175* | - | - | - | - | - | 294 | 294 | 294 | 323 | 323 | 333 | 343 | 355 | - | - | - | - | - | 128 | 147 | 157 | 167 | 167 | 167 | 167 | 175
Сталь углеродистая | 20 | Поковки диаметром до 300 мм, КП195* | - | - | - | - | - | 323 | 333 | 343 | 363 | 363 | 373 | 390 | 390 | - | - | - | - | - | 137 | 157 | 177 | 195 | 195 | 195 | 195 | 195
Сталь углеродистая | 20 | Поковки диаметром до 300 мм, КП215* | - | - | - | - | - | 373 | 392 | 402 | 402 | 412 | 422 | 422 | 430 | - | - | - | - | - | 157 | 177 | 196 | 196 | 206 | 206 | 206 | 215
Сталь углеродистая | 20 | Поковки диаметром от 100 до 300 мм, КП245* | - | - | - | - | - | 422 | 432 | 441 | 441 | 451 | 461 | 461 | 470 | - | - | - | - | - | 177 | 196 | 226 | 226 | 235 | 235 | 235 | 245
Сталь углеродистая | 20 | Горячекатаная сталь толщиной или диаметром до 80 мм | - | - | - | - | - | 353 | 363 | 373 | 373 | 392 | 392 | 392 | 402 | - | - | - | - | - | 157 | 177 | 196 | 196 | 206 | 206 | 206 | 216
Сталь углеродистая | 20 | Трубы горячедеформированные наружным диаметром от 10 до 465 мм с толщиной стенки от 2 до 60 мм | - | - | - | - | - | 353 | 363 | 373 | 373 | 392 | 392 | 392 | 402 | - | - | - | - | - | 157 | 177 | 196 | 196 | 206 | 206 | 206 | 216
Сталь углеродистая | 20 | Отожженные, высокоотпущенные листы толщиной от 4 до 80 мм | - | - | - | - | - | 323 | 333 | 333 | 343 | 343 | 353 | 363 | 373 | - | - | - | - | - | 157 | 176 | 196 | 206 | 206 | 216 | 216 | 216
Сталь углеродистая | 20 | Листовые заготовки толщиной от 20 до 250 мм | - | - | - | - | - | 275 | 284 | 294 | 304 | 324 | 334 | 343 | 353 | - | - | - | - | - | 137 | 147 | 147 | 157 | 157 | 176 | 176 | 176
Сталь углеродистая | 20Л | Отливки с толщиной стенки до 100 мм | - | - | - | - | - | 360 | 370 | 370 | 370 | 392 | 412 | 412 | 412 | - | - | - | - | - | 137 | 157 | 165 | 170 | 176 | 196 | 216 | 216
Сталь углеродистая | 20К | Листы толщиной от 4 до 60 мм | - | - | - | - | - | 363 | 373 | 392 | 392 | 392 | 397 | 397 | 402 | - | - | - | - | - | 157 | 177 | 196 | 196 | 206 | 206 | 206 | 216
Сталь углеродистая | 22К | Листы толщиной от 70 до 170 мм, КП215* | - | - | - | - | - | 392 | 412 | 421 | 430 | 430 | 430 | 430 | 430 | - | - | - | - | - | 177 | 186 | 186 | 186 | 186 | 196 | 206 | 215
Сталь углеродистая | 22К | Поковки диаметром от 300 до 800 мм, КП195* | - | - | - | - | - | 353 | 353 | 363 | 373 | 383 | 390 | 390 | 390 | - | - | - | - | - | 137 | 157 | 157 | 167 | 167 | 177 | 186 | 195
Сталь углеродистая | 22К | Поковки диаметром от 100 до 800 мм, КП215* | - | - | - | - | - | 343 | 353 | 392 | 392 | 392 | 392 | 392 | 430 | - | - | - | - | - | 177 | 186 | 186 | 186 | 186 | 196 | 206 | 215
Сталь углеродистая | 25 | Поковки диаметром до 500 мм, КП175* | - | - | - | - | - | 294 | 294 | 304 | 323 | 323 | 333 | 343 | 350 | - | - | - | - | - | 108 | 118 | 128 | 137 | 147 | 157 | 167 | 175
Сталь углеродистая | 25 | Поковки диаметром до 500 мм, КП195* | - | - | - | - | - | 323 | 333 | 343 | 363 | 363 | 373 | 390 | 390 | - | - | - | - | - | 118 | 128 | 137 | 157 | 167 | 177 | 195 | 195
Сталь углеродистая | 25 | Поковки диаметром до 300 мм, КП215* | - | - | - | - | - | 373 | 402 | 402 | 402 | 412 | 422 | 422 | 430 | - | - | - | - | - | 118 | 137 | 147 | 167 | 177 | 196 | 206 | 215
Сталь углеродистая | 25 | Поковки диаметром до 100 мм, КП245* | - | - | - | - | - | 412 | 441 | 441 | 441 | 451 | 461 | 461 | 470 | - | - | - | - | - | 118 | 157 | 167 | 196 | 206 | 226 | 235 | 245
Сталь углеродистая | 25 | Поковки диаметром от 100 до 300 мм, КП275* | - | - | - | - | - | 441 | 441 | 451 | 481 | 481 | 500 | 510 | 530 | - | - | - | - | - | 167 | 186 | 196 | 216 | 226 | 245 | 255 | 275
Сталь углеродистая | 25Л | Отливки с толщиной стенки до 100 мм | - | - | - | - | - | 370 | 380 | 400 | 422 | 422 | 432 | 432 | 441 | - | - | - | - | - | 150 | 170 | 175 | 180 | 196 | 216 | 226 | 235
Сталь углеродистая | 30 | Поковки диаметром от 300 до 800 мм, КП175* | - | - | - | - | - | 333 | 333 | 333 | 343 | 343 | 343 | 355 | 355 | - | - | - | - | - | 98 | 108 | 137 | 167 | 175 | 175 | 175 | 175
Сталь углеродистая | 30 | Поковки диаметром от 100 до 800 мм, КП195* | - | - | - | - | - | 373 | 373 | 373 | 373 | 373 | 390 | 390 | 390 | - | - | - | - | - | 108 | 118 | 147 | 195 | 195 | 195 | 195 | 195
Сталь углеродистая | 30 | Поковки диаметром от 100 до 800 мм, КП215* | - | - | - | - | - | 402 | 402 | 402 | 412 | 412 | 422 | 430 | 430 | - | - | - | - | - | 118 | 128 | 167 | 206 | 215 | 215 | 215 | 215
Сталь углеродистая | 30 | Поковки диаметром до 500 мм, КП245* | - | - | - | - | - | 441 | 441 | 441 | 441 | 451 | 461 | 470 | 470 | - | - | - | - | - | 137 | 147 | 196 | 235 | 245 | 245 | 245 | 245
Сталь углеродистая | 35 | Сортовая горячекатаная сталь диаметром или толщиной до 80 мм | - | - | - | - | - | 500 | 500 | 500 | 510 | 510 | 520 | 530 | 530 | - | - | - | - | - | 177 | 196 | 245 | 294 | 294 | 294 | 304 | 314
Сталь углеродистая | 35 | Поковки диаметром от 500 до 800 мм, КП175* | - | - | - | - | - | 333 | 333 | 333 | 343 | 343 | 343 | 355 | 355 | - | - | - | - | - | 98 | 108 | 137 | 167 | 167 | 167 | 167 | 175
Сталь углеродистая | 35 | Поковки диаметром от 300 до 800 мм, КП195* | - | - | - | - | - | 373 | 373 | 373 | 373 | 373 | 390 | 390 | 390 | - | - | - | - | - | 108 | 128 | 157 | 195 | 195 | 195 | 195 | 195
Сталь углеродистая | 35 | Поковки диаметром от 100 до 800 мм, КП215* | - | - | - | - | - | 402 | 402 | 402 | 412 | 412 | 422 | 430 | 430 | - | - | - | - | - | 128 | 137 | 177 | 206 | 206 | 206 | 206 | 215
Сталь углеродистая | 35 | Поковки диаметром до 500 мм, КП245* | - | - | - | - | - | 441 | 441 | 441 | 441 | 441 | 451 | 461 | 470 | - | - | - | - | - | 137 | 157 | 177 | 226 | 226 | 226 | 235 | 245
Сталь углеродистая | 35 | Поковки диаметром до 300 мм, КП275* | - | - | - | - | - | 441 | 510 | 519 | 530 | 530 | 530 | 530 | 530 | - | - | - | - | - | 196 | 216 | 225 | 245 | 265 | 265 | 265 | 275
Сталь углеродистая | 35 | Поковки диаметром до 100 мм, КП315* | - | - | - | - | - | 540 | 540 | 540 | 540 | 549 | 559 | 570 | 570 | - | - | - | - | - | 225 | 245 | 255 | 274 | 294 | 304 | 304 | 315
Сталь углеродистая | 35 | Заготовки крепежных деталей диаметром до 300 мм, КП275* | - | - | - | - | - | 500 | 500 | 500 | 510 | 520 | 530 | 530 | 530 | - | - | - | - | - | 127 | 147 | 186 | 225 | 225 | 235 | 255 | 275
Сталь углеродистая | 40 | Поковки диаметром от 300 до 800 мм, КП215* | - | - | - | - | - | 373 | 392 | 402 | 402 | 402 | 412 | 412 | 430 | - | - | - | - | - | 147 | 157 | 157 | 157 | 177 | 186 | 196 | 215
Сталь углеродистая | 40 | Поковки диаметром от 100 до 500 мм, КП245* | - | - | - | - | - | 412 | 422 | 422 | 422 | 441 | 451 | 451 | 470 | - | - | - | - | - | 167 | 177 | 177 | 196 | 196 | 206 | 226 | 245
Сталь углеродистая | 40 | Поковки диаметром до 800 мм, КП275* | - | - | - | - | - | 461 | 471 | 491 | 491 | 491 | 500 | 510 | 530 | - | - | - | - | - | 196 | 196 | 196 | 206 | 216 | 235 | 255 | 275
Сталь углеродистая | 40 | Поковки диаметром от 100 до 300 мм, КП315* | - | - | - | - | - | 491 | 510 | 510 | 510 | 530 | 540 | 549 | 570 | - | - | - | - | - | 216 | 226 | 226 | 235 | 245 | 255 | 294 | 315
Сталь углеродистая | 40 | Поковки диаметром до 100 мм, КП345* | - | - | - | - | - | 510 | 530 | 530 | 530 | 549 | 559 | 569 | 590 | - | - | - | - | - | 235 | 245 | 245 | 255 | 275 | 294 | 312 | 345
Сталь углеродистая | 40 | Заготовки крепежных деталей диаметром до 300 мм, КП295* | - | - | - | - | - | 471 | 500 | 510 | 510 | 510 | 520 | 520 | 549 | - | - | - | - | - | 196 | 216 | 216 | 216 | 235 | 255 | 265 | 295
Сталь углеродистая | 45 | Горячекатаная сортовая сталь толщиной или диаметром до 250 мм | - | - | - | - | - | 540 | 559 | 579 | 598 | 598 | 598 | 598 | 598 | - | - | - | - | - | 235 | 255 | 294 | 343 | 343 | 343 | 343 | 353
Сталь углеродистая | 45 | Заготовки крепежных деталей толщиной или диаметром до 300 мм, КП315* | - | - | - | - | - | 510 | 530 | 549 | 569 | 569 | 569 | 569 | 569 | - | - | - | - | - | 225 | 245 | 255 | 274 | 294 | 304 | 304 | 315
Сталь углеродистая | 45 | Поковки диаметром от 100 до 800 мм, КП245* | - | - | - | - | - | 412 | 441 | 461 | 470 | 470 | 470 | 470 | 470 | - | - | - | - | - | 167 | 177 | 206 | 235 | 235 | 235 | 235 | 245
Сталь углеродистая | 45 | Поковки диаметром до 800 мм, КП275* | - | - | - | - | - | 481 | 491 | 510 | 530 | 530 | 530 | 530 | 530 | - | - | - | - | - | 196 | 196 | 226 | 265 | 265 | 265 | 265 | 275
Сталь углеродистая | 45 | Поковки диаметром до 800 мм, КП315* | - | - | - | - | - | 510 | 530 | 549 | 570 | 570 | 570 | 570 | 570 | - | - | - | - | - | 206 | 226 | 255 | 304 | 304 | 304 | 304 | 315
Сталь углеродистая | 45 | Поковки диаметром до 300 мм, КП345* | - | - | - | - | - | 530 | 549 | 569 | 590 | 590 | 590 | 590 | 590 | - | - | - | - | - | 226 | 245 | 284 | 333 | 333 | 333 | 333 | 345
Сталь углеродистая | 45 | Поковки диаметром до 100 мм, КП395* | - | - | - | - | - | 559 | 579 | 598 | 615 | 615 | 615 | 615 | 615 | - | - | - | - | - | 275 | 294 | 333 | 395 | 395 | 395 | 395 | 395
Сталь легированная | 20X | Прутки и полосы диаметром или толщиной до 80 мм | - | - | 471 | 540 | 578 | 649 | 676 | 715 | 735 | 745 | 755 | 755 | 785 | - | - | 432 | 441 | 461 | 490 | 510 | 529 | 559 | 568 | 589 | 589 | 638
Сталь легированная | 20X | Прутки и полосы диаметром или толщиной от 80 до 150 мм | - | - | 471 | 540 | 608 | 687 | 726 | 726 | 726 | 726 | 726 | 755 | 785 | - | - | 432 | 461 | 491 | 520 | 530 | 530 | 530 | 540 | 549 | 589 | 638
Сталь легированная | 20X | Прутки и полосы диаметром или толщиной от 150 до 250 мм | - | - | 471 | 540 | 608 | 687 | 726 | 726 | 726 | 726 | 726 | 755 | 785 | - | - | 432 | 461 | 491 | 520 | 530 | 530 | 530 | 540 | 549 | 589 | 638
Сталь легированная | 20X | Поковки диаметром до 500 мм, КП195* | - | - | 235 | 265 | 304 | 333 | 363 | 363 | 363 | 363 | 363 | 373 | 390 | - | - | 128 | 137 | 147 | 157 | 167 | 167 | 167 | 167 | 167 | 177 | 195
Сталь легированная | 20X | Поковки диаметром до 300 мм, КП215* | - | - | 255 | 294 | 333 | 373 | 402 | 402 | 402 | 402 | 402 | 412 | 430 | - | - | 147 | 157 | 167 | 177 | 196 | 196 | 196 | 196 | 196 | 196 | 215
Сталь легированная | 20X | Поковки диаметром до 300 мм, КП245* | - | - | 294 | 323 | 363 | 402 | 412 | 432 | 432 | 432 | 432 | 451 | 470 | - | - | 167 | 177 | 196 | 196 | 206 | 206 | 206 | 206 | 206 | 226 | 245
Сталь легированная | 20X | Поковки диаметром до 300 мм, КП275* | - | - | 323 | 353 | 412 | 461 | 491 | 491 | 491 | 491 | 491 | 500 | 530 | - | - | 177 | 196 | 206 | 216 | 235 | 235 | 235 | 235 | 235 | 245 | 275
Сталь легированная | 20X | Поковки диаметром от 100 до 300 мм, КП315* | - | - | 343 | 373 | 441 | 491 | 520 | 520 | 520 | 520 | 520 | 540 | 570 | - | - | 196 | 226 | 235 | 245 | 265 | 265 | 265 | 265 | 265 | 275 | 315
Сталь легированная | 20X | Поковки диаметром от 100 до 300 мм, КП345* | - | - | 353 | 383 | 451 | 500 | 540 | 540 | 540 | 540 | 540 | 559 | 590 | - | - | 216 | 245 | 255 | 265 | 284 | 284 | 284 | 284 | 284 | 294 | 345
Сталь легированная | 30Х | Прутки, полосы диаметром или толщиной до 80 мм | - | - | 530 | 608 | 657 | 735 | 774 | 813 | 833 | 843 | 862 | 872 | 883 | - | - | 461 | 490 | 490 | 529 | 559 | 578 | 598 | 608 | 627 | 638 | 687
Сталь легированная | 30Х | Прутки, полосы диаметром или толщиной от 80 до 150 мм | - | - | 530 | 608 | 687 | 706 | 726 | 755 | 785 | 814 | 814 | 844 | 883 | - | - | 461 | 491 | 530 | 568 | 578 | 589 | 589 | 589 | 598 | 638 | 687
Сталь легированная | 30Х | Прутки, полосы диаметром или толщиной от 150 до 250 мм | - | - | 530 | 608 | 687 | 706 | 726 | 755 | 785 | 814 | 814 | 844 | 883 | - | - | 461 | 491 | 530 | 569 | 589 | 589 | 589 | 589 | 598 | 638 | 687
Сталь легированная | 30Х | Поковки толщиной до 100 мм, КП395* | - | - | 373 | 422 | 481 | 491 | 510 | 530 | 549 | 569 | 569 | 589 | 615 | - | - | 265 | 284 | 304 | 323 | 323 | 333 | 333 | 333 | 343 | 363 | 395
Сталь легированная | 35Х | Поковки диаметром до 100 мм, КП275* | - | - | 275 | 334 | 334 | 451 | 510 | 510 | 510 | 510 | 520 | 520 | 530 | - | - | 157 | 177 | 216 | 216 | 226 | 245 | 245 | 255 | 265 | 265 | 275
Сталь легированная | 35Х | Поковки диаметром от 300 до 800 мм, КП275* | - | - | 275 | 334 | 334 | 451 | 510 | 510 | 510 | 510 | 520 | 520 | 530 | - | - | 157 | 177 | 216 | 216 | 226 | 245 | 245 | 255 | 265 | 265 | 275
Сталь легированная | 35Х | Поковки диаметром до 100 мм, КП315* | - | - | 294 | 358 | 353 | 481 | 549 | 549 | 549 | 549 | 559 | 559 | 570 | - | - | 177 | 206 | 245 | 245 | 255 | 284 | 284 | 294 | 304 | 304 | 315
Сталь легированная | 35Х | Поковки диаметром до 300 мм, КП345* | - | - | 304 | 373 | 373 | 500 | 559 | 559 | 559 | 559 | 590 | 590 | 590 | - | - | 196 | 226 | 265 | 275 | 294 | 294 | 304 | 323 | 333 | 333 | 345
Сталь легированная | 35Х | Поковки диаметром до 300 мм, КП395* | - | - | 323 | 392 | 392 | 520 | 589 | 589 | 589 | 589 | 608 | 608 | 615 | - | - | 216 | 265 | 304 | 314 | 333 | 343 | 353 | 363 | 373 | 395 | 395
Сталь легированная | 35Х | Поковки диаметром до 100 мм, КП440* | - | - | 333 | 402 | 402 | 540 | 608 | 608 | 608 | 608 | 628 | 628 | 635 | - | - | 245 | 294 | 343 | 353 | 373 | 392 | 392 | 412 | 422 | 432 | 440
Сталь легированная | 35Х | Поковки диаметром до 50 мм, КП490* | - | - | 343 | 412 | 412 | 559 | 628 | 628 | 628 | 628 | 647 | 647 | 655 | - | - | 275 | 323 | 383 | 392 | 412 | 432 | 432 | 461 | 471 | 481 | 490
Сталь легированная | 35Х | Поковки диаметром до 50 мм, КП540* | - | - | 353 | 432 | 510 | 579 | 657 | 657 | 657 | 657 | 677 | 677 | 685 | - | - | 304 | 353 | 422 | 432 | 451 | 471 | 471 | 510 | 520 | 530 | 540
Сталь легированная | 35Х | Заготовки крепежных деталей толщиной до 300 мм, КП590* | - | - | 383 | 510 | 510 | 628 | 706 | 706 | 706 | 706 | 726 | 726 | 736 | - | - | 333 | 392 | 461 | 471 | 491 | 520 | 520 | 549 | 569 | 579 | 590
Сталь легированная | 40X | Прутки и полосы диаметром или толщиной до 80 мм | - | - | 520 | 628 | 726 | 824 | 932 | 932 | 932 | 942 | 961 | 981 | 981 | - | - | 432 | 540 | 608 | 638 | 687 | 687 | 706 | 726 | 755 | 765 | 785
Сталь легированная | 40X | Прутки и полосы диаметром или толщиной от 80 до 150 мм | - | - | 520 | 628 | 726 | 824 | 932 | 932 | 932 | 942 | 961 | 981 | 981 | - | - | 432 | 540 | 608 | 638 | 687 | 687 | 706 | 726 | 755 | 765 | 785
Сталь легированная | 40X | Прутки и полосы диаметром или толщиной от 150 до 250 мм | - | - | 520 | 628 | 726 | 824 | 932 | 932 | 932 | 942 | 961 | 981 | 981 | - | - | 432 | 540 | 608 | 638 | 687 | 687 | 706 | 726 | 755 | 765 | 785
Сталь легированная | 40X | Заготовки крепежных деталей диаметром до 300 мм, КП590* | - | - | 461 | 461 | 540 | 628 | 697 | 697 | 697 | 706 | 726 | 726 | 736 | - | - | 304 | 392 | 421 | 441 | 500 | 500 | 530 | 549 | 569 | 569 | 590
Сталь легированная | 40X | Поковки диаметром или толщиной от 500 до 800 мм, КП245* | - | - | 304 | 304 | 343 | 392 | 441 | 441 | 441 | 451 | 461 | 461 | 470 | - | - | 137 | 167 | 186 | 196 | 216 | 216 | 226 | 226 | 235 | 235 | 245
Сталь легированная | 40X | Поковки диаметром или толщиной от 300 до 800 мм, КП275* | - | - | 334 | 334 | 392 | 451 | 500 | 500 | 500 | 510 | 520 | 520 | 530 | - | - | 157 | 196 | 216 | 236 | 235 | 235 | 245 | 255 | 265 | 265 | 275
Сталь легированная | 40X | Поковки диаметром или толщиной до 800 мм, КП315* | - | - | 363 | 363 | 422 | 481 | 540 | 540 | 540 | 549 | 559 | 559 | 570 | - | - | 177 | 216 | 245 | 255 | 275 | 275 | 284 | 294 | 304 | 304 | 315
Сталь легированная | 40X | Поковки диаметром до 500 мм, КП345* | - | - | 314 | 373 | 432 | 491 | 559 | 559 | 559 | 569 | 590 | 590 | 590 | - | - | 196 | 235 | 265 | 275 | 294 | 304 | 304 | 314 | 333 | 334 | 345
Сталь легированная | 40X | Поковки диаметром до 500 мм, КП395* | - | - | 275 | 343 | 462 | 520 | 589 | 589 | 589 | 589 | 608 | 608 | 615 | - | - | 216 | 265 | 304 | 314 | 333 | 343 | 353 | 363 | 373 | 395 | 395
Сталь легированная | 40X | Поковки диаметром до 300 мм, КП440* | - | - | 334 | 412 | 471 | 540 | 608 | 608 | 608 | 608 | 628 | 628 | 635 | - | - | 245 | 304 | 343 | 363 | 392 | 392 | 392 | 412 | 422 | 432 | 440
Сталь легированная | 40X | Поковки диаметром до 300 мм, КП490* | - | - | 343 | 422 | 491 | 549 | 628 | 628 | 628 | 628 | 647 | 647 | 655 | - | - | 265 | 334 | 392 | 402 | 422 | 432 | 441 | 451 | 471 | 490 | 490
Сталь легированная | 40X | Поковки диаметром до 100 мм, КП540* | - | - | 363 | 441 | 510 | 589 | 647 | 647 | 647 | 657 | 677 | 687 | 685 | - | - | 294 | 373 | 422 | 441 | 461 | 471 | 491 | 500 | 520 | 530 | 540
Сталь легированная | 45Х | Поковки диаметром до 100 мм, КП315* | - | - | 294 | 363 | 363 | 481 | 540 | 540 | 540 | 540 | 559 | 559 | 570 | - | - | 177 | 216 | 245 | 255 | 265 | 275 | 284 | 294 | 294 | 304 | 315
Сталь легированная | 45Х | Поковки диаметром от 300 до 800 мм, КП315* | - | - | 294 | 363 | 363 | 481 | 540 | 540 | 540 | 540 | 559 | 559 | 570 | - | - | 177 | 216 | 245 | 256 | 265 | 275 | 284 | 294 | 294 | 304 | 315
Сталь легированная | 45Х | Поковки диаметром до 800 мм, КП345* | - | - | 304 | 373 | 373 | 491 | 559 | 559 | 559 | 559 | 579 | 579 | 590 | - | - | 186 | 235 | 265 | 275 | 294 | 304 | 304 | 314 | 324 | 334 | 345
Сталь легированная | 45Х | Поковки диаметром от 100 до 500 мм, КП395* | - | - | 324 | 392 | 392 | 520 | 589 | 589 | 589 | 589 | 608 | 608 | 615 | - | - | 216 | 265 | 304 | 314 | 333 | 343 | 353 | 363 | 373 | 383 | 395
Сталь легированная | 45Х | Поковки диаметром от 100 до 500 мм, КП440* | - | - | 334 | 402 | 402 | 540 | 608 | 608 | 608 | 608 | 628 | 628 | 635 | 0 | - | 245 | 294 | 343 | 353 | 373 | 392 | 392 | 412 | 422 | 432 | 440
Сталь легированная | 45Х | Поковки диаметром до 300 мм, КП490* | - | - | 343 | 422 | 422 | 559 | 618 | 618 | 618 | 618 | 647 | 647 | 650 | - | - | 275 | 333 | 383 | 402 | 412 | 432 | 441 | 461 | 461 | 471 | 490
Сталь легированная | 45Х | Поковки диаметром от 100 до 300 мм, КП540* | - | - | 353 | 441 | 441 | 559 | 647 | 647 | 647 | 647 | 677 | 677 | 685 | - | - | 304 | 373 | 422 | 441 | 451 | 471 | 491 | 510 | 510 | 520 | 540
Сталь легированная | 45Х | Поковки диаметром до 100 мм, КП590* | - | - | 383 | 471 | 471 | 618 | 697 | 697 | 697 | 697 | 716 | 716 | 735 | - | - | 333 | 402 | 461 | 481 | 500 | 520 | 530 | 549 | 549 | 569 | 590
Сталь легированная | 45Х | Поковки диаметром до 100 мм, КП640* | - | - | 402 | 491 | 491 | 647 | 746 | 746 | 746 | 746 | 765 | 765 | 785 | - | - | 343 | 441 | 491 | 510 | 549 | 569 | 569 | 579 | 598 | 618 | 640
Сталь легированная | 45Х | Прутки и полосы диаметром или толщиной до 80 мм | - | - | 530 | 638 | 638 | 844 | 981 | 981 | 981 | 981 | 1000 | 1000 | 1030 | - | - | 451 | 579 | 638 | 667 | 716 | 746 | 746 | 755 | 785 | 804 | 834
Сталь легированная | 45Х | Прутки и полосы диаметром или толщиной от 80 до 150 мм | - | - | 530 | 638 | 638 | 844 | 981 | 981 | 981 | 981 | 1000 | 1000 | 1030 | - | - | 451 | 579 | 638 | 667 | 716 | 746 | 746 | 755 | 785 | 804 | 834
Сталь легированная | 45Х | Прутки и полосы диаметром или толщиной от 150 до 250 мм | - | - | 530 | 638 | 638 | 844 | 981 | 981 | 981 | 981 | 1000 | 1000 | 1030 | - | - | 451 | 579 | 638 | 667 | 716 | 746 | 746 | 755 | 785 | 804 | 834
Сталь легированная | 12ХМ | Листы толщиной от 4 до 6 мм | - | - | 294 | 333 | 373 | 402 | 432 | 432 | 432 | 432 | 432 | 432 | 441 | - | - | 177 | 186 | 196 | 206 | 226 | 226 | 226 | 235 | 235 | 235 | 235
Сталь легированная | 12ХМ | Листы толщиной от 60 до 130 мм | - | - | 294 | 333 | 373 | 402 | 432 | 432 | 432 | 432 | 432 | 432 | 441 | - | - | 177 | 147 | 196 | 206 | 216 | 226 | 226 | 235 | 235 | 235 | 235
Сталь легированная | 15ХМ | Трубы бесшовные горячекатаные наружным диаметром от 10 до 465 мм с толщиной стенки от 2 до 32 мм | - | - | 294 | 343 | 372 | 392 | 412 | 421 | 421 | 431 | 431 | 441 | 441 | - | - | 186 | 191 | 196 | 206 | 216 | 226 | 226 | 226 | 226 | 226 | 226
Сталь легированная | 15ХМ | Поковки толщиной или диаметром от 100 до 300 мм, КП195* | - | - | 314 | 353 | 363 | 363 | 363 | 373 | 383 | 383 | 390 | 390 | 390 | - | - | 127 | 137 | 167 | 177 | 186 | 195 | 195 | 195 | 195 | 195 | 195
Сталь легированная | 15ХМ | Поковки толщиной или диаметром от 100 до 300 мм, КП215* | - | - | 343 | 392 | 402 | 402 | 402 | 412 | 422 | 422 | 430 | 430 | 430 | - | - | 147 | 147 | 186 | 196 | 206 | 215 | 215 | 215 | 215 | 215 | 215
Сталь легированная | 15ХМ | Поковки толщиной или диаметром до 300 мм, КП245* | - | - | 373 | 432 | 441 | 441 | 441 | 451 | 461 | 461 | 470 | 470 | 470 | - | - | 167 | 167 | 216 | 226 | 235 | 245 | 245 | 245 | 245 | 245 | 245
Сталь легированная | 15ХМ | Поковки толщиной или диаметром до 500 мм, КП275* | - | - | 422 | 491 | 500 | 500 | 500 | 510 | 520 | 520 | 530 | 530 | 530 | - | - | 196 | 196 | 235 | 255 | 265 | 275 | 275 | 275 | 275 | 275 | 275
Сталь легированная | 15ХМ | Поковки толщиной или диаметром до 100 мм, КП315* | - | - | 451 | 510 | 530 | 530 | 530 | 540 | 559 | 559 | 569 | 569 | 570 | - | - | 216 | 216 | 275 | 284 | 304 | 314 | 314 | 314 | 314 | 314 | 315
Сталь легированная | 15ХМ | Поковки толщиной или диаметром до 300 мм, КП345* | - | - | 461 | 530 | 549 | 549 | 549 | 559 | 579 | 579 | 589 | 589 | 590 | - | - | 235 | 235 | 294 | 314 | 323 | 343 | 343 | 343 | 343 | 343 | 345
Сталь легированная | 15ХМ | Поковки толщиной или диаметром до 100 мм, КП395* | - | - | 481 | 559 | 579 | 579 | 579 | 589 | 608 | 608 | 615 | 615 | 615 | - | - | 275 | 275 | 343 | 353 | 373 | 395 | 395 | 395 | 395 | 395 | 395
Сталь легированная | 15ХМ | Поковки толщиной или диаметром до 100 мм, КП440* | - | - | 491 | 579 | 598 | 598 | 598 | 608 | 628 | 628 | 635 | 635 | 635 | - | - | 304 | 304 | 383 | 402 | 422 | 440 | 440 | 440 | 440 | 440 | 440
Сталь легированная | 15ХМ | Поковки толщиной или диаметром до 100 мм, КП490* | - | - | 491 | 598 | 618 | 618 | 618 | 628 | 647 | 647 | 655 | 655 | 655 | - | - | 343 | 343 | 422 | 451 | 471 | 490 | 490 | 490 | 490 | 490 | 490
Сталь легированная | 20ХМ | Поковки толщиной до 100 мм, КП345* | - | 451 | 461 | 500 | 559 | 559 | 559 | 559 | 569 | 569 | 579 | 579 | 590 | - | 265 | 284 | 304 | 333 | 333 | 333 | 333 | 333 | 345 | 345 | 345 | 345
Сталь легированная | 20ХМ | Поковки толщиной до 50 мм, КП395* | - | - | 471 | 481 | 589 | 589 | 589 | 589 | 598 | 598 | 608 | 608 | 615 | - | - | 304 | 323 | 343 | 383 | 383 | 383 | 383 | 395 | 395 | 395 | 395
Сталь легированная | 20ХМА | Поковки и листы толщиной от 150 до 300 мм, КП345* | - | - | 288 | 323 | 356 | 392 | 440 | 452 | 484 | 520 | 544 | 576 | 590 | - | - | 248 | 268 | 294 | 294 | 304 | 316 | 323 | 333 | 339 | 345 | 345
Сталь легированная | 20ХМА | Поковки и листы толщиной до 150 мм, КП440* | - | - | 380 | 420 | 460 | 490 | 516 | 540 | 588 | 618 | 628 | 628 | 635 | - | - | 323 | 348 | 372 | 392 | 402 | 420 | 428 | 435 | 440 | 440 | 440
Сталь легированная | 20ХМЛ | Отливки | - | - | 410 | 425 | 430 | 440 | 450 | 460 | 470 | 475 | 480 | 490 | 500 | - | - | 323 | 323 | 340 | 350 | 360 | 370 | 380 | 385 | 390 | 395 | 400
Сталь легированная | 20ХМФЛ | Отливки | - | - | 400 | 452 | 461 | 480 | 480 | 485 | 491 | 491 | 491 | 491 | 491 | - | - | 270 | 270 | 270 | 270 | 270 | 280 | 290 | 314 | 314 | 314 | 314
Сталь легированная | 20ХМФЛ | Прутки и полосы толщиной или диаметром до 80 мм | - | - | 638 | 736 | 736 | 736 | 814 | 824 | 853 | 863 | 893 | 903 | 932 | - | - | 510 | 559 | 598 | 628 | 647 | 657 | 677 | 687 | 706 | 736 | 736
Сталь легированная | 20ХМФЛ | Прутки и полосы толщиной или диаметром от 80 до 150 мм | - | - | 638 | 736 | 736 | 736 | 814 | 824 | 853 | 863 | 893 | 903 | 932 | - | - | 510 | 559 | 598 | 628 | 647 | 657 | 677 | 687 | 706 | 736 | 736
Сталь легированная | 20ХМФЛ | Прутки и полосы толщиной или диаметром от 150 до 250 мм | - | - | 638 | 736 | 736 | 736 | 814 | 824 | 853 | 863 | 893 | 903 | 932 | - | - | 510 | 559 | 598 | 628 | 647 | 651 | 677 | 687 | 706 | 736 | 736
Сталь легированная | 30ХМА | Трубы наружным диаметром от 25 до 710 мм с толщиной стенки от 2,5 до 50 мм | - | - | 402 | 432 | 510 | 520 | 530 | 530 | 530 | 540 | 559 | 569 | 589 | - | - | 294 | 294 | 314 | 314 | 324 | 324 | 324 | 343 | 373 | 392 | 392
Сталь легированная | 30ХМА | Заготовки крепежных деталей толщиной или диаметром до 100 мм, КП395* | - | - | 422 | 471 | 530 | 540 | 540 | 549 | 559 | 589 | 598 | 608 | 618 | - | - | 275 | 294 | 314 | 314 | 323 | 323 | 323 | 353 | 373 | 395 | 395
Сталь легированная | 30ХМА | Заготовки крепежных деталей толщиной или диаметром до 300 мм, КП440* | - | - | 333 | 374 | 429 | 428 | 428 | 435 | 443 | 467 | 474 | 482 | 491 | - | - | 255 | 265 | 275 | 294 | 323 | 345 | 365 | 390 | 415 | 425 | 440
Сталь легированная | 30ХМА | Заготовки крепежных деталей толщиной или диаметром от 100 до 200 мм, КП490* | - | - | 412 | 461 | 500 | 519 | 529 | 529 | 539 | 559 | 568 | 578 | 588 | - | - | 294 | 304 | 323 | 343 | 367 | 382 | 402 | 441 | 461 | 490 | 490
Сталь легированная | 30ХМА | Заготовки крепежных деталей толщиной или диаметром до 100 мм КП590* | - | - | 500 | 559 | 638 | 647 | 657 | 667 | 676 | 687 | 716 | 716 | 736 | - | - | 343 | 353 | 392 | 392 | 412 | 481 | 461 | 510 | 559 | 569 | 590
Сталь легированная | 30ХМА | Заготовки крепежных деталей толщиной или диаметром до 300 мм, КП640* | - | - | 530 | 598 | 669 | 687 | 687 | 697 | 706 | 746 | 755 | 775 | 785 | - | - | 382 | 412 | 441 | 441 | 461 | 480 | 529 | 568 | 608 | 617 | 640
Сталь легированная | 30ХМА | Прутки и полосы толщиной или диаметром до 80 мм | - | - | 638 | 706 | 804 | 824 | 824 | 844 | 844 | 873 | 903 | 912 | 932 | - | - | 520 | 559 | 598 | 598 | 598 | 608 | 608 | 657 | 697 | 716 | 736
Сталь легированная | 30ХМА | Прутки и полосы толщиной или диаметром от 80 мм до 150 мм | - | - | 638 | 706 | 804 | 824 | 824 | 844 | 844 | 873 | 903 | 912 | 932 | - | - | 520 | 559 | 598 | 598 | 598 | 608 | 608 | 657 | 697 | 716 | 736
Сталь легированная | 30ХМА | Прутки и полосы толщиной или диаметром от 150 до 250 мм | - | - | 638 | 706 | 804 | 824 | 824 | 844 | 844 | 873 | 903 | 912 | 932 | - | - | 520 | 559 | 598 | 598 | 598 | 608 | 608 | 657 | 697 | 716 | 736
Сталь легированная | 35ХМ | Поковки толщиной или диаметром от 300 до 800 мм, КП245* | - | - | 304 | 353 | 392 | 412 | 422 | 432 | 441 | 441 | 451 | 461 | 470 | - | - | 157 | 177 | 186 | 196 | 206 | 216 | 226 | 226 | 226 | 235 | 245
Сталь легированная | 35ХМ | Поковки толщиной или диаметром от 300 до 800 мм, КП275* | - | - | 333 | 402 | 441 | 471 | 491 | 491 | 491 | 500 | 510 | 520 | 530 | - | - | 177 | 196 | 206 | 226 | 235 | 245 | 245 | 255 | 265 | 265 | 275
Сталь легированная | 35ХМ | Поковки толщиной или диаметром до 800 мм, КП315* | - | - | 363 | 432 | 471 | 500 | 510 | 520 | 530 | 540 | 549 | 559 | 570 | - | - | 196 | 226 | 235 | 245 | 265 | 275 | 284 | 294 | 294 | 304 | 315
Сталь легированная | 35ХМ | Поковки толщиной или диаметром до 800 мм, КП345* | - | - | 373 | 451 | 491 | 520 | 530 | 540 | 549 | 559 | 569 | 590 | 590 | - | - | 216 | 245 | 245 | 294 | 294 | 294 | 314 | 314 | 323 | 333 | 345
Сталь легированная | 35ХМ | Поковки толщиной или диаметром от 50 до 800 мм, КП395* | - | - | 392 | 471 | 510 | 549 | 559 | 569 | 589 | 589 | 596 | 608 | 615 | - | - | 245 | 294 | 294 | 323 | 333 | 343 | 353 | 363 | 373 | 395 | 395
Сталь легированная | 35ХМ | Поковки толщиной или диаметром от 50 до 500 мм, КП440* | - | - | 392 | 491 | 530 | 559 | 589 | 589 | 598 | 598 | 618 | 628 | 635 | - | - | 294 | 314 | 323 | 363 | 392 | 392 | 402 | 412 | 422 | 432 | 440
Сталь легированная | 35ХМ | Поковки толщиной или диаметром до 300 мм, КП490* | - | - | 422 | 500 | 540 | 579 | 589 | 598 | 608 | 628 | 638 | 647 | 657 | - | - | 304 | 353 | 363 | 402 | 412 | 432 | 441 | 461 | 461 | 471 | 490
Сталь легированная | 35ХМ | Поковки толщиной или диаметром до 50 мм, КП540* | - | - | 432 | 530 | 569 | 608 | 618 | 628 | 638 | 647 | 667 | 685 | 685 | - | - | 343 | 392 | 392 | 441 | 461 | 471 | 491 | 500 | 510 | 520 | 540
Сталь легированная | 35ХМ | Поковки толщиной или диаметром до 100 мм, КП590* | - | - | 461 | 569 | 608 | 647 | 667 | 687 | 687 | 697 | 716 | 726 | 735 | - | - | 373 | 422 | 432 | 491 | 491 | 520 | 530 | 549 | 559 | 569 | 590
Сталь легированная | 35ХМ | Прутки и полосы толщиной или диаметром до 80 мм | - | - | 589 | 716 | 785 | 824 | 844 | 853 | 883 | 883 | 903 | 912 | 932 | - | - | 530 | 598 | 618 | 687 | 716 | 736 | 755 | 785 | 795 | 814 | 834
Сталь легированная | 35ХМ | Прутки и полосы толщиной или диаметром от 80 до 150 мм | - | - | 589 | 716 | 785 | 824 | 844 | 853 | 883 | 883 | 903 | 912 | 932 | - | - | 530 | 598 | 618 | 687 | 716 | 736 | 755 | 785 | 795 | 814 | 834
Сталь легированная | 35ХМ | Прутки и полосы толщиной или диаметром от 150 до 250 мм | - | - | 589 | 716 | 785 | 824 | 844 | 853 | 883 | 883 | 903 | 912 | 932 | - | - | 530 | 698 | 618 | 687 | 716 | 736 | 755 | 785 | 795 | 814 | 834
Сталь легированная | 35ХМ | Заготовки крепежных деталей толщиной или диаметром до 300 мм, КП440* | - | - | 316 | 367 | 408 | 428 | 439 | 449 | 459 | 459 | 469 | 479 | 491 | - | - | 283 | 319 | 333 | 353 | 371 | 389 | 407 | 407 | 407 | 423 | 440
Сталь легированная | 35ХМ | Заготовки крепежных деталей толщиной или диаметром до 300 мм, КП640* | - | - | 505 | 586 | 651 | 701 | 701 | 717 | 732 | 732 | 749 | 765 | 784 | - | - | 408 | 460 | 484 | 500 | 536 | 562 | 588 | 588 | 588 | 611 | 640
Сталь легированная | 35ХМА | Поковки толщиной от 100 до 300 мм, КП440* | - | - | 412 | 489 | 530 | 559 | 569 | 579 | 598 | 598 | 608 | 618 | 635 | - | - | 284 | 314 | 333 | 353 | 373 | 392 | 402 | 402 | 402 | 422 | 440
Сталь легированная | 35ХМА | Заготовки крепежных деталей толщиной или диаметром от 100 до 300 мм, КП395* | - | - | 402 | 461 | 510 | 540 | 549 | 559 | 579 | 579 | 589 | 598 | 618 | - | - | 255 | 275 | 294 | 314 | 333 | 353 | 353 | 353 | 353 | 373 | 395
Сталь легированная | 35ХМА | Заготовки крепежных деталей толщиной или диаметром от 100 до 200 мм, КП490* | - | - | 412 | 481 | 530 | 559 | 569 | 579 | 598 | 598 | 608 | 618 | 638 | - | - | 314 | 343 | 373 | 392 | 412 | 432 | 441 | 441 | 441 | 471 | 490
Сталь легированная | 35ХМА | Заготовки крепежных деталей толщиной или диаметром до 100 мм, КП590* | - | - | 471 | 549 | 608 | 647 | 657 | 667 | 687 | 687 | 697 | 706 | 736 | - | - | 383 | 422 | 441 | 471 | 491 | 520 | 530 | 530 | 530 | 559 | 590
Сталь легированная | 35ХМА | Заготовки крепежных деталей толщиной или диаметром до 300 мм, КП640* | - | - | 491 | 598 | 651 | 697 | 726 | 726 | 726 | 736 | 755 | 765 | 785 | - | - | 412 | 451 | 481 | 520 | 549 | 569 | 569 | 589 | 618 | 618 | 640
Сталь легированная | 10Х2М | Листы толщиной от 6 до 50 мм | - | - | 255 | 294 | 304 | 314 | 323 | 333 | 343 | 353 | 363 | 373 | 392 | - | - | 216 | 245 | 245 | 245 | 245 | 245 | 255 | 265 | 275 | 294 | 294
Сталь легированная | 10Х2М | Листы толщиной от 50 до 150 мм | - | - | 255 | 294 | 294 | 304 | 314 | 314 | 323 | 323 | 333 | 333 | 343 | - | - | 142 | 167 | 167 | 167 | 177 | 177 | 196 | 196 | 196 | 196 | 196
Сталь легированная | 10Х2М | Бесшовные холоднокатаные трубы диаметром от 12 до 60 мм | - | - | 255 | 294 | 304 | 314 | 323 | 333 | 343 | 353 | 363 | 392 | 392 | - | - | 142 | 176 | 206 | 216 | 216 | 216 | 216 | 216 | 226 | 235 | 245
Сталь легированная | 10Х2М | Поковки толщиной до 400 мм | - | - | 255 | 294 | 304 | 304 | 314 | 314 | 323 | 323 | 343 | 343 | 343 | - | - | 142 | 177 | 177 | 177 | 177 | 177 | 177 | 177 | 186 | 186 | 196
Сталь легированная | 12X2M | Поковки толщиной до 400 мм | - | - | 255 | 294 | 304 | 304 | 314 | 314 | 323 | 323 | 343 | 343 | 343 | - | - | 142 | 177 | 177 | 177 | 177 | 177 | 177 | 177 | 186 | 186 | 196
Сталь легированная | 12MX | Поковки толщиной от 20 до 130 мм | - | - | 294 | 333 | 373 | 402 | 432 | 432 | 432 | 432 | 432 | 432 | 441 | - | - | 196 | 206 | 206 | 216 | 235 | 235 | 235 | 235 | 235 | 235 | 235
Сталь легированная | 12MX | Поковки толщиной до 25 мм | - | - | 275 | 314 | 353 | 373 | 383 | 383 | 392 | 402 | 402 | 412 | 412 | - | - | 196 | 206 | 206 | 216 | 235 | 235 | 235 | 235 | 235 | 235 | 235
Сталь легированная | 12MX | Прутки, полосы толщиной или диаметром до 90 мм | - | - | 275 | 314 | 353 | 373 | 383 | 383 | 392 | 402 | 402 | 412 | 412 | - | - | 196 | 206 | 206 | 216 | 235 | 235 | 235 | 235 | 235 | 235 | 235
Сталь легированная | 12MX | Прутки, полосы толщиной или диаметром от 90 до 150 мм | - | - | 275 | 314 | 353 | 373 | 383 | 383 | 392 | 402 | 402 | 412 | 412 | - | - | 177 | 186 | 196 | 206 | 216 | 226 | 226 | 235 | 235 | 235 | 235
Сталь легированная | 12MX | Прутки, полосы толщиной или диаметром от 150 до 200 мм | - | - | 275 | 314 | 353 | 373 | 383 | 383 | 392 | 402 | 402 | 412 | 412 | - | - | 177 | 186 | 196 | 206 | 216 | 226 | 226 | 235 | 235 | 235 | 235
Сталь легированная | 12МХ | Листы толщиной от 4 до 6 мм | - | - | 294 | 333 | 373 | 402 | 432 | 432 | 432 | 432 | 432 | 432 | 441 | - | - | 177 | 186 | 196 | 206 | 216 | 226 | 226 | 235 | 235 | 235 | 235
Сталь легированная | 12МХ | Листы толщиной от 20 до 60 мм | - | - | 294 | 333 | 373 | 402 | 432 | 432 | 432 | 432 | 432 | 432 | 441 | - | - | 177 | 186 | 196 | 206 | 216 | 226 | 226 | 235 | 235 | 235 | 235
Сталь легированная | 30ХГСА | Поковки диаметром от 50 до 100 мм, КП440* | - | - | - | - | - | - | - | - | - | 598 | 608 | 628 | 635 | - | - | - | - | - | - | - | - | - | 402 | 422 | 440 | 440
Сталь легированная | 30ХГСА | Поковки диаметром до 300 мм, КП490* | - | - | - | - | - | - | - | - | - | 618 | 628 | 647 | 655 | - | - | - | - | - | - | - | - | - | 451 | 471 | 490 | 490
Сталь легированная | 30ХГСА | Поковки диаметром до 100 мм, КП540* | - | - | - | - | - | - | - | - | - | 647 | 657 | 677 | 685 | - | - | - | - | - | - | - | - | - | 500 | 510 | 540 | 540
Сталь легированная | 30ХГСА | Поковки диаметром до 100 мм, КП590* | - | - | - | - | - | - | - | - | - | 697 | 706 | 726 | 735 | - | - | - | - | - | - | - | - | - | 540 | 559 | 590 | 590
Сталь легированная | 30ХГСА | Поковки диаметром до 100 мм, КП640* | - | - | - | - | - | - | - | - | - | 746 | 755 | 765 | 785 | - | - | - | - | - | - | - | - | - | 589 | 608 | 640 | 640
Сталь легированная | 30ХГСА | Поковки диаметром до 100 мм, КП685* | - | - | - | - | - | - | - | - | - | 785 | 795 | 824 | 835 | - | - | - | - | - | - | - | - | - | 628 | 657 | 685 | 685
Сталь легированная | 30ХГСА | Штамповки, прутки и полосы диаметром или толщиной до 80 мм | - | - | - | - | - | - | - | - | - | 1010 | 1020 | 1060 | 1080 | - | - | - | - | - | - | - | - | - | 755 | 795 | 834 | 834
Сталь легированная | 30ХГСА | Штамповки, прутки и полосы диаметром или толщиной от 80 до 150 мм | - | - | - | - | - | - | - | - | - | 1010 | 1020 | 1060 | 1080 | - | - | - | - | - | - | - | - | - | 755 | 795 | 834 | 834
Сталь легированная | 30ХГСА | Штамповки, прутки и полосы диаметром или толщиной от 150 до 250 мм | - | - | - | - | - | - | - | - | - | 1010 | 1020 | 1060 | 1080 | - | - | - | - | - | - | - | - | - | 755 | 795 | 834 | 834
Сталь легированная | 10ХСНД | Холодно и горячекатаные трубы наружным диаметром от 60 до 168 мм с толщиной стенки от 6 до 11 мм | - | - | - | - | 412 | 422 | 422 | 422 | 422 | 422 | 432 | 441 | 461 | - | - | - | - | 206 | 226 | 245 | 245 | 245 | 255 | 275 | 294 | 314
Сталь легированная | 10ХСНД | Фасонные профили сечением от 5 до 250 мм | - | - | - | - | 491 | 491 | 491 | 491 | 491 | 491 | 500 | 510 | 530 | - | - | - | - | 275 | 323 | 323 | 323 | 323 | 333 | 353 | 373 | 392
Сталь легированная | 10ХСНД | Прокат, толстолистовая сталь толщиной от 4 до 40 мм | - | - | - | - | 461 | 471 | 471 | 471 | 471 | 471 | 481 | 500 | 510 | - | - | - | - | 284 | 314 | 314 | 314 | 314 | 323 | 353 | 373 | 392
Сталь легированная | 10ХН1М | Лист толщиной от 6 до 40 мм | - | - | - | - | 441 | 451 | 461 | 491 | 491 | 500 | 520 | 530 | 540 | - | - | - | - | 353 | 363 | 373 | 392 | 402 | 412 | 422 | 432 | 441
Сталь легированная | 10ХН1М | Трубы бесшовные горячедеформированные наружным диаметром от 60 до 168 мм с толщиной стенки от 6 до 32 мм | - | - | - | - | 392 | 402 | 412 | 432 | 441 | 451 | 471 | 491 | 491 | - | - | - | - | 275 | 294 | 294 | 294 | 304 | 314 | 323 | 333 | 343
Сталь легированная | 16ГНМА | Листы | - | - | - | - | 451 | 461 | 471 | 471 | 471 | 491 | 491 | 491 | 491 | - | - | - | - | 245 | 255 | 255 | 265 | 275 | 294 | 314 | 323 | 323
Сталь легированная | 10ГН2МФА | Поковки, листы толщиной до 300 мм | - | - | - | - | - | 491 | 491 | 491 | 510 | 510 | 510 | 520 | 540 | - | - | - | - | - | 294 | 304 | 304 | 304 | 314 | 323 | 333 | 343
Сталь легированная | 10ГН2МФАЛ | Отливки | - | - | - | - | - | 491 | 491 | 491 | 510 | 510 | 510 | 530 | 540 | - | - | - | - | - | 294 | 304 | 304 | 304 | 314 | 323 | 333 | 343
Сталь легированная хромомолибденованадиевая | 12Х1МФ | Горячекатаная сталь толщиной или диаметром до 90 мм | - | - | 392 | 392 | 422 | 432 | 441 | 441 | 451 | 451 | 461 | 461 | 471 | - | - | 177 | 206 | 206 | 226 | 235 | 245 | 255 | 255 | 255 | 255 | 255
Сталь легированная хромомолибденованадиевая | 12Х1МФ | Горячекатаная сталь толщиной или диаметром от 90 до 150 мм | - | - | 392 | 392 | 422 | 432 | 441 | 441 | 451 | 451 | 461 | 461 | 471 | - | - | 177 | 206 | 206 | 226 | 235 | 245 | 255 | 255 | 255 | 255 | 255
Сталь легированная хромомолибденованадиевая | 12Х1МФ | Горячекатаная сталь толщиной или диаметром от 150 до 200 мм | - | - | 392 | 392 | 422 | 432 | 441 | 441 | 451 | 451 | 461 | 461 | 471 | - | - | 177 | 206 | 206 | 226 | 235 | 245 | 255 | 255 | 255 | 255 | 255
Сталь легированная хромомолибденованадиевая | 12Х1МФ | Поковки толщиной от 100 до 300 мм, КП195* | - | - | 323 | 323 | 353 | 353 | 363 | 363 | 373 | 373 | 383 | 383 | 390 | - | - | 137 | 157 | 157 | 177 | 177 | 186 | 195 | 195 | 195 | 195 | 195
Сталь легированная хромомолибденованадиевая | 12Х1МФ | Поковки толщиной до 800 мм, КП215* | - | - | 353 | 353 | 392 | 392 | 402 | 402 | 412 | 412 | 422 | 422 | 430 | - | - | 147 | 177 | 177 | 196 | 196 | 206 | 215 | 215 | 215 | 215 | 215
Сталь легированная хромомолибденованадиевая | 12Х1МФ | Поковки толщиной от 100 до 500 мм, КП245* | - | - | 392 | 392 | 422 | 432 | 441 | 441 | 451 | 451 | 461 | 461 | 470 | - | - | 167 | 196 | 196 | 216 | 216 | 235 | 245 | 245 | 245 | 245 | 245
Сталь легированная хромомолибденованадиевая | 12Х1МФ | Трубы бесшовные горячекатаные диаметром от 57 до 465 мм с толщиной стенки от 3,5 до 60 мм | - | - | 294 | 343 | 372 | 392 | 412 | 412 | 422 | 422 | 432 | 432 | 441 | - | - | 186 | 214 | 216 | 245 | 255 | 265 | 275 | 275 | 275 | 275 | 275
Сталь легированная хромомолибденованадиевая | 12Х1МФ | Трубы холоднодеформируемые диаметром от 10 до 108 мм с толщиной стенки от 2 до 13 мм | - | - | 294 | 343 | 372 | 392 | 412 | 412 | 422 | 422 | 432 | 432 | 441 | - | - | 186 | 214 | 216 | 245 | 255 | 265 | 275 | 275 | 275 | 275 | 275
Сталь легированная хромомолибденованадиевая | 25Х1МФ | Сталь горячекатаная, кованая, калиброванная диаметром или стороной квадрата до 90 мм | - | - | 628 | 681 | 716 | 726 | 765 | 775 | 804 | 814 | 834 | 873 | 883 | - | - | 530 | 540 | 559 | 569 | 608 | 618 | 647 | 657 | 697 | 706 | 736
Сталь легированная хромомолибденованадиевая | 25Х1МФ | Сталь горячекатаная, кованая, калиброванная диаметром или стороной квадрата от 90 до 150 мм | - | - | 628 | 681 | 716 | 726 | 765 | 775 | 804 | 814 | 834 | 873 | 883 | - | - | 530 | 540 | 559 | 569 | 608 | 618 | 647 | 657 | 697 | 706 | 736
Сталь легированная хромомолибденованадиевая | 25Х1МФ | Сталь горячекатаная, кованая, калиброванная диаметром или стороной квадрата от 150 до 200 мм | - | - | 628 | 687 | 716 | 726 | 765 | 775 | 804 | 814 | 834 | 873 | 883 | - | - | 530 | 540 | 559 | 569 | 608 | 618 | 647 | 657 | 697 | 706 | 736
Сталь легированная хромомолибденованадиевая | 25Х1МФ | Заготовки крепежных деталей толщиной или диаметром до 200 мм, КП490* | - | - | 412 | 461 | 471 | 481 | 510 | 510 | 540 | 540 | 549 | 579 | 589 | - | - | 323 | 323 | 343 | 343 | 402 | 412 | 432 | 432 | 461 | 471 | 490
Сталь легированная хромомолибденованадиевая | 25Х1МФ | Заготовки крепежных деталей толщиной или диаметром до 200 мм КП590* | - | - | 510 | 569 | 589 | 598 | 628 | 628 | 667 | 667 | 687 | 716 | 736 | - | - | 422 | 432 | 441 | 451 | 481 | 491 | 510 | 520 | 549 | 559 | 590
Сталь легированная хромомолибденованадиевая | 25Х1МФ | Заготовки крепежных деталей толщиной или диаметром до 200 мм, КП640* | - | - | 549 | 608 | 628 | 638 | 687 | 687 | 706 | 716 | 736 | 775 | 785 | - | - | 461 | 471 | 481 | 491 | 530 | 540 | 559 | 569 | 598 | 608 | 640
Сталь легированная хромомолибденованадиевая | 25Х1МФ | Заготовки крепежных деталей толщиной или диаметром до 200 мм, КП670* | - | - | 529 | 589 | 645 | 695 | 725 | 755 | 765 | 765 | 775 | 775 | 785 | - | - | 402 | 452 | 490 | 520 | 559 | 589 | 608 | 628 | 638 | 638 | 670
Сталь легированная хромомолибденованадиевая | 15Х1М1Ф | Трубы бесшовные горячекатаные с наружным диаметром от 57 до 465 мм с толщиной стенки от 3,5 до 60 мм | - | 323 | 333 | 392 | 412 | 441 | 471 | 471 | 491 | 491 | 491 | 491 | 491 | - | 196 | 205 | 226 | 235 | 255 | 265 | 275 | 284 | 304 | 304 | 304 | 314
Сталь легированная хромомолибденованадиевая | 15Х1М1ФЛ | Отливки | - | 373 | 392 | 392 | 402 | 412 | 422 | 441 | 441 | 441 | 441 | 441 | 441 | - | 166 | 177 | 226 | 235 | 255 | 255 | 275 | 284 | 294 | 304 | 304 | 314
Сталь легированная хромомолибденованадиевая | 12Х2МФА | Листы толщиной до 180 мм, КП395** | - | - | 412 | 432 | 461 | 491 | 491 | 491 | 500 | 500 | 520 | 530 | 540 | - | - | 392 | 395 | 395 | 395 | 395 | 402 | 412 | 412 | 422 | 422 | 432
Сталь легированная хромомолибденованадиевая | 12Х2МФА | Поковки толщиной до 150 мм, КП395** | - | - | 412 | 432 | 461 | 491 | 491 | 491 | 500 | 500 | 520 | 530 | 540 | - | - | 392 | 395 | 395 | 395 | 395 | 402 | 412 | 412 | 422 | 422 | 432
Сталь легированная хромомолибденованадиевая | 12Х2МФА | Листы толщиной до 180 мм, КП490** | - | - | 481 | 500 | 540 | 549 | 559 | 569 | 589 | 598 | 608 | 618 | 638 | - | - | 461 | 480 | 490 | 490 | 490 | 500 | 500 | 510 | 520 | 520 | 530
Сталь легированная хромомолибденованадиевая | 12Х2МФА | Поковки толщиной до 150 мм, КП490** | - | - | 481 | 500 | 540 | 549 | 559 | 569 | 589 | 598 | 608 | 618 | 638 | - | - | 461 | 480 | 490 | 490 | 490 | 500 | 500 | 510 | 520 | 520 | 530
Сталь легированная хромомолибденованадиевая | 12Х2МФА-А | Листы толщиной до 180 мм, КП395** | - | - | 412 | 432 | 461 | 491 | 491 | 491 | 500 | 500 | 520 | 530 | 540 | - | - | 392 | 395 | 395 | 395 | 395 | 402 | 412 | 412 | 422 | 422 | 432
Сталь легированная хромомолибденованадиевая | 12Х2МФА-А | Поковки толщиной до 150 мм, КП395** | - | - | 412 | 432 | 461 | 491 | 491 | 491 | 500 | 500 | 520 | 530 | 540 | - | - | 392 | 395 | 395 | 395 | 395 | 402 | 412 | 412 | 422 | 422 | 432
Сталь легированная хромомолибденованадиевая | 12Х2МФА-А | Листы толщиной до 180 мм, КП490** | - | - | 481 | 500 | 540 | 549 | 559 | 569 | 589 | 598 | 608 | 618 | 638 | - | - | 461 | 480 | 490 | 490 | 490 | 500 | 500 | 510 | 520 | 520 | 530
Сталь легированная хромомолибденованадиевая | 12Х2МФА-А | Поковки толщиной до 150 мм, КП490** | - | - | 481 | 500 | 540 | 549 | 559 | 569 | 589 | 598 | 608 | 618 | 638 | - | - | 461 | 480 | 490 | 490 | 490 | 500 | 500 | 510 | 520 | 520 | 530
Сталь легированная хромомолибденованадиевая | 18Х2МФА | Листы, поковки толщиной от 160 до 400 мм, КП490** | - | - | 520 | 530 | 540 | 549 | 559 | 569 | 589 | 598 | 608 | 618 | 638 | - | - | 461 | 481 | 490 | 490 | 490 | 500 | 500 | 510 | 520 | 520 | 530
Сталь легированная хромомолибденованадиевая | 15Х2МФА | Листы, поковки толщиной от 400 до 650 мм, КП295** | - | - | 333 | 353 | 373 | 392 | 392 | 392 | 402 | 412 | 422 | 432 | 441 | - | - | 255 | 265 | 284 | 295 | 304 | 324 | 334 | 353 | 363 | 383 | 392
Сталь легированная хромомолибденованадиевая | 15Х2МФА | Листы, поковки толщиной от 161 до 400 мм, КП395** | - | - | 412 | 432 | 461 | 461 | 471 | 481 | 491 | 500 | 520 | 530 | 540 | - | - | 363 | 395 | 395 | 395 | 402 | 402 | 412 | 422 | 422 | 422 | 432
Сталь легированная хромомолибденованадиевая | 15Х2МФА-А | Листы, поковки толщиной от 400 до 650 мм, КП295** | - | - | 333 | 353 | 373 | 392 | 392 | 392 | 402 | 412 | 422 | 432 | 441 | - | - | 255 | 265 | 284 | 295 | 304 | 324 | 334 | 353 | 363 | 383 | 392
Сталь легированная хромомолибденованадиевая | 15Х2МФА-А | Листы, поковки толщиной от 161 до 400 мм, КП395** | - | - | 412 | 432 | 461 | 461 | 471 | 481 | 491 | 500 | 520 | 530 | 540 | - | - | 363 | 395 | 395 | 395 | 402 | 402 | 412 | 422 | 422 | 422 | 432
Сталь легированная хромомолибденованадиевая | 25Х2МФА | Поковки, листы (плиты), листовые и штампованные заготовки диаметром или толщиной до 70 мм, КП395** | - | - | 441 | 441 | 461 | 461 | 471 | 481 | 491 | 500 | 520 | 530 | 540 | - | - | 373 | 373 | 395 | 395 | 395 | 402 | 402 | 412 | 422 | 432 | 432
Сталь легированная хромомолибденованадиевая | 25Х2МФА | Поковки, листы (плиты), листовые и штампованные заготовки диаметром или толщиной до 750 мм, КП490** | - | - | 520 | 530 | 540 | 549 | 559 | 569 | 589 | 598 | 608 | 618 | 638 | - | - | 461 | 461 | 471 | 490 | 490 | 500 | 500 | 510 | 520 | 530 | 530
Сталь легированная хромомолибденованадиевая | 25Х2МФА | Поковки, листы (плиты), листовые и штампованные заготовки диаметром или толщиной до 750 мм, КП590** | - | - | 598 | 608 | 618 | 638 | 647 | 667 | 677 | 697 | 706 | 716 | 736 | - | - | 540 | 540 | 549 | 590 | 590 | 598 | 598 | 608 | 618 | 628 | 628
Сталь легированная хромомолибденованадиевая | 25Х2М1Ф | Горячекатаные и кованые прутки и полосы диаметром или толщиной 90 мм | - | - | 608 | 647 | 677 | 687 | 725 | 735 | 745 | 755 | 765 | 765 | 785 | - | - | 539 | 559 | 578 | 598 | 618 | 628 | 647 | 647 | 651 | 667 | 667
Сталь легированная хромомолибденованадиевая | 25Х2М1Ф | Заготовки крепежных деталей диаметром или толщиной до 200 мм | - | - | 608 | 647 | 677 | 687 | 725 | 735 | 745 | 755 | 765 | 765 | 785 | - | - | 539 | 559 | 578 | 598 | 618 | 628 | 647 | 647 | 651 | 667 | 667
Сталь легированная хромомолибденованадиевая | 25Х2М1Ф | Горячекатаные и кованые прутки и полосы диаметром или толщиной от 90 до 150 мм | - | - | 638 | 647 | 657 | 677 | 687 | 697 | 726 | 736 | 755 | 765 | 785 | - | - | 579 | 579 | 589 | 598 | 608 | 618 | 638 | 647 | 667 | 667 | 667
Сталь легированная хромомолибденованадиевая | 25Х2М1Ф | Горячекатаные и кованые прутки и полосы диаметром или толщиной от 150 до 200 мм | - | - | 638 | 647 | 657 | 677 | 687 | 697 | 726 | 736 | 765 | 765 | 785 | - | - | 579 | 579 | 589 | 598 | 608 | 618 | 638 | 647 | 667 | 667 | 667
Сталь легированная хромомолибденованадиевая | 25Х2М1Ф | Поковки толщиной или диаметром от 100 до 300 мм, КП490* | - | - | 500 | 500 | 540 | 559 | 569 | 579 | 598 | 608 | 628 | 638 | 657 | - | - | 392 | 392 | 412 | 422 | 432 | 441 | 451 | 461 | 471 | 490 | 490
Сталь легированная хромомолибденованадиевая | 25Х3МФА | Поковки, листы (плиты), листовые и штампованные заготовки толщиной от 450 до 600 мм, КП395** | - | - | 441 | 441 | 461 | 461 | 471 | 481 | 491 | 500 | 520 | 530 | 540 | - | - | 373 | 373 | 395 | 395 | 395 | 402 | 402 | 412 | 422 | 432 | 432
Сталь легированная хромомолибденованадиевая | 25Х3МФА | Поковки, листы (плиты), листовые и штампованные заготовки толщиной от 450 до 600 мм, КП490** | - | - | 520 | 530 | 540 | 549 | 559 | 569 | 589 | 598 | 608 | 618 | 638 | - | - | 461 | 461 | 471 | 490 | 490 | 500 | 500 | 510 | 520 | 530 | 530
Сталь легированная хромомолибденованадиевая | 25Х3МФА | Поковки, листы (плиты), листовые и штампованные заготовки толщиной от 450 до 600 мм, КП590** | - | - | 598 | 608 | 618 | 638 | 647 | 667 | 687 | 697 | 706 | 716 | 736 | - | - | 540 | 540 | 549 | 590 | 590 | 598 | 598 | 608 | 618 | 628 | 628
Сталь легированная хромомолибденованадиевая | 25Х3МФА | Поковки, листы (плиты), листовые и штампованные заготовки толщиной от 450 до 600 мм, КП685** | - | - | 677 | 687 | 697 | 736 | 746 | 765 | 785 | 795 | 804 | 814 | 834 | - | - | 628 | 628 | 638 | 685 | 685 | 697 | 706 | 706 | 716 | 729 | 729
Сталь легированная хромомолибденованадиевая | 10Х2М1ФБ | Поковки толщиной от 100 до 400 мм, КП195* | - | - | 255 | 264 | 273 | 282 | 292 | 301 | 310 | 319 | 328 | 337 | 343 | - | - | 152 | 156 | 161 | 166 | 170 | 179 | 179 | 189 | 189 | 193 | 195
Сталь легированная хромомолибденованадиевая | 10Х2М1ФБ | Поковки толщиной от 100 до 400 мм, КП245* | - | - | 252 | 267 | 267 | 274 | 292 | 310 | 328 | 345 | 363 | 381 | 392 | - | - | 186 | 196 | 206 | 215 | 220 | 225 | 229 | 233 | 238 | 242 | 245
Сталь легированная хромомолибденованадиевая | 10Х2М1ФБ | Листы толщиной до 150 мм, КП195* | - | - | 254 | 263 | 273 | 282 | 291 | 300 | 310 | 319 | 328 | 337 | 343 | - | - | 152 | 156 | 161 | 165 | 170 | 179 | 179 | 188 | 188 | 193 | 195
Сталь легированная хромомолибденованадиевая | 10Х2М1ФБ | Листы толщиной до 150 мм, КП245* | - | - | 294 | 298 | 309 | 320 | 331 | 342 | 353 | 364 | 376 | 385 | 392 | - | - | 208 | 218 | 222 | 225 | 228 | 231 | 235 | 238 | 241 | 244 | 245
Сталь легированная хромомолибденованадиевая | 15Х2НМФА | Поковки, листы, штамповки диаметром или толщиной от 400 до 650 мм, КП395** | - | - | - | - | - | 491 | 500 | 500 | 510 | 519 | 529 | 539 | 549 | - | - | - | - | - | 395 | 402 | 402 | 402 | 412 | 421 | 431 | 441
Сталь легированная хромомолибденованадиевая | 15Х2НМФА | Поковки, листы, штамповки диаметром или толщиной от 160 до 400 мм, КП490* | - | - | - | - | - | 539 | 549 | 559 | 568 | 578 | 588 | 593 | 608 | - | - | - | - | - | 441 | 451 | 451 | 451 | 461 | 470 | 480 | 490
Сталь легированная хромомолибденованадиевая | 15Х2НМФА | Поковки, листы штамповки диаметром или толщиной от 400 до 650 мм, КП295* | - | - | - | - | - | 392 | 402 | 402 | 402 | 412 | 422 | 432 | 441 | - | - | - | - | - | 295 | 353 | 363 | 363 | 363 | 373 | 392 | 392
Сталь легированная хромомолибденованадиевая | 15Х2НМФА | Поковки, листы штамповки диаметром или толщиной от 160 до 400 мм, КП395** | - | - | - | - | - | 491 | 510 | 510 | 520 | 530 | 549 | 549 | 549 | - | - | - | - | - | 395 | 395 | 395 | 395 | 402 | 412 | 432 | 441
Сталь легированная хромомолибденованадиевая | 15ХНМФА-А | Поковки, листы, штамповки диаметром или толщиной от 400 до 650 мм, КП395** | - | - | - | - | - | 491 | 500 | 500 | 510 | 519 | 529 | 539 | 549 | - | - | - | - | - | 395 | 402 | 402 | 402 | 412 | 421 | 431 | 441
Сталь легированная хромомолибденованадиевая | 15ХНМФА-А | Поковки, листы, штамповки диаметром или толщиной от 160 до 400 мм, КП490* | - | - | - | - | - | 539 | 549 | 559 | 568 | 578 | 588 | 593 | 608 | - | - | - | - | - | 441 | 451 | 451 | 451 | 461 | 470 | 480 | 490
Сталь легированная хромомолибденованадиевая | 15ХНМФА-А | Поковки, листы штамповки диаметром или толщиной от 400 до 650 мм, КП295* | - | - | - | - | - | 392 | 402 | 402 | 402 | 412 | 422 | 432 | 441 | - | - | - | - | - | 295 | 353 | 363 | 363 | 363 | 373 | 392 | 392
Сталь легированная хромомолибденованадиевая | 15ХНМФА-А | Поковки, листы штамповки диаметром или толщиной от 160 до 400 мм, КП395** | - | - | - | - | - | 491 | 510 | 510 | 520 | 530 | 549 | 549 | 549 | - | - | - | - | - | 395 | 395 | 395 | 395 | 402 | 412 | 432 | 441
Сталь легированная хромомолибденованадиевая | 15Х3НМФА | Листы, поковки толщиной до 450 мм | - | - | - | - | - | 491 | 500 | 510 | 520 | 520 | 540 | 569 | 589 | - | - | - | - | - | 392 | 422 | 441 | 441 | 441 | 451 | 471 | 491
Сталь легированная хромомолибденованадиевая | 15Х3НМФА-А | Листы, поковки толщиной до 450 мм | - | - | - | - | - | 491 | 500 | 510 | 520 | 520 | 540 | 569 | 589 | - | - | - | - | - | 392 | 422 | 441 | 441 | 441 | 451 | 471 | 491
Сталь легированная хромомолибденованадиевая | 36Х2Н2МФА | Заготовки крепежных деталей толщиной до 200 мм, КП395* | - | - | - | - | - | 510 | 540 | 569 | 569 | 598 | 618 | 618 | 618 | - | - | - | - | - | 245 | 343 | 353 | 363 | 383 | 395 | 395 | 395
Сталь легированная хромомолибденованадиевая | 36Х2Н2МФА | Заготовки крепежных деталей толщиной до 200 мм, КП490* | - | - | - | - | - | 540 | 569 | 598 | 598 | 638 | 657 | 657 | 657 | - | - | - | - | - | 402 | 432 | 441 | 451 | 481 | 490 | 490 | 490
Сталь легированная хромомолибденованадиевая | 36Х2Н2МФА | Заготовки крепежных деталей толщиной до 200 мм, КП590* | - | - | - | - | - | 569 | 598 | 628 | 638 | 667 | 687 | 687 | 687 | - | - | - | - | - | 441 | 510 | 530 | 540 | 569 | 590 | 590 | 590
Сталь легированная хромомолибденованадиевая | 36Х2Н2МФА | Заготовки крепежных деталей толщиной до 200 мм, КП640 | - | - | - | - | - | 578 | 597 | 607 | 627 | 627 | 656 | 686 | 686 | - | - | - | - | - | 476 | 551 | 562 | 583 | 583 | 615 | 640 | 640
Сталь легированная хромомолибденованадиевая | 36Х2Н2МФА | Заготовки крепежных деталей толщиной до 200 мм, КП685* | - | - | - | - | - | 657 | 687 | 726 | 736 | 755 | 785 | 785 | 785 | - | - | - | - | - | 540 | 589 | 628 | 638 | 657 | 685 | 685 | 685
Сталь легированная хромомолибденованадиевая | 36Х2Н2МФА | Заготовки крепежных деталей толщиной до 200 мм, КП785* | - | - | - | - | - | 736 | 785 | 814 | 824 | 853 | 883 | 883 | 883 | - | - | - | - | - | 638 | 687 | 716 | 726 | 755 | 785 | 785 | 785
Сталь легированная хромомолибденованадиевая | 38ХН3МФА | Заготовки крепежных деталей толщиной до 200 мм, КП490* | - | - | - | - | - | 559 | 579 | 589 | 608 | 608 | 628 | 657 | 657 | - | - | - | - | - | 343 | 422 | 432 | 451 | 451 | 471 | 490 | 490
Сталь легированная хромомолибденованадиевая | 38ХН3МФА | Заготовки крепежных деталей толщиной до 200 мм, КП590* | - | - | - | - | - | 579 | 598 | 608 | 628 | 628 | 657 | 687 | 687 | - | - | - | - | - | 441 | 510 | 520 | 540 | 540 | 569 | 590 | 590
Сталь легированная хромомолибденованадиевая | 38ХН3МФА | Заготовки крепежных деталей толщиной до 200 мм, КП640* | - | - | - | - | - | 579 | 598 | 608 | 628 | 628 | 657 | 687 | 687 | - | - | - | - | - | 476 | 551 | 562 | 583 | 583 | 615 | 640 | 640
Сталь легированная хромомолибденованадиевая | 38ХН3МФА | Заготовки крепежных деталей толщиной до 200 мм, КП685* | - | - | - | - | - | 667 | 687 | 706 | 726 | 726 | 755 | 785 | 785 | - | - | - | - | - | 540 | 589 | 608 | 628 | 638 | 657 | 685 | 685
Сталь легированная хромомолибденованадиевая | 38ХН3МФА | Заготовки крепежных деталей толщиной до 200 мм, КП785* | - | - | - | - | - | 746 | 785 | 785 | 814 | 824 | 844 | 883 | 883 | - | - | - | - | - | 638 | 677 | 697 | 716 | 726 | 746 | 785 | 785
Сталь легированная хромомолибденованадиевая | 38ХН3МФА | Заготовки крепежных деталей толщиной до 200 мм, КП880* | - | - | - | - | - | 834 | 863 | 883 | 903 | 912 | 942 | 981 | 981 | - | - | - | - | - | 746 | 765 | 785 | 804 | 814 | 844 | 880 | 880
Сталь легированная хромомолибденованадиевая | 20Х1М1Ф1БР | Заготовки крепежных деталей толщиной до 200 мм, КП670* | - | - | 598 | 647 | 697 | 716 | 726 | 736 | 746 | 755 | 765 | 775 | 785 | - | - | 470 | 490 | 510 | 519 | 568 | 598 | 627 | 647 | 657 | 670 | 670
Сталь легированная кремнемарганцовистая | 15ГС | Трубы бесшовные горячекатаные наружным диаметром от 10 до 465 мм с толщиной стенки от 2 до 60 мм | - | - | - | - | 412 | 412 | 412 | 422 | 441 | 451 | 461 | 471 | 491 | - | - | - | - | 167 | 196 | 226 | 245 | 255 | 255 | 265 | 265 | 275
Сталь легированная кремнемарганцовистая | 16ГС | Листы горячекатаные толщиной от 2 до 160 мм | - | - | - | - | - | 373 | 373 | 392 | 392 | 392 | 392 | 422 | 451 | - | - | - | - | - | 177 | 196 | 216 | 216 | 226 | 235 | 235 | 245
Сталь легированная кремнемарганцовистая | 20ГСЛ | Отливки | - | - | - | - | - | 422 | 422 | 422 | 422 | 441 | 441 | 471 | 491 | - | - | - | - | - | 186 | 186 | 196 | 226 | 235 | 255 | 275 | 275
Сталь легированная кремнемарганцовистая | 09Г2С | Прокат толщиной от 4 до 160 мм | - | - | - | 392 | 432 | 432 | 432 | 432 | 432 | 432 | 432 | 432 | 432 | - | - | - | 157 | 157 | 177 | 196 | 216 | 216 | 226 | 235 | 235 | 245
Сталь высокохромистая | 08Х13 | Листы толщиной от 4 до 50 мм | - | - | - | - | - | - | 343 | 353 | 363 | 373 | 392 | 402 | 422 | - | - | - | - | - | - | 235 | 235 | 245 | 255 | 275 | 275 | 275
Сталь высокохромистая | 08Х13 | Трубы наружным диаметром от 5 до 250 мм с толщиной стенки от 0,2 до 22 мм | - | - | - | - | - | - | 314 | 314 | 323 | 333 | 353 | 363 | 373 | - | - | - | - | - | - | 216 | 216 | 216 | 226 | 245 | 245 | 245
Сталь высокохромистая | 20Х13 | Поковки диаметром или толщиной до 300 мм | - | - | - | - | - | - | 530 | 549 | 569 | 589 | 608 | 628 | 647 | - | - | - | - | - | - | 353 | 363 | 392 | 392 | 412 | 422 | 441
Сталь высокохромистая | 20Х13 | Калиброванная сталь диаметром или стороной квадрата до 70 мм | - | - | - | - | - | - | 530 | 549 | 569 | 589 | 608 | 628 | 647 | - | - | - | - | - | - | 353 | 363 | 392 | 392 | 412 | 422 | 441
Сталь высокохромистая | 20Х13 | Горячекатаная сталь диаметром, стороной квадрата или толщиной до 60 мм | - | - | - | - | - | - | 530 | 549 | 569 | 589 | 608 | 628 | 647 | - | - | - | - | - | - | 353 | 363 | 392 | 392 | 412 | 422 | 441
Сталь высокохромистая | 20Х13 | Горячекатаная сталь диаметром, стороной квадрата или толщиной от 60 до 100 мм | - | - | - | - | - | - | 530 | 549 | 569 | 589 | 608 | 628 | 647 | - | - | - | - | - | - | 353 | 363 | 392 | 392 | 412 | 422 | 441
Сталь высокохромистая | 20Х13 | Горячекатаная сталь со стороной квадрата или толщиной от 100 до 150 мм | - | - | - | - | - | - | 530 | 549 | 569 | 589 | 608 | 628 | 647 | - | - | - | - | - | - | 353 | 363 | 392 | 392 | 412 | 422 | 441
Сталь высокохромистая | 20Х13 | Заготовки крепежных деталей, КП590* | - | - | - | - | - | - | 638 | 667 | 687 | 716 | 736 | 755 | 785 | - | - | - | - | - | - | 471 | 481 | 520 | 520 | 549 | 559 | 590
Сталь высокохромистая | 20Х13 | Листы толщиной от 4 до 50 мм | - | - | - | - | - | - | 412 | 432 | 441 | 471 | 481 | 491 | 510 | - | - | - | - | - | - | 294 | 304 | 323 | 323 | 343 | 353 | 373
Сталь высокохромистая | 20Х12ВНМФ | Заготовки крепежных деталей толщиной до 200 мм, КП670* | - | - | 529 | 588 | 628 | 647 | 677 | 697 | 716 | 736 | 755 | 775 | 785 | 0 | 0 | 461 | 481 | 510 | 520 | 569 | 589 | 608 | 618 | 638 | 657 | 670
Сталь высокохромистая | 09Х17Н | Поковки диаметром или толщиной под термическую обработку до 200 мм | - | - | - | - | - | 373 | 373 | 392 | 402 | 412 | 422 | 432 | 441 | - | - | - | - | - | 294 | 304 | 304 | 314 | 323 | 333 | 343 | 343
Сталь высокохромистая | 09Х17Н | Заготовки в виде поковок, штамповок и прутков круглого сечения от 5 до 250 мм, квадратного от 40 до 200 мм | - | - | - | - | - | 422 | 432 | 451 | 471 | 491 | 500 | 530 | 540 | - | - | - | - | - | 294 | 314 | 323 | 333 | 353 | 363 | 353 | 392
Сталь высокохромистая | 30Х13 | Заготовки крепежных деталей толщиной или диаметром до 200 мм, КП590* | - | - | - | - | - | - | 647 | 667 | 687 | 716 | 736 | 755 | 785 | - | - | - | - | - | - | 530 | 540 | 549 | 559 | 569 | 579 | 590
Сталь высокохромистая | 30Х13 | Заготовки крепежных деталей толщиной или диаметром до 200 мм, КП685* | - | - | - | - | - | - | 726 | 746 | 765 | 795 | 824 | 853 | 883 | - | - | - | - | - | - | 628 | 638 | 657 | 667 | 677 | 685 | 685
Сталь высокохромистая | 30Х13 | Заготовки крепежных деталей толщиной или диаметром до 200 мм, КП785* | - | - | - | - | - | - | 804 | 824 | 853 | 883 | 922 | 942 | 981 | - | - | - | - | - | - | 706 | 716 | 736 | 746 | 765 | 775 | 785
Сталь высокохромистая | 14Х17Н2 | Сортовой прокат, заготовки крепежных деталей, поковки диаметром или толщиной под термообработку до 60 мм | - | - | - | - | - | 961 | 1000 | 1010 | 1030 | 1040 | 1050 | 1060 | 1080 | - | - | - | - | - | 785 | 785 | 795 | 804 | 814 | 824 | 824 | 834
Сталь высокохромистая | 14Х17Н2 | Сортовой прокат, заготовки крепежных деталей, поковки диаметром или толщиной под термообработку более 60 мм, КП540* | - | - | - | - | - | 608 | 638 | 638 | 657 | 657 | 667 | 687 | 687 | - | - | - | - | - | 510 | 510 | 510 | 520 | 520 | 530 | 530 | 540
Сталь высокохромистая | 08Х14МФ | Поковки, заготовки трубы, листы | - | - | - | - | - | 431 | 491 | 491 | 491 | 491 | 510 | 519 | 539 | - | - | - | - | - | 284 | 294 | 294 | 304 | 314 | 323 | 333 | 343
Сталь высокохромистая | 08Х14МФ | Трубы, листы, предназначенные для развальцовки и штамповки | - | - | - | - | - | 363 | 392 | 392 | 402 | 412 | 421 | 431 | 441 | - | - | - | - | - | 196 | 196 | 196 | 216 | 225 | 235 | 245 | 245
Сталь высокохромистая | 1Х12В2МФ | Трубы | - | 294 | 343 | 363 | 373 | 373 | 392 | 392 | 402 | 412 | 422 | 441 | 491 | - | 196 | 235 | 235 | 235 | 235 | 245 | 255 | 265 | 275 | 284 | 294 | 294
Сталь высокохромистая | 18Х12ВМБФР | Заготовки крепежных деталей толщиной или диаметром 200 мм, КП670* | - | - | 549 | 589 | 628 | 667 | 687 | 706 | 726 | 746 | 755 | 775 | 785 | - | - | 530 | 569 | 598 | 618 | 638 | 638 | 647 | 647 | 657 | 667 | 670
Сталь высокохромистая | 05Х12Н2М-ВИ | Трубы | - | 392 | 412 | 431 | 451 | 470 | 480 | 500 | 519 | 539 | 539 | 539 | 539 | - | 274 | 284 | 304 | 314 | 333 | 333 | 353 | 363 | 372 | 372 | 372 | 372
Сталь высокохромистая | 05Х12Н2М | Трубы | - | 392 | 412 | 431 | 451 | 470 | 480 | 500 | 519 | 539 | 539 | 539 | 539 | - | 274 | 284 | 304 | 314 | 333 | 333 | 353 | 363 | 372 | 372 | 372 | 372
Сталь высокохромистая | 05Х12Н2М | Поковки, лист | - | 353 | 372 | 421 | 461 | 480 | 500 | 519 | 539 | 539 | 539 | 539 | 539 | - | 245 | 265 | 314 | 323 | 333 | 363 | 363 | 372 | 372 | 372 | 372 | 372
Сталь высокохромистая | 05Х12Н2М-ВД | Поковки, лист | - | 353 | 372 | 421 | 461 | 480 | 500 | 519 | 539 | 539 | 539 | 539 | 539 | - | 245 | 265 | 314 | 323 | 333 | 363 | 363 | 372 | 372 | 372 | 372 | 372
Сталь высокохромистая | 06Х13Н7Д2 | Горячекатаные и кованые прутки диаметром от 16 до 160 мм | - | - | - | - | - | - | 676 | 686 | 725 | 764 | 804 | 853 | 882 | - | - | - | - | - | - | 617 | 627 | 657 | 696 | 735 | 784 | 804
Сталь высокохромистая | 06Х13Н7Д2 | Кованая полоса толщиной 80 мм | - | - | - | - | - | - | 676 | 686 | 725 | 764 | 804 | 853 | 882 | - | - | - | - | - | - | 617 | 627 | 657 | 696 | 735 | 784 | 804
Сталь высокохромистая | 06Х13Н7Д2 | Заготовки крепежных деталей диаметром до 160 мм | - | - | - | - | - | - | 676 | 686 | 725 | 764 | 804 | 853 | 882 | - | - | - | - | - | - | 617 | 627 | 657 | 696 | 735 | 784 | 804
Сталь высокохромистая | 06Х12Н3ДЛ | Отливки | - | - | - | - | - | 539 | 559 | 579 | 589 | 608 | 618 | 630 | 637 | - | - | - | - | - | 441 | 451 | 461 | 471 | 481 | 481 | 486 | 490
Сталь высокохромистая | 06Х12Н3Д | Поковки КП540* | - | - | - | - | - | 539 | 559 | 579 | 589 | 589 | 618 | 630 | 637 | - | - | - | - | - | 441 | 441 | 461 | 480 | 500 | 519 | 530 | 540
Сталь высокохромистая | 06Х12Н3Д | Поковки КП590* | - | - | - | - | - | 588 | 588 | 618 | 638 | 647 | 657 | 670 | 686 | - | - | - | - | - | 491 | 491 | 519 | 539 | 549 | 559 | 575 | 590
Сталь высокохромистая | 06Х12Н3Д | Листы толщиной от 25 до 250 мм | - | - | - | - | - | 588 | 588 | 618 | 638 | 647 | 657 | 670 | 686 | - | - | - | - | - | 491 | 491 | 500 | 519 | 529 | 529 | 534 | 539
Сталь высокохромистая | 07Х16Н4Б | Сортовой прокат диаметром или стороной квадрата от 30 до 180 мм | - | - | - | - | - | 720 | 730 | 760 | 770 | 830 | 850 | 880 | 882 | - | - | - | - | - | 650 | 670 | 680 | 700 | 710 | 720 | 735 | 735
Сталь высокохромистая | 07Х16Н4Б | Поковки диаметром или стороной квадрата от 180 до 400 мм | - | - | - | - | - | 720 | 730 | 760 | 770 | 830 | 850 | 880 | 882 | - | - | - | - | - | 650 | 670 | 680 | 700 | 710 | 720 | 735 | 735
Сталь хромоникелевая коррозионно-стойкого аустенитного класса | 09Х18Н9 | Листы толщиной от 6 до 160 мм | 294 | 323 | 343 | 343 | 353 | 353 | 363 | 373 | 392 | 392 | 412 | 451 | 491 | 108 | 108 | 118 | 128 | 128 | 137 | 137 | 147 | 157 | 167 | 177 | 196 | 196
Сталь хромоникелевая коррозионно-стойкого аустенитного класса | 09Х18Н9 | Поковки толщиной до 60 мм | 255 | 304 | 323 | 353 | 373 | 392 | 402 | 412 | 432 | 432 | 451 | 500 | 540 | 98 | 98 | 98 | 108 | 118 | 118 | 128 | 137 | 147 | 157 | 177 | 196 | 196
Сталь хромоникелевая коррозионно-стойкого аустенитного класса | 09Х18Н9 | Поковки толщиной от 60 до 300 мм | 280 | 294 | 304 | 314 | 323 | 340 | 380 | 380 | 400 | 425 | 451 | 470 | 491 | 98 | 98 | 98 | 108 | 118 | 118 | 128 | 137 | 147 | 157 | 177 | 196 | 196
Сталь хромоникелевая коррозионно-стойкого аустенитного класса | 09Х18Н9 | Трубы бесшовные холоднокатаные наружным диаметром от 16 до 70 мм с толщиной стенки от 2,5 до 12 мм | 294 | 323 | 343 | 343 | 353 | 353 | 363 | 373 | 392 | 392 | 412 | 451 | 491 | 98 | 98 | 108 | 118 | 118 | 128 | 137 | 147 | 157 | 167 | 177 | 196 | 196
Сталь хромоникелевая коррозионно-стойкого аустенитного класса | 10Х18Н9 | Листы толщиной от 6 до 160 мм | 294 | 323 | 343 | 343 | 353 | 353 | 363 | 373 | 392 | 392 | 412 | 451 | 491 | 108 | 108 | 118 | 128 | 128 | 137 | 137 | 147 | 157 | 167 | 177 | 196 | 196
Сталь хромоникелевая коррозионно-стойкого аустенитного класса | 10Х18Н9 | Поковки толщиной до 60 мм | 255 | 304 | 323 | 353 | 373 | 392 | 402 | 412 | 432 | 432 | 451 | 500 | 540 | 98 | 98 | 98 | 108 | 118 | 118 | 128 | 137 | 147 | 157 | 177 | 196 | 196
Сталь хромоникелевая коррозионно-стойкого аустенитного класса | 10Х18Н9 | Поковки толщиной от 60 до 300 мм | 280 | 294 | 304 | 314 | 323 | 340 | 380 | 380 | 400 | 425 | 451 | 470 | 491 | 98 | 98 | 98 | 108 | 118 | 118 | 128 | 137 | 147 | 157 | 177 | 196 | 196
Сталь хромоникелевая коррозионно-стойкого аустенитного класса | 10Х18Н9 | Трубы бесшовные холоднокатаные наружным диаметром от 16 до 70 мм с толщиной стенки от 2,5 до 12 мм | 294 | 323 | 343 | 343 | 353 | 353 | 363 | 373 | 392 | 392 | 412 | 451 | 491 | 98 | 98 | 108 | 118 | 118 | 128 | 137 | 147 | 157 | 167 | 177 | 196 | 196
Сталь хромоникелевая коррозионно-стойкого аустенитного класса | 12Х18Н9 | Трубы бесшовные холоднокатаные наружным диаметром от 16 до 70 мм с толщиной стенки от 2,5 до 12 мм | 294 | 323 | 343 | 343 | 353 | 353 | 363 | 373 | 392 | 392 | 412 | 451 | 491 | 98 | 98 | 108 | 118 | 118 | 128 | 137 | 147 | 157 | 167 | 177 | 196 | 196
Сталь хромоникелевая коррозионно-стойкого аустенитного класса | 08Х18Н10Т | Сортовой прокат и поковки из него толщиной или диаметром до 200 мм | 250 | 270 | 289 | 314 | 328 | 353 | 377 | 397 | 417 | 436 | 461 | 480 | 491 | 147 | 150 | 152 | 157 | 162 | 167 | 172 | 176 | 181 | 186 | 189 | 191 | 196
Сталь хромоникелевая коррозионно-стойкого аустенитного класса | 08Х18Н10Т | Плиты, поковки из слитка, листовые заготовки и штамповки диаметром от 40 до 200 мм | 216 | 235 | 260 | 289 | 309 | 333 | 358 | 382 | 417 | 426 | 456 | 477 | 491 | 127 | 132 | 137 | 144 | 152 | 157 | 162 | 167 | 176 | 181 | 186 | 193 | 196
Сталь хромоникелевая коррозионно-стойкого аустенитного класса | 08Х18Н10Т | Плиты, поковки из слитка, листовые заготовки и штамповки диаметром более 200 мм | 181 | 206 | 235 | 260 | 289 | 314 | 343 | 368 | 392 | 421 | 446 | 475 | 491 | 98 | 103 | 113 | 123 | 132 | 137 | 147 | 152 | 164 | 172 | 181 | 191 | 196
Сталь хромоникелевая коррозионно-стойкого аустенитного класса | 08Х18Н10Т | Трубы | 304 | 333 | 353 | 382 | 402 | 412 | 412 | 421 | 421 | 441 | 461 | 471 | 510 | 137 | 147 | 147 | 157 | 167 | 177 | 177 | 187 | 187 | 196 | 206 | 206 | 216
Сталь хромоникелевая коррозионно-стойкого аустенитного класса | 12Х18Н10Т | Сортовой прокат и поковки из него толщиной или диаметром до 200 мм | 250 | 270 | 289 | 314 | 328 | 353 | 377 | 397 | 417 | 436 | 461 | 480 | 491 | 147 | 150 | 152 | 157 | 162 | 167 | 172 | 176 | 181 | 186 | 189 | 191 | 196
Сталь хромоникелевая коррозионно-стойкого аустенитного класса | 12Х18Н10Т | Плиты, поковки из слитка, листовые заготовки и штамповки диаметром от 40 до 200 мм | 216 | 235 | 260 | 289 | 309 | 333 | 358 | 382 | 417 | 426 | 456 | 477 | 491 | 127 | 132 | 137 | 144 | 152 | 157 | 162 | 167 | 176 | 181 | 186 | 193 | 196
Сталь хромоникелевая коррозионно-стойкого аустенитного класса | 12Х18Н10Т | Плиты, поковки из слитка, листовые заготовки и штамповки диаметром более 200 мм | 181 | 206 | 235 | 260 | 289 | 314 | 343 | 368 | 392 | 421 | 446 | 475 | 491 | 98 | 103 | 113 | 123 | 132 | 137 | 147 | 152 | 164 | 172 | 181 | 191 | 196
Сталь хромоникелевая коррозионно-стойкого аустенитного класса | 12Х18Н10Т | Трубы | 304 | 333 | 353 | 382 | 402 | 412 | 412 | 421 | 421 | 441 | 461 | 471 | 510 | 137 | 147 | 147 | 157 | 167 | 177 | 177 | 187 | 187 | 196 | 206 | 206 | 216
Сталь хромоникелевая коррозионно-стойкого аустенитного класса | 08Х18Н12Т | Толстолистовая сталь толщиной от 4 до 160 мм | 323 | 333 | 363 | 373 | 373 | 392 | 392 | 392 | 392 | 412 | 432 | 491 | 510 | 118 | 128 | 128 | 137 | 147 | 157 | 157 | 157 | 167 | 167 | 177 | 196 | 206
Сталь хромоникелевая коррозионно-стойкого аустенитного класса | 08Х18Н12Т | Поковки, листы листовые и объемные штамповки, ковано-катаные заготовки толщиной до 60 мм | 294 | 323 | 353 | 353 | 353 | 353 | 373 | 373 | 373 | 392 | 412 | 471 | 491 | 108 | 118 | 118 | 128 | 137 | 147 | 147 | 147 | 157 | 157 | 167 | 196 | 196
Сталь хромоникелевая коррозионно-стойкого аустенитного класса | 08Х18Н12Т | Поковки, листы листовые и объемные штамповки, ковано-катаные заготовки толщиной от 60 до 300 мм | 294 | 323 | 353 | 353 | 353 | 353 | 373 | 373 | 373 | 392 | 412 | 471 | 491 | 108 | 118 | 118 | 128 | 137 | 147 | 147 | 147 | 157 | 157 | 167 | 196 | 196
Сталь хромоникелевая коррозионно-стойкого аустенитного класса | 12Х18Н9Т | Заготовки в виде поковок и штамповок для листов и труб, поковки | 294 | 333 | 363 | 373 | 373 | 383 | 392 | 392 | 392 | 412 | 432 | 500 | 520 | 108 | 118 | 118 | 128 | 137 | 147 | 147 | 147 | 157 | 157 | 167 | 196 | 196
Сталь хромоникелевая коррозионно-стойкого аустенитного класса | 12Х18Н9Т | Листы толщиной от 0,5 до 160 мм | 294 | 343 | 373 | 383 | 383 | 392 | 402 | 402 | 402 | 422 | 441 | 510 | 530 | 128 | 137 | 137 | 157 | 167 | 177 | 177 | 177 | 186 | 186 | 196 | 235 | 235
Сталь хромоникелевая коррозионно-стойкого аустенитного класса | 12Х18Н9Т | Горячекатаная и кованая сталь диаметром, стороной квадрата или толщиной до 60 мм | 304 | 353 | 383 | 392 | 392 | 402 | 412 | 412 | 412 | 432 | 451 | 520 | 540 | 108 | 118 | 118 | 128 | 137 | 147 | 147 | 147 | 157 | 157 | 167 | 196 | 196
Сталь хромоникелевая коррозионно-стойкого аустенитного класса | 12Х18Н9Т | Горячекатаная и кованая сталь диаметром, стороной квадрата или толщиной от 60 до 100 мм | 304 | 353 | 383 | 392 | 392 | 402 | 412 | 412 | 412 | 432 | 451 | 520 | 540 | 108 | 118 | 118 | 128 | 137 | 147 | 147 | 147 | 157 | 157 | 167 | 196 | 196
Сталь хромоникелевая коррозионно-стойкого аустенитного класса | 12Х18Н9Т | Горячекатаная и кованая сталь диаметром, стороной квадрата или толщиной от 100 до 150 мм | 304 | 353 | 383 | 392 | 392 | 402 | 412 | 412 | 412 | 432 | 451 | 520 | 540 | 108 | 118 | 118 | 128 | 137 | 147 | 147 | 147 | 157 | 157 | 167 | 196 | 196
Сталь хромоникелевая коррозионно-стойкого аустенитного класса | 12Х18Н12Т | Заготовки в виде поковок и штамповок для листов и труб, поковки | 294 | 333 | 363 | 373 | 373 | 383 | 392 | 392 | 392 | 412 | 432 | 500 | 520 | 108 | 118 | 118 | 128 | 137 | 147 | 147 | 147 | 157 | 157 | 167 | 196 | 196
Сталь хромоникелевая коррозионно-стойкого аустенитного класса | 12Х18Н12Т | Листы толщиной от 0,5 до 160 мм | 294 | 343 | 373 | 383 | 383 | 392 | 402 | 402 | 402 | 422 | 441 | 510 | 530 | 128 | 137 | 137 | 157 | 167 | 177 | 177 | 177 | 186 | 186 | 196 | 235 | 235
Сталь хромоникелевая коррозионно-стойкого аустенитного класса | 12Х18Н12Т | Горячекатаная и кованая сталь диаметром, стороной квадрата или толщиной до 60 мм | 304 | 353 | 383 | 392 | 392 | 402 | 412 | 412 | 412 | 432 | 451 | 520 | 540 | 108 | 118 | 118 | 128 | 137 | 147 | 147 | 147 | 157 | 157 | 167 | 196 | 196
Сталь хромоникелевая коррозионно-стойкого аустенитного класса | 12Х18Н12Т | Горячекатаная и кованая сталь диаметром, стороной квадрата или толщиной от 60 до 100 мм | 304 | 353 | 383 | 392 | 392 | 402 | 412 | 412 | 412 | 432 | 451 | 520 | 540 | 108 | 118 | 118 | 128 | 137 | 147 | 147 | 147 | 157 | 157 | 167 | 196 | 196
Сталь хромоникелевая коррозионно-стойкого аустенитного класса | 12Х18Н12Т | Горячекатаная и кованая сталь диаметром, стороной квадрата или толщиной от 100 до 150 мм | 304 | 353 | 383 | 392 | 392 | 402 | 412 | 412 | 412 | 432 | 451 | 520 | 540 | 108 | 118 | 118 | 128 | 137 | 147 | 147 | 147 | 157 | 157 | 167 | 196 | 196
Сталь хромоникелевая коррозионно-стойкого аустенитного класса | 12Х18Н9ТЛ | Отливки | 294 | 304 | 323 | 323 | 333 | 333 | 353 | 363 | 383 | 402 | 412 | 422 | 441 | 118 | 118 | 118 | 128 | 137 | 147 | 157 | 167 | 167 | 177 | 196 | 196 | 196
Сталь хромоникелевая коррозионно-стойкого аустенитного класса | 03Х16Н9М2 | Листы толщиной от 40 до 150 мм | 300 | 350 | 355 | 370 | 390 | 400 | 400 | 412 | 420 | 430 | 460 | 500 | 550 | 100 | 115 | 120 | 120 | 125 | 125 | 130 | 145 | 150 | 170 | 185 | 196 | 210
Сталь хромоникелевая коррозионно-стойкого аустенитного класса | 03Х16Н9М2 | Поковки (из слитка) толщиной от 180 до 500 мм | 280 | 330 | 340 | 340 | 350 | 350 | 380 | 410 | 420 | 425 | 450 | 500 | 520 | 95 | 100 | 100 | 105 | 110 | 110 | 125 | 130 | 140 | 175 | 180 | 186 | 200
Сталь хромоникелевая коррозионно-стойкого аустенитного класса | 08Х16Н11М3 | Листы толщиной от 6 до 50 мм | 343 | 363 | 373 | 392 | 392 | 392 | 402 | 402 | 412 | 422 | 441 | 491 | 510 | 118 | 118 | 128 | 137 | 137 | 147 | 147 | 157 | 157 | 167 | 196 | 196 | 206
Сталь хромоникелевая коррозионно-стойкого аустенитного класса | 10Х17Н13М2Т | Заготовки в виде поковок и штамповок из слитков массой не более 15 т толщиной до 60 мм | 255 | 304 | 323 | 333 | 333 | 353 | 353 | 392 | 392 | 412 | 432 | 491 | 510 | 108 | 118 | 118 | 147 | 147 | 177 | 177 | 177 | 177 | 186 | 186 | 186 | 196
Сталь хромоникелевая коррозионно-стойкого аустенитного класса | 10Х17Н13М2Т | Листы и листовые штамповки, ковано-катаные заготовки толщиной до 60 мм | 255 | 304 | 323 | 333 | 333 | 353 | 353 | 392 | 392 | 412 | 432 | 491 | 510 | 108 | 118 | 118 | 147 | 147 | 177 | 177 | 177 | 177 | 186 | 186 | 186 | 196
Сталь хромоникелевая коррозионно-стойкого аустенитного класса | 10Х17Н13М2Т | Заготовки в виде поковок и штамповок из слитков массой не более 15 т толщиной от 60 до 300 мм | 255 | 304 | 323 | 333 | 333 | 353 | 353 | 392 | 392 | 412 | 432 | 491 | 510 | 108 | 118 | 118 | 147 | 147 | 177 | 177 | 177 | 177 | 186 | 186 | 186 | 196
Сталь хромоникелевая коррозионно-стойкого аустенитного класса | 10Х17Н13М2Т | Листы и листовые штамповки, ковано-катаные заготовки толщиной от 60 до 300 мм | 255 | 304 | 323 | 333 | 333 | 353 | 353 | 392 | 392 | 412 | 432 | 491 | 510 | 108 | 118 | 118 | 147 | 147 | 177 | 177 | 177 | 177 | 186 | 186 | 186 | 196
Сталь хромоникелевая коррозионно-стойкого аустенитного класса | 10Х17Н13М2Т | Листы толщиной от 0,5 до 160 мм | 265 | 314 | 333 | 343 | 343 | 363 | 363 | 412 | 412 | 432 | 451 | 510 | 530 | 137 | 137 | 137 | 177 | 177 | 216 | 216 | 216 | 216 | 226 | 226 | 226 | 235
Сталь хромоникелевая коррозионно-стойкого аустенитного класса | 10Х17Н13М2Т | Трубы бесшовные горячедеформированные диаметром от 57 до 325 мм с толщиной стенки от 3,5 до 32 мм | 314 | 314 | 333 | 343 | 343 | 363 | 363 | 412 | 412 | 432 | 451 | 510 | 530 | 196 | 196 | 196 | 255 | 255 | 314 | 314 | 314 | 314 | 333 | 333 | 333 | 343
Сталь хромоникелевая коррозионно-стойкого аустенитного класса | 10Х17Н13М2Т | Трубы холодно- и теплодеформированные диаметром от 5 до 250 мм с толщиной стенки от 0,2 до 22 мм | 314 | 314 | 333 | 343 | 343 | 363 | 363 | 412 | 412 | 432 | 451 | 510 | 530 | 196 | 196 | 196 | 255 | 255 | 314 | 314 | 314 | 314 | 333 | 333 | 333 | 343
Сталь хромоникелевая коррозионно-стойкого аустенитного класса | 12Х18Н12М3ТЛ | Отливки | 280 | 292 | 304 | 316 | 328 | 340 | 360 | 380 | 400 | 425 | 450 | 480 | 500 | 130 | 132 | 134 | 136 | 138 | 140 | 150 | 155 | 160 | 165 | 170 | 196 | 216
Сталь хромоникелевая коррозионно-стойкого аустенитного класса | 10Х18Н12М3Л | Отливки | 258 | 270 | 282 | 294 | 306 | 317 | 328 | 340 | 351 | 363 | 374 | 385 | 392 | 108 | 112 | 114 | 118 | 127 | 137 | 146 | 155 | 164 | 173 | 182 | 191 | 196
Сталь хромоникелевая коррозионно-стойкого аустенитного класса | 09Х16Н15М3Б | Заготовка трубная диаметром от 80 до 180 мм | 392 | 392 | 392 | 392 | 392 | 412 | 432 | 432 | 451 | 471 | 500 | 520 | 540 | 167 | 167 | 167 | 167 | 167 | 186 | 196 | 226 | 226 | 226 | 235 | 235 | 245
Сталь хромоникелевая коррозионно-стойкого аустенитного класса | 45Х14Н14В2М | Горячекатаная и кованая сталь диаметром, стороной квадрата или толщиной до 60 мм | - | 520 | 530 | 540 | 549 | 549 | 569 | 589 | 598 | 608 | 638 | 667 | 706 | - | 216 | 226 | 235 | 245 | 245 | 265 | 275 | 294 | 294 | 294 | 294 | 314
Сталь хромоникелевая коррозионно-стойкого аустенитного класса | 45Х14Н14В2М | Калиброванная сталь диаметром или стороной квадрата до 70 мм | - | 520 | 530 | 540 | 549 | 549 | 569 | 589 | 598 | 608 | 638 | 667 | 706 | - | 216 | 226 | 235 | 245 | 245 | 265 | 275 | 294 | 294 | 294 | 294 | 314
Сталь хромоникелевая коррозионно-стойкого аустенитного класса | 45Х14Н14В2М | Горячекатаная и кованая сталь диаметром, стороной квадрата или толщиной от 60 до 100 мм | - | 520 | 530 | 540 | 549 | 549 | 569 | 589 | 598 | 608 | 638 | 667 | 706 | - | 216 | 226 | 235 | 245 | 245 | 265 | 275 | 294 | 294 | 294 | 294 | 314
Сталь хромоникелевая коррозионно-стойкого аустенитного класса | 45Х14Н14В2М | Горячекатаная и кованая сталь диаметром, стороной квадрата или толщиной от 100 до 150 мм | - | 520 | 530 | 540 | 549 | 549 | 569 | 589 | 598 | 608 | 638 | 667 | 706 | - | 216 | 226 | 235 | 245 | 245 | 265 | 275 | 294 | 294 | 294 | 294 | 314
Сталь хромоникелевая коррозионно-стойкого аустенитного класса | Х18Н22В2Т2 | Поковки из слитков массой до 10 т | 530 | 530 | 540 | 549 | 559 | 569 | 589 | 589 | 598 | 608 | 628 | 638 | 657 | 294 | 294 | 294 | 314 | 323 | 323 | 323 | 323 | 323 | 323 | 343 | 343 | 343
Сталь хромоникелевая коррозионно-стойкого аустенитного класса | 31Х19Н9МВБТ | Заготовки крепежных деталей неограниченной толщины, КП315* | 392 | 392 | 412 | 441 | 441 | 471 | 491 | 510 | 530 | 549 | 569 | 589 | 589 | 196 | 265 | 275 | 275 | 284 | 294 | 314 | 314 | 314 | 314 | 314 | 314 | 315
Сталь хромоникелевая коррозионно-стойкого аустенитного класса | 31Х19Н9МВБТ | Горячекатаная и кованая сталь диаметром, стороной квадрата или толщиной до 60 мм | 392 | 392 | 412 | 441 | 441 | 471 | 491 | 510 | 530 | 549 | 569 | 589 | 589 | 265 | 265 | 275 | 275 | 294 | 294 | 294 | 294 | 294 | 294 | 294 | 294 | 294
Сталь хромоникелевая коррозионно-стойкого аустенитного класса | 31Х19Н9МВБТ | Горячекатаная и кованая сталь диаметром, стороной квадрата или толщиной от 60 до 100 мм | 392 | 392 | 412 | 441 | 441 | 471 | 491 | 510 | 530 | 549 | 569 | 589 | 589 | 265 | 265 | 275 | 275 | 294 | 294 | 294 | 294 | 294 | 294 | 294 | 294 | 294
Сталь хромоникелевая коррозионно-стойкого аустенитного класса | 31Х19Н9МВБТ | Горячекатаная и кованая сталь диаметром, стороной квадрата или толщиной от 100 до 200 мм | 392 | 392 | 412 | 441 | 441 | 471 | 491 | 510 | 530 | 549 | 569 | 589 | 589 | 265 | 265 | 275 | 275 | 294 | 294 | 294 | 294 | 294 | 294 | 294 | 294 | 294
Сталь хромоникелевая коррозионно-стойкого аустенитного класса | 10Х11Н20Т3Р | Горячекатаная и кованая сталь диаметром, стороной квадрата или толщиной от 60 до 100 мм | 785 | 804 | 834 | 834 | 834 | 883 | 883 | 883 | 883 | 883 | 883 | 883 | 883 | 520 | 540 | 559 | 589 | 589 | 589 | 589 | 589 | 589 | 589 | 589 | 589 | 589
Сталь хромоникелевая коррозионно-стойкого аустенитного класса | 10Х11Н20Т3Р | Горячекатаная и кованая сталь диаметром, стороной квадрата или толщиной от 100 до 150 мм | 785 | 804 | 834 | 834 | 834 | 883 | 883 | 883 | 883 | 883 | 883 | 883 | 883 | 520 | 540 | 559 | 589 | 589 | 589 | 589 | 589 | 589 | 589 | 589 | 589 | 589
Сталь хромоникелевая коррозионно-стойкого аустенитного класса | 10Х11Н20Т3Р | Заготовки крепежных деталей, КП490* | 736 | 755 | 785 | 785 | 785 | 834 | 834 | 834 | 834 | 834 | 834 | 834 | 834 | 441 | 441 | 441 | 441 | 441 | 441 | 471 | 490 | 490 | 490 | 490 | 490 | 490
Сталь хромоникелевая коррозионно-стойкого аустенитного класса | 10Х11Н20Т3Р | Сортовой прокат, КП490* | 736 | 755 | 785 | 785 | 785 | 834 | 834 | 834 | 834 | 834 | 834 | 834 | 834 | 441 | 441 | 441 | 441 | 441 | 441 | 471 | 490 | 490 | 490 | 490 | 490 | 490
Сталь хромоникелевая коррозионно-стойкого аустенитного класса | 10Х11Н20Т3Р | Горячекатаная и кованая сталь диаметром, стороной квадрата или толщиной до 60 мм | 785 | 804 | 834 | 834 | 834 | 883 | 883 | 883 | 883 | 883 | 883 | 883 | 883 | 520 | 540 | 559 | 589 | 589 | 589 | 589 | 589 | 589 | 589 | 589 | 589 | 589
Сплав на железоникелевой основе | 1Х16Н36МБТЮР |  | - | 687 | 687 | 706 | 706 | 726 | 736 | 736 | 736 | 746 | 755 | 765 | 785 | - | 392 | 392 | 392 | 392 | 392 | 392 | 392 | 392 | 392 | 392 | 392 | 392
Сплав на железоникелевой основе | 03Х21Н32М3Б | Прутки, поковки | - | 392 | 441 | 441 | 441 | 441 | 490 | 491 | 539 | 539 | 539 | 539 | 539 | - | 147 | 147 | 167 | 167 | 167 | 196 | 196 | 216 | 216 | 216 | 216 | 216
Сплав на железоникелевой основе | 03Х21Н32М3Б | Трубы | - | 392 | 441 | 441 | 441 | 441 | 491 | 491 | 539 | 539 | 539 | 539 | 539 | - | 157 | 176 | 196 | 196 | 196 | 196 | 216 | 216 | 216 | 216 | 216 | 216
Сплав на железоникелевой основе | Сплав ХН35ВТ | Заготовки крепежных деталей толщиной до 400 мм и от 620 до 650 мм, КП395* | 539 | 568 | 598 | 617 | 638 | 647 | 657 | 657 | 666 | 676 | 686 | 716 | 736 | 333 | 343 | 353 | 353 | 353 | 353 | 353 | 353 | 353 | 363 | 373 | 395 | 395
Сплав на железоникелевой основе | Сплав ХН35ВТ | Сортовой прокат толщиной до 100 мм | 539 | 568 | 598 | 617 | 638 | 647 | 657 | 657 | 666 | 676 | 686 | 716 | 736 | 333 | 343 | 353 | 353 | 353 | 353 | 353 | 353 | 353 | 363 | 373 | 395 | 395
Сплав на железоникелевой основе | Сплав ХН35ВТ-ВД | Кованый и горячекатаный пруток диаметром от 40 до 200 мм | 667 | 706 | 736 | 736 | 736 | 746 | 755 | 765 | 785 | 785 | 804 | 814 | 834 | 412 | 441 | 441 | 441 | 441 | 441 | 441 | 441 | 441 | 451 | 461 | 491 | 491
Сплав на железоникелевой основе | Сплав ХН35ВТ-ВД | Сортовой прокат до 100 мм | 667 | 706 | 736 | 736 | 736 | 746 | 755 | 765 | 785 | 785 | 804 | 814 | 834 | 412 | 441 | 441 | 441 | 441 | 441 | 441 | 441 | 441 | 451 | 461 | 491 | 491
Сплав на железоникелевой основе | Сплав ХН35ВТЮ |  | 883 | 883 | 883 | 883 | 883 | 883 | 883 | 883 | 883 | 883 | 883 | 883 | 883 | 579 | 589 | 589 | 589 | 589 | 589 | 589 | 589 | 589 | 589 | 589 | 589 | 589
Сплав на железоникелевой основе | Сплав 0Х20Н46Б | Бесшовные трубы холодно и теплодеформированные наружным диаметром от 13 до 32 мм с толщиной стенки от 1,5 до 3 мм | 392 | 422 | 432 | 441 | 441 | 441 | 441 | 441 | 451 | 491 | 510 | 510 | 520 | 147 | 157 | 157 | 157 | 157 | 157 | 167 | 167 | 167 | 177 | 186 | 186 | 196
Сплав на железоникелевой основе | Сплав 0Х20Н46Б | Прутки круглого и квадратного сечения толщиной или диаметром от 30 до 170 мм | 412 | 441 | 451 | 461 | 461 | 461 | 461 | 461 | 471 | 510 | 530 | 530 | 540 | 157 | 167 | 167 | 167 | 167 | 167 | 177 | 177 | 177 | 186 | 196 | 196 | 206